## Исходные данные
Номер плавки | Номер плавки без нитки | Марка стали | Профиль / размер | Предел текучести, Н/мм² | (σт-Хср)^2 | Временное сопротивление, Н/мм² | (σв-Хср)^2 | σв/σт | (σв/σт-Хср)^2 | Относительное удлинение, % | (δ5-Хср)^2 | Относительное равномерное удлинение, % | (δр-Хср)^2 | Относительное удлинение при максимальной нагрузке, % | (δmax-Хср)^2 | fr | (fr-Хср)^2
2060393-2 | 2060393 | Ст3пс А500 | арм. 10 | 553 | 17.07405 | 641 | 99.18406 | 1.159132 | 8.948062e-05 | 22.6 | 0.2364569 | 10.6 | 5.482666 | 10.9 | 5.07855 | 0.076 | 4.04704e-05
2060393-3 | 2060393 | Ст3пс А500 | арм. 10 | 547 | 102.659 | 635 | 254.6935 | 1.160878 | 5.950446e-05 | 23 | 0.007442227 | 8.8 | 0.2932325 | 9.1 | 0.2057202 | 0.074 | 6.991694e-05
2060393-3 | 2060393 | Ст3пс А500 | арм. 10 | 552 | 26.3382 | 639 | 143.0205 | 1.157609 | 0.0001206204 | 23.6 | 0.2639202 | 9.4 | 1.303044 | 9.7 | 1.109997 | 0.071 | 0.0001290868
2060396-2 | 2060396 | Ст3пс А500 | арм. 10 | 536 | 446.5646 | 625 | 673.8759 | 1.166045 | 6.48543e-06 | 22.8 | 0.08194956 | 9.5 | 1.541346 | 9.8 | 1.33071 | 0.087 | 2.151443e-05
2060399-1 | 2060399 | Ст3пс А500 | арм. 10 | 573 | 251.791 | 667 | 257.3098 | 1.164049 | 2.063486e-05 | 23.8 | 0.5094129 | 9.1 | 0.7081381 | 9.4 | 0.5678586 | 0.069 | 0.0001785333
2060399-1 | 2060399 | Ст3пс А500 | арм. 10 | 571 | 192.3193 | 665 | 197.1463 | 1.164623 | 1.57447e-05 | 24.2 | 1.240398 | 9.6 | 1.799648 | 9.9 | 1.571423 | 0.088 | 3.179116e-05
2060399-2 | 2060399 | Ст3пс А500 | арм. 10 | 540 | 293.508 | 636 | 223.7753 | 1.177778 | 8.438904e-05 | 23.6 | 0.2639202 | 10 | 3.032855 | 10.3 | 2.734274 | 0.096 | 0.000186005
2060399-2 | 2060399 | Ст3пс А500 | арм. 10 | 558 | 0.753293 | 649 | 3.838149 | 1.163082 | 3.034897e-05 | 24.8 | 2.936876 | 8.6 | 0.1166287 | 8.9 | 0.06429467 | 0.08 | 5.577321e-06
2060399-3 | 2060399 | Ст3пс А500 | арм. 10 | 541 | 260.2439 | 639 | 143.0205 | 1.181146 | 0.000157618 | 24.6 | 2.291384 | 8.2 | 0.003421146 | 8.5 | 0.02144352 | 0.094 | 0.0001354515
2060399-3 | 2060399 | Ст3пс А500 | арм. 10 | 584 | 721.8854 | 675 | 577.9639 | 1.155822 | 0.0001630604 | 22.4 | 0.4709642 | 8.3 | 0.001723033 | 8.6 | 0.002156308 | 0.084 | 2.684239e-06
2060401-1 | 2060401 | Ст3пс А500 | арм. 10 | 544 | 172.4514 | 637 | 194.857 | 1.170956 | 5.59065e-06 | 25.8 | 7.36434 | 8.5 | 0.05832681 | 8.8 | 0.02358188 | 0.066 | 0.0002677031
2060401-1 | 2060401 | Ст3пс А500 | арм. 10 | 554 | 9.809897 | 645 | 35.51111 | 1.16426 | 1.876188e-05 | 25.2 | 4.467862 | 7.5 | 0.5753079 | 7.8 | 0.716454 | 0.089 | 4.406789e-05
2060401-2 | 2060401 | Ст3пс А500 | арм. 10 | 555 | 4.545746 | 646 | 24.59287 | 1.163964 | 2.141341e-05 | 23.4 | 0.09842755 | 8.8 | 0.2932325 | 9.1 | 0.2057202 | 0.081 | 1.85405e-06
2060401-2 | 2060401 | Ст3пс А500 | арм. 10 | 573 | 251.791 | 665 | 197.1463 | 1.160558 | 6.452849e-05 | 25.8 | 7.36434 | 9.1 | 0.7081381 | 9.4 | 0.5678586 | 0.078 | 1.902386e-05
2060401-3 | 2060401 | Ст3пс А500 | арм. 10 | 571 | 192.3193 | 664 | 170.0646 | 1.162872 | 3.271008e-05 | 23 | 0.007442227 | 9.7 | 2.077949 | 10 | 1.832135 | 0.094 | 0.0001354515
2060401-3 | 2060401 | Ст3пс А500 | арм. 10 | 547 | 102.659 | 639 | 143.0205 | 1.16819 | 1.610408e-07 | 22.6 | 0.2364569 | 9.8 | 2.376251 | 10.1 | 2.112848 | 0.1 | 0.0003111119
2060403-1 | 2060403 | Ст3пс А500 | арм. 10 | 578 | 435.4703 | 668 | 290.3916 | 1.155709 | 0.0001659481 | 22.8 | 0.08194956 | 9.1 | 0.7081381 | 9.4 | 0.5678586 | 0.088 | 3.179116e-05
2060403-2 | 2060403 | Ст3пс А500 | арм. 10 | 546 | 123.9231 | 643 | 63.34758 | 1.177656 | 8.216064e-05 | 22.4 | 0.4709642 | 8.6 | 0.1166287 | 8.9 | 0.06429467 | 0.086 | 1.32377e-05
2060403-3 | 2060403 | Ст3пс А500 | арм. 10 | 559 | 3.489142 | 649 | 3.838149 | 1.161002 | 5.76026e-05 | 22.2 | 0.7854716 | 9.4 | 1.303044 | 9.7 | 1.109997 | 0.098 | 0.0002445585
2000405-1 | 2000405 | Ст3пс А500 | арм. 10 | 596 | 1510.716 | 694 | 1852.517 | 1.16443 | 1.732138e-05 | 24.6 | 2.291384 | 8.6 | 0.1166287 | 8.9 | 0.06429467 | 0.076 | 4.04704e-05
2000405-2 | 2000405 | Ст3пс А500 | арм. 10 | 575 | 319.2627 | 673 | 485.8004 | 1.170435 | 3.39796e-06 | 22.2 | 0.7854716 | 8.4 | 0.02002492 | 8.7 | 0.002869096 | 0.094 | 0.0001354515
2000405-3 | 2000405 | Ст3пс А500 | арм. 10 | 586 | 833.3571 | 677 | 678.1275 | 1.15529 | 0.0001769252 | 22.4 | 0.4709642 | 9.4 | 1.303044 | 9.7 | 1.109997 | 0.086 | 1.32377e-05
2000406-1 | 2000406 | Ст3пс А500 | арм. 10 | 594 | 1359.244 | 693 | 1767.436 | 1.166667 | 3.704702e-06 | 23.2 | 0.01293489 | 9.6 | 1.799648 | 9.9 | 1.571423 | 0.099 | 0.0002768352
2000406-2 | 2000406 | Ст3пс А500 | арм. 10 | 577 | 394.7344 | 675 | 577.9639 | 1.169844 | 1.568992e-06 | 24 | 0.8349055 | 8.9 | 0.4115344 | 9.2 | 0.306433 | 0.097 | 0.0002142817
2000406-3 | 2000406 | Ст3пс А500 | арм. 10 | 559 | 3.489142 | 654 | 9.246954 | 1.169946 | 1.83577e-06 | 24.8 | 2.936876 | 10.1 | 3.391157 | 10.4 | 3.074986 | 0.086 | 1.32377e-05
2060407-1 | 2060407 | Ст3пс А500 | арм. 10 | 595 | 1433.98 | 688 | 1372.027 | 1.156303 | 0.0001510172 | 22.8 | 0.08194956 | 9.3 | 1.084742 | 9.6 | 0.9092842 | 0.08 | 5.577321e-06
2060407-2 | 2060407 | Ст3пс А500 | арм. 10 | 566 | 78.64009 | 660 | 81.73752 | 1.166078 | 6.318629e-06 | 24 | 0.8349055 | 10.4 | 4.586063 | 10.7 | 4.217125 | 0.068 | 0.0002062566
2060407-3 | 2060407 | Ст3пс А500 | арм. 10 | 587 | 892.0929 | 678 | 731.2092 | 1.155026 | 0.0001840329 | 23.2 | 0.01293489 | 9.6 | 1.799648 | 9.9 | 1.571423 | 0.067 | 0.0002359798
2060409-1 | 2060409 | Ст3пс А500 | арм. 10 | 599 | 1752.923 | 692 | 1684.354 | 1.155259 | 0.0001777599 | 25.4 | 5.353354 | 8.5 | 0.05832681 | 8.8 | 0.02358188 | 0.083 | 4.075096e-07
2060409-2 | 2060409 | Ст3пс А500 | арм. 10 | 561 | 14.96084 | 657 | 36.49224 | 1.171123 | 6.408836e-06 | 22 | 1.179979 | 7.5 | 0.5753079 | 7.8 | 0.716454 | 0.073 | 8.764021e-05
2060409-3 | 2060409 | Ст3пс А500 | арм. 10 | 585 | 776.6212 | 678 | 731.2092 | 1.158974 | 9.248799e-05 | 24.6 | 2.291384 | 9.1 | 0.7081381 | 9.4 | 0.5678586 | 0.071 | 0.0001290868
2060411-1 | 2060411 | Ст3пс А500 | арм. 10 | 578 | 435.4703 | 670 | 362.5551 | 1.15917 | 8.877176e-05 | 24.6 | 2.291384 | 8.9 | 0.4115344 | 9.2 | 0.306433 | 0.067 | 0.0002359798
2060411-2 | 2060411 | Ст3пс А500 | арм. 10 | 554 | 9.809897 | 645 | 35.51111 | 1.16426 | 1.876188e-05 | 23.6 | 0.2639202 | 9.5 | 1.541346 | 9.8 | 1.33071 | 0.09 | 5.834462e-05
2060411-3 | 2060411 | Ст3пс А500 | арм. 10 | 572 | 221.0552 | 662 | 121.901 | 1.157343 | 0.0001265348 | 24 | 0.8349055 | 8.4 | 0.02002492 | 8.7 | 0.002869096 | 0.094 | 0.0001354515
2060412-2 | 2060412 | Ст3пс А500 | арм. 10 | 558 | 0.753293 | 649 | 3.838149 | 1.163082 | 3.034897e-05 | 25.6 | 6.318847 | 9.3 | 1.084742 | 9.6 | 0.9092842 | 0.077 | 2.874713e-05
2060412-3 | 2060412 | Ст3пс А500 | арм. 10 | 565 | 61.90424 | 654 | 9.246954 | 1.157522 | 0.0001225295 | 25 | 3.662369 | 10 | 3.032855 | 10.3 | 2.734274 | 0.07 | 0.00015281
2060414-1 | 2060414 | Ст3пс А500 | арм. 10 | 553 | 17.07405 | 652 | 1.083432 | 1.179024 | 0.0001088283 | 23.8 | 0.5094129 | 8.8 | 0.2932325 | 9.1 | 0.2057202 | 0.078 | 1.902386e-05
2060414-2 | 2060414 | Ст3пс А500 | арм. 10 | 523 | 1164.999 | 625 | 673.8759 | 1.195029 | 0.0006989284 | 25.4 | 5.353354 | 9.2 | 0.88644 | 9.5 | 0.7285714 | 0.081 | 1.85405e-06
2060414-3 | 2060414 | Ст3пс А500 | арм. 10 | 562 | 23.69669 | 659 | 64.65576 | 1.172598 | 1.605154e-05 | 25 | 3.662369 | 10.3 | 4.167761 | 10.6 | 3.816412 | 0.078 | 1.902386e-05
2060416-1 | 2060416 | Ст3пс А500 | арм. 10 | 580 | 522.942 | 670 | 362.5551 | 1.155172 | 0.0001800699 | 20.6 | 6.18153 | 9 | 0.5498362 | 9.3 | 0.4271458 | 0.066 | 0.0002677031
2060416-2 | 2060416 | Ст3пс А500 | арм. 10 | 537 | 405.3005 | 633 | 322.53 | 1.178771 | 0.0001036227 | 24.8 | 2.936876 | 9.2 | 0.88644 | 9.5 | 0.7285714 | 0.094 | 0.0001354515
2060418-2 | 2060418 | Ст3пс А500 | арм. 10 | 556 | 1.281595 | 646 | 24.59287 | 1.161871 | 4.517081e-05 | 24.2 | 1.240398 | 9.2 | 0.88644 | 9.5 | 0.7285714 | 0.081 | 1.85405e-06
2060418-3 | 2060418 | Ст3пс А500 | арм. 10 | 557 | 0.01744393 | 654 | 9.246954 | 1.174147 | 3.086681e-05 | 25.2 | 4.467862 | 8.3 | 0.001723033 | 8.6 | 0.002156308 | 0.082 | 1.3078e-07
2060420-2 | 2060420 | Ст3пс А500 | арм. 10 | 557 | 0.01744393 | 653 | 4.165193 | 1.172352 | 1.414105e-05 | 20.8 | 5.227023 | 7.4 | 0.7370061 | 7.7 | 0.8957412 | 0.087 | 2.151443e-05
2060420-3 | 2060420 | Ст3пс А500 | арм. 10 | 579 | 478.2061 | 678 | 731.2092 | 1.170984 | 5.726588e-06 | 23.8 | 0.5094129 | 7.5 | 0.5753079 | 7.8 | 0.716454 | 0.099 | 0.0002768352
2060422-1 | 2060422 | Ст3пс А500 | арм. 10 | 558 | 0.753293 | 654 | 9.246954 | 1.172043 | 1.191343e-05 | 22.2 | 0.7854716 | 11 | 7.515874 | 11.3 | 7.041402 | 0.098 | 0.0002445585
2060422-2 | 2060422 | Ст3пс А500 | арм. 10 | 546 | 123.9231 | 646 | 24.59287 | 1.18315 | 0.0002119574 | 24.8 | 2.936876 | 9 | 0.5498362 | 9.3 | 0.4271458 | 0.085 | 6.960969e-06
2060422-3 | 2060422 | Ст3пс А500 | арм. 10 | 554 | 9.809897 | 649 | 3.838149 | 1.17148 | 8.344689e-06 | 25.6 | 6.318847 | 10.8 | 6.45927 | 11.1 | 6.019976 | 0.066 | 0.0002677031
2060424-1 | 2060424 | Ст3пс А500 | арм. 10 | 570 | 165.5835 | 667 | 257.3098 | 1.170175 | 2.509093e-06 | 24.4 | 1.725891 | 9.4 | 1.303044 | 9.7 | 1.109997 | 0.091 | 7.462135e-05
2060424-2 | 2060424 | Ст3пс А500 | арм. 10 | 571 | 192.3193 | 667 | 257.3098 | 1.168126 | 2.165341e-07 | 24.2 | 1.240398 | 8.9 | 0.4115344 | 9.2 | 0.306433 | 0.087 | 2.151443e-05
2060424-3 | 2060424 | Ст3пс А500 | арм. 10 | 571 | 192.3193 | 664 | 170.0646 | 1.162872 | 3.271008e-05 | 21.4 | 2.843501 | 10.9 | 6.977572 | 11.2 | 6.520689 | 0.079 | 1.130059e-05
2060426-1 | 2060426 | Ст3пс А500 | арм. 10 | 542 | 228.9797 | 639 | 143.0205 | 1.178967 | 0.0001076482 | 23.4 | 0.09842755 | 7.6 | 0.4336098 | 7.9 | 0.5571668 | 0.08 | 5.577321e-06
2060426-2 | 2060426 | Ст3пс А500 | арм. 10 | 562 | 23.69669 | 663 | 144.9828 | 1.179715 | 0.0001237406 | 22.2 | 0.7854716 | 10.4 | 4.586063 | 10.7 | 4.217125 | 0.08 | 5.577321e-06
2060426-3 | 2060426 | Ст3пс А500 | арм. 10 | 547 | 102.659 | 649 | 3.838149 | 1.186472 | 0.0003197029 | 22.6 | 0.2364569 | 8.4 | 0.02002492 | 8.7 | 0.002869096 | 0.089 | 4.406789e-05
2000373-1 | 2000373 | Ст3пс А500 | арм. 10 | 580 | 522.942 | 670 | 362.5551 | 1.155172 | 0.0001800699 | 25.8 | 7.36434 | 8.9 | 0.4115344 | 9.2 | 0.306433 | 0.083 | 4.075096e-07
2000373-2 | 2000373 | Ст3пс А500 | арм. 10 | 598 | 1670.187 | 691 | 1603.272 | 1.155518 | 0.0001709042 | 23.4 | 0.09842755 | 9.1 | 0.7081381 | 9.4 | 0.5678586 | 0.085 | 6.960969e-06
2000373-3 | 2000373 | Ст3пс А500 | арм. 10 | 568 | 118.1118 | 663 | 144.9828 | 1.167254 | 1.789992e-06 | 25.2 | 4.467862 | 8.5 | 0.05832681 | 8.8 | 0.02358188 | 0.097 | 0.0002142817
2060429 | 2060429 | Ст3пс А500 | арм. 18 | 528 | 64.31411 | 623 | 21.96117 | 1.179924 | 7.847915e-05 | 22.3 | 4.979023 | 8.2 | 0.8711111 | 8.5 | 0.8711111 | 0.099 | 0.0003024871
2060429 | 2060429 | Ст3пс А500 | арм. 18 | 516 | 400.7847 | 621 | 44.70627 | 1.203488 | 0.001051249 | 20.4 | 0.1098078 | 8.3 | 0.6944444 | 8.6 | 0.6944444 | 0.092 | 0.0001079969
2000373 | 2000373 | Ст3пс А500 | арм. 18 | 565 | 839.8631 | 664 | 1318.687 | 1.175221 | 1.727103e-05 | 19.4 | 0.4470627 | 8.2 | 0.8711111 | 8.5 | 0.8711111 | 0.075 | 4.366359e-05
2000373 | 2000373 | Ст3пс А500 | арм. 18 | 565 | 839.8631 | 666 | 1467.942 | 1.178761 | 5.922327e-05 | 20 | 0.004709727 | 10 | 0.7511111 | 10.3 | 0.7511111 | 0.09 | 7.04283e-05
2060431 | 2060431 | Ст3пс А500 | арм. 18 | 538 | 3.921953 | 640 | 151.6278 | 1.189591 | 0.0003432009 | 20.8 | 0.5349058 | 9.3 | 0.02777778 | 9.6 | 0.02777778 | 0.068 | 0.0001851734
2060431 | 2060431 | Ст3пс А500 | арм. 18 | 537 | 0.9611688 | 638 | 106.3729 | 1.188082 | 0.0002895626 | 21.4 | 1.772553 | 10.4 | 1.604444 | 10.7 | 1.604444 | 0.073 | 7.409496e-05
2060445 | 2060445 | Ст3Гпс А500 | арм. 20 | 562 | 385.4411 | 658 | 604.7584 | 1.170819 | 8.249194e-06 | 17 | 12.09336 | 9.6 | 0.1026614 | 9.9 | 0.0781716 | 0.068 | 0.0002305439
2060447 | 2060447 | Ст3Гпс А500 | арм. 20 | 543 | 0.4002499 | 638 | 21.08496 | 1.174954 | 4.910639e-05 | 21.1 | 0.3874427 | 8.8 | 0.2300083 | 9.1 | 0.2708247 | 0.087 | 1.456435e-05
2060447 | 2060447 | Ст3Гпс А500 | арм. 20 | 549 | 43.99209 | 637 | 12.90129 | 1.160291 | 5.859788e-05 | 20.5 | 0.0005039567 | 8.5 | 0.6077634 | 8.8 | 0.6730696 | 0.08 | 1.013578e-05
2060449 | 2060449 | Ст3Гпс А500 | арм. 20 | 561 | 347.1758 | 648 | 212.9217 | 1.15508 | 0.0001655378 | 22.3 | 3.32132 | 10.4 | 1.255314 | 10.7 | 1.165519 | 0.098 | 0.0002195235
2060453 | 2060453 | Ст3Гпс А500 | арм. 25 | 548 | 7.821799 | 647 | 1.713332 | 1.180657 | 1.217553e-05 | 21 | 4.243153 | 10.2 | 0.01234568 | 10.5 | 0.01180962 | 0.074 | 6.818552e-05
2060453 | 2060453 | Ст3Гпс А500 | арм. 25 | 551 | 0.04131139 | 645 | 10.9491 | 1.170599 | 4.314754e-05 | 18.4 | 0.2917171 | 9.4 | 0.4745679 | 9.7 | 0.4779343 | 0.081 | 1.581187e-06
2060455 | 2060455 | Ст3Гпс А500 | арм. 25 | 561 | 104.1064 | 656 | 59.15236 | 1.16934 | 6.12639e-05 | 16.4 | 6.452151 | 7.2 | 8.345679 | 7.5 | 8.359777 | 0.082 | 6.628183e-08
2060455 | 2060455 | Ст3Гпс А500 | арм. 25 | 557 | 38.48034 | 655 | 44.77024 | 1.175943 | 1.500724e-06 | 18.5 | 0.1936954 | 8.3 | 3.200123 | 8.6 | 3.208856 | 0.078 | 1.81259e-05
2060457 | 2060457 | Ст3Гпс А500 | арм. 25 | 556 | 27.07383 | 658 | 93.91658 | 1.183453 | 3.950937e-05 | 18 | 0.8838038 | 8.8 | 1.661235 | 9.1 | 1.667528 | 0.094 | 0.0001378874
2060457 | 2060457 | Ст3Гпс А500 | арм. 25 | 550 | 0.6348073 | 649 | 0.4775597 | 1.18 | 8.022549e-06 | 20.1 | 1.345349 | 10.1 | 0.0001234568 | 10.4 | 7.520509e-05 | 0.08 | 5.096092e-06
2060459 | 2060459 | Ст3Гпс А500 | арм. 25 | 565 | 201.7324 | 663 | 215.8272 | 1.173451 | 1.38106e-05 | 19.1 | 0.02556532 | 8.6 | 2.21679 | 8.9 | 2.224059 | 0.078 | 1.81259e-05
2060459 | 2060459 | Ст3Гпс А500 | арм. 25 | 567 | 262.5454 | 662 | 187.445 | 1.167549 | 9.252687e-05 | 19.2 | 0.06754364 | 8.8 | 1.661235 | 9.1 | 1.667528 | 0.076 | 3.915571e-05
2060461 | 2060461 | Ст3Гпс А500 | арм. 25 | 571 | 408.1714 | 666 | 312.9735 | 1.166375 | 0.0001164847 | 16.1 | 8.066216 | 8.6 | 2.21679 | 8.9 | 2.224059 | 0.069 | 0.00017576
2060461 | 2060461 | Ст3Гпс А500 | арм. 25 | 569 | 331.3584 | 669 | 428.1198 | 1.175747 | 2.018289e-06 | 19.4 | 0.2115003 | 10.1 | 0.0001234568 | 10.4 | 7.520509e-05 | 0.097 | 0.0002173427
2050110 | 2050110 | Ст3Гпс А500 | арм. 25 | 564 | 174.3259 | 667 | 349.3556 | 1.182624 | 2.977365e-05 | 16.8 | 4.580064 | 9.7 | 0.1512346 | 10 | 0.1531375 | 0.089 | 4.546195e-05
2050110 | 2050110 | Ст3Гпс А500 | арм. 25 | 566 | 231.1389 | 667 | 349.3556 | 1.178445 | 1.632364e-06 | 17.8 | 1.299847 | 9.9 | 0.03567901 | 10.2 | 0.03660637 | 0.087 | 2.249176e-05
2050110 | 2050110 | Ст3Гпс А500 | арм. 25 | 567 | 262.5454 | 667 | 349.3556 | 1.176367 | 6.41195e-07 | 16.9 | 4.162042 | 7 | 9.541235 | 7.3 | 9.556308 | 0.081 | 1.581187e-06
2000457 | 2000457 | Ст3Гпс А500 | арм. 25 | 562 | 125.5129 | 657 | 75.53447 | 1.169039 | 6.60716e-05 | 18.5 | 0.1936954 | 8.5 | 2.524568 | 8.8 | 2.532325 | 0.1 | 0.000314798
2000457 | 2000457 | Ст3Гпс А500 | арм. 25 | 562 | 125.5129 | 657 | 75.53447 | 1.169039 | 6.60716e-05 | 16.2 | 7.508194 | 7.1 | 8.933457 | 7.4 | 8.948043 | 0.084 | 3.036472e-06
2050111 | 2050111 | Ст3Гпс А500 | арм. 25 | 558 | 51.88684 | 650 | 2.859673 | 1.164875 | 0.0001511188 | 16.8 | 4.580064 | 8.6 | 2.21679 | 8.9 | 2.224059 | 0.069 | 0.00017576
2050111 | 2050111 | Ст3Гпс А500 | арм. 25 | 554 | 10.26082 | 647 | 1.713332 | 1.16787 | 8.64445e-05 | 16.5 | 5.954129 | 8.7 | 1.929012 | 9 | 1.935793 | 0.073 | 8.570043e-05
2050111 | 2050111 | Ст3Гпс А500 | арм. 25 | 558 | 51.88684 | 652 | 13.6239 | 1.168459 | 7.584334e-05 | 16.4 | 6.452151 | 9 | 1.185679 | 9.3 | 1.190997 | 0.069 | 0.00017576
2050112 | 2050112 | Ст3Гпс А500 | арм. 25 | 574 | 538.3909 | 673 | 609.6483 | 1.172474 | 2.203103e-05 | 16.1 | 8.066216 | 8.7 | 1.929012 | 9 | 1.935793 | 0.078 | 1.81259e-05
2050112 | 2050112 | Ст3Гпс А500 | арм. 25 | 574 | 538.3909 | 672 | 561.2662 | 1.170732 | 4.142058e-05 | 16.9 | 4.162042 | 8.6 | 2.21679 | 8.9 | 2.224059 | 0.07 | 0.0001502451
2050113 | 2050113 | Ст3Гпс А500 | арм. 28 | 557 | 94.36735 | 645 | 8.209979 | 1.157989 | 0.0006843885 | 18.7 | 0.0001499375 | 8.2 | 3.99021 | 8.5 | 4.014707 | 0.065 | 0.000312063
2050113 | 2050113 | Ст3Гпс А500 | арм. 28 | 558 | 114.7959 | 647 | 0.7487547 | 1.159498 | 0.0006077132 | 16.2 | 6.188925 | 7.9 | 5.278741 | 8.2 | 5.306911 | 0.089 | 4.012835e-05
2000444 | 2000444 | Ст3Гпс А500 | арм. 28 | 551 | 13.79592 | 642 | 34.40182 | 1.165154 | 0.0003608397 | 21.9 | 10.31852 | 8.3 | 3.6007 | 8.6 | 3.623973 | 0.081 | 2.773244e-06
2000444 | 2000444 | Ст3Гпс А500 | арм. 28 | 552 | 22.22449 | 641 | 47.13243 | 1.161232 | 0.0005252422 | 21 | 5.346476 | 8.4 | 3.23119 | 8.7 | 3.253238 | 0.094 | 0.0001284753
2000443 | 2000443 | Ст3Гпс А500 | арм. 28 | 557 | 94.36735 | 653 | 26.36508 | 1.172352 | 0.0001391966 | 16.7 | 3.95117 | 8.6 | 2.552169 | 8.9 | 2.571769 | 0.07 | 0.00016041
2000443 | 2000443 | Ст3Гпс А500 | арм. 28 | 563 | 246.9388 | 658 | 102.712 | 1.168739 | 0.0002375035 | 16.6 | 4.358721 | 8.3 | 3.6007 | 8.6 | 3.623973 | 0.081 | 2.773244e-06
2050114 | 2050114 | Ст3Гпс А500 | арм. 28 | 572 | 610.7959 | 671 | 535.2141 | 1.173077 | 0.0001226141 | 16.1 | 6.696476 | 8.6 | 2.552169 | 8.9 | 2.571769 | 0.091 | 6.946712e-05
2050114 | 2050114 | Ст3Гпс А500 | арм. 28 | 578 | 943.3673 | 675 | 736.2916 | 1.16782 | 0.0002666682 | 17.7 | 0.9756601 | 8.8 | 1.953149 | 9.1 | 1.970299 | 0.082 | 4.426322e-07
2050115 | 2050115 | Ст3Гпс А500 | арм. 28 | 566 | 350.2245 | 673 | 631.7528 | 1.189046 | 2.396973e-05 | 18.9 | 0.0450479 | 9.4 | 0.6360876 | 9.7 | 0.645891 | 0.068 | 0.0002150712
2050115 | 2050115 | Ст3Гпс А500 | арм. 28 | 572 | 610.7959 | 679 | 969.3692 | 1.187063 | 8.484927e-06 | 17.4 | 1.658313 | 8.7 | 2.242659 | 9 | 2.261034 | 0.092 | 8.713651e-05
2050116 | 2050116 | Ст3Гпс А500 | арм. 28 | 548 | 0.5102041 | 648 | 0.01814244 | 1.182482 | 2.78321e-06 | 18.2 | 0.237905 | 8.4 | 3.23119 | 8.7 | 3.253238 | 0.088 | 2.845896e-05
2050116 | 2050116 | Ст3Гпс А500 | арм. 28 | 551 | 13.79592 | 650 | 4.556918 | 1.179673 | 2.004108e-05 | 18.4 | 0.082803 | 8.6 | 2.552169 | 8.9 | 2.571769 | 0.094 | 0.0001284753
2050117 | 2050117 | Ст3Гпс А500 | арм. 28 | 559 | 137.2245 | 663 | 229.059 | 1.186047 | 3.596577e-06 | 16.6 | 4.358721 | 7 | 10.22433 | 7.3 | 10.26352 | 0.087 | 1.878957e-05
2050117 | 2050117 | Ст3Гпс А500 | арм. 28 | 555 | 59.5102 | 660 | 147.2508 | 1.189189 | 2.539295e-05 | 16.3 | 5.701374 | 8.2 | 3.99021 | 8.5 | 4.014707 | 0.076 | 4.442631e-05
2050118 | 2050118 | Ст3Гпс А500 | арм. 32 | 571 | 1208.623 | 701 | 2660.719 | 1.227671 | 0.0002742873 | 16.7 | 3.614461 | 10.8 | 0.1677922 | 11.2 | 0.2528248 | 0.088 | 2.052558e-05
2050118 | 2050118 | Ст3Гпс А500 | арм. 32 | 568 | 1009.032 | 697 | 2264.062 | 1.227113 | 0.0002561134 | 16.9 | 2.893992 | 9.3 | 1.188919 | 9.6 | 1.203811 | 0.067 | 0.0002712439
2050119 | 2050119 | Ст3Гпс А500 | арм. 32 | 567 | 946.5011 | 669 | 383.461 | 1.179894 | 0.0009743733 | 16 | 6.766105 | 8.1 | 5.24582 | 8.4 | 5.27705 | 0.097 | 0.0001830749
2050119 | 2050119 | Ст3Гпс А500 | арм. 32 | 589 | 2784.172 | 688 | 1488.583 | 1.168081 | 0.001851378 | 16.2 | 5.765635 | 8.1 | 5.24582 | 8.4 | 5.27705 | 0.092 | 7.276971e-05
2050119 | 2050119 | Ст3Гпс А500 | арм. 32 | 570 | 1140.093 | 671 | 465.7896 | 1.177193 | 0.001150305 | 17.3 | 1.693053 | 7.6 | 7.786196 | 7.9 | 7.824233 | 0.075 | 7.173215e-05
2050120 | 2050120 | Ст3Гпс А500 | арм. 32 | 568 | 1009.032 | 673 | 556.1183 | 1.184859 | 0.0006890613 | 16.3 | 5.2954 | 7.4 | 8.942346 | 7.7 | 8.983107 | 0.092 | 7.276971e-05
2050120 | 2050120 | Ст3Гпс А500 | арм. 32 | 577 | 1661.806 | 679 | 875.1042 | 1.176776 | 0.001178735 | 16.2 | 5.765635 | 7.7 | 7.238121 | 8 | 7.274797 | 0.095 | 0.0001329528
2050120 | 2050120 | Ст3Гпс А500 | арм. 32 | 580 | 1915.398 | 679 | 875.1042 | 1.17069 | 0.001633734 | 17.6 | 1.002349 | 9.4 | 0.9808438 | 9.7 | 0.9943741 | 0.089 | 3.058661e-05
2050121 | 2050121 | Ст3Гпс А500 | арм. 32 | 579 | 1828.867 | 670 | 423.6253 | 1.157168 | 0.002909697 | 16.2 | 5.765635 | 8.6 | 3.205445 | 8.9 | 3.229867 | 0.082 | 2.159382e-06
2050121 | 2050121 | Ст3Гпс А500 | арм. 32 | 568 | 1009.032 | 666 | 274.968 | 1.172535 | 0.001487947 | 17.9 | 0.4916446 | 7.2 | 10.1785 | 7.5 | 10.22198 | 0.087 | 1.246455e-05
2050121 | 2050121 | Ст3Гпс А500 | арм. 32 | 568 | 1009.032 | 665 | 242.8037 | 1.170775 | 0.001626871 | 16.1 | 6.25587 | 8 | 5.713895 | 8.3 | 5.746487 | 0.096 | 0.0001570138
2060498-1 | 2060498 | Ст3пс А500 | арм. 10 | 569 | 140.8476 | 660 | 81.73752 | 1.15993 | 7.502549e-05 | 22.8 | 0.08194956 | 9.5 | 1.541346 | 9.8 | 1.33071 | 0.066 | 0.0002677031
2060498-2 | 2060498 | Ст3пс А500 | арм. 10 | 565 | 61.90424 | 654 | 9.246954 | 1.157522 | 0.0001225295 | 24.8 | 2.936876 | 8 | 0.06681737 | 8.3 | 0.1200179 | 0.094 | 0.0001354515
2060498-3 | 2060498 | Ст3пс А500 | арм. 10 | 563 | 34.43254 | 660 | 81.73752 | 1.172291 | 1.368904e-05 | 20 | 9.525052 | 9.4 | 1.303044 | 9.7 | 1.109997 | 0.082 | 1.3078e-07
2050125-1 | 2050125 | Ст3пс А500 | арм. 10 | 587 | 892.0929 | 686 | 1227.863 | 1.168654 | 3.937177e-09 | 24.4 | 1.725891 | 8.6 | 0.1166287 | 8.9 | 0.06429467 | 0.067 | 0.0002359798
2050125-2 | 2050125 | Ст3пс А500 | арм. 10 | 552 | 26.3382 | 650 | 0.9199102 | 1.177536 | 8.000954e-05 | 23.2 | 0.01293489 | 8.3 | 0.001723033 | 8.6 | 0.002156308 | 0.066 | 0.0002677031
2050125-3 | 2050125 | Ст3пс А500 | арм. 10 | 553 | 17.07405 | 650 | 0.9199102 | 1.175407 | 4.645029e-05 | 23.8 | 0.5094129 | 8.4 | 0.02002492 | 8.7 | 0.002869096 | 0.067 | 0.0002359798
2050126-2 | 2050126 | Ст3пс А500 | арм. 10 | 569 | 140.8476 | 661 | 100.8193 | 1.161687 | 4.766876e-05 | 25.8 | 7.36434 | 8.6 | 0.1166287 | 8.9 | 0.06429467 | 0.068 | 0.0002062566
2050126-3 | 2050126 | Ст3пс А500 | арм. 10 | 557 | 0.01744393 | 652 | 1.083432 | 1.170557 | 3.861721e-06 | 23 | 0.007442227 | 8.8 | 0.2932325 | 9.1 | 0.2057202 | 0.072 | 0.0001073635
2050127-1 | 2050127 | Ст3пс А500 | арм. 10 | 566 | 78.64009 | 659 | 64.65576 | 1.164311 | 1.832245e-05 | 22.2 | 0.7854716 | 8.9 | 0.4115344 | 9.2 | 0.306433 | 0.068 | 0.0002062566
2050127-2 | 2050127 | Ст3пс А500 | арм. 10 | 540 | 293.508 | 635 | 254.6935 | 1.175926 | 5.379488e-05 | 24.8 | 2.936876 | 9 | 0.5498362 | 9.3 | 0.4271458 | 0.078 | 1.902386e-05
2050127-3 | 2050127 | Ст3пс А500 | арм. 10 | 538 | 366.0363 | 632 | 359.4482 | 1.174721 | 3.757399e-05 | 24.6 | 2.291384 | 9.6 | 1.799648 | 9.9 | 1.571423 | 0.076 | 4.04704e-05
2050128-1 | 2050128 | Ст3пс А500 | арм. 10 | 571 | 192.3193 | 671 | 401.6369 | 1.175131 | 4.277058e-05 | 21.6 | 2.208994 | 9.8 | 2.376251 | 10.1 | 2.112848 | 0.073 | 8.764021e-05
2050128-2 | 2050128 | Ст3пс А500 | арм. 10 | 562 | 23.69669 | 653 | 4.165193 | 1.161922 | 4.448515e-05 | 24.8 | 2.936876 | 9.7 | 2.077949 | 10 | 1.832135 | 0.065 | 0.0003014264
2050128-3 | 2050128 | Ст3пс А500 | арм. 10 | 588 | 952.8288 | 689 | 1447.109 | 1.171769 | 1.009511e-05 | 22.4 | 0.4709642 | 9.9 | 2.694553 | 10.2 | 2.413561 | 0.09 | 5.834462e-05
2050130-1 | 2050130 | Ст3пс А500 | арм. 10 | 565 | 61.90424 | 666 | 226.2281 | 1.178761 | 0.0001034215 | 23.8 | 0.5094129 | 8.7 | 0.1949306 | 9 | 0.1250075 | 0.069 | 0.0001785333
2050130-2 | 2050130 | Ст3пс А500 | арм. 10 | 562 | 23.69669 | 659 | 64.65576 | 1.172598 | 1.605154e-05 | 22.2 | 0.7854716 | 9.5 | 1.541346 | 9.8 | 1.33071 | 0.078 | 1.902386e-05
2050130-3 | 2050130 | Ст3пс А500 | арм. 10 | 595 | 1433.98 | 689 | 1447.109 | 1.157983 | 0.0001125346 | 21.8 | 1.654486 | 8.1 | 0.02511926 | 8.4 | 0.06073073 | 0.082 | 1.3078e-07
2050131-3 | 2050131 | Ст3пс А500 | арм. 10 | 557 | 0.01744393 | 653 | 4.165193 | 1.172352 | 1.414105e-05 | 25.2 | 4.467862 | 8.5 | 0.05832681 | 8.8 | 0.02358188 | 0.069 | 0.0001785333
2050132-2 | 2050132 | Ст3пс А500 | арм. 10 | 564 | 47.16839 | 658 | 49.574 | 1.166667 | 3.704702e-06 | 24.6 | 2.291384 | 8.4 | 0.02002492 | 8.7 | 0.002869096 | 0.09 | 5.834462e-05
2050132-3 | 2050132 | Ст3пс А500 | арм. 10 | 573 | 251.791 | 672 | 442.7187 | 1.172775 | 1.750119e-05 | 24.6 | 2.291384 | 8.3 | 0.001723033 | 8.6 | 0.002156308 | 0.092 | 9.289808e-05
2050133-2 | 2050133 | Ст3пс А500 | арм. 10 | 563 | 34.43254 | 653 | 4.165193 | 1.159858 | 7.627442e-05 | 24.4 | 1.725891 | 8.8 | 0.2932325 | 9.1 | 0.2057202 | 0.097 | 0.0002142817
2050133-2 | 2050133 | Ст3пс А500 | арм. 10 | 549 | 66.13065 | 643 | 63.34758 | 1.17122 | 6.911504e-06 | 23 | 0.007442227 | 8.6 | 0.1166287 | 8.9 | 0.06429467 | 0.095 | 0.0001597283
2050133-3 | 2050133 | Ст3пс А500 | арм. 10 | 573 | 251.791 | 671 | 401.6369 | 1.17103 | 5.945022e-06 | 20.8 | 5.227023 | 8.2 | 0.003421146 | 8.5 | 0.02144352 | 0.065 | 0.0003014264
2050133-3 | 2050133 | Ст3пс А500 | арм. 10 | 571 | 192.3193 | 669 | 325.4734 | 1.171629 | 9.225159e-06 | 20.6 | 6.18153 | 8.5 | 0.05832681 | 8.8 | 0.02358188 | 0.083 | 4.075096e-07
2050134-2 | 2050134 | Ст3пс А500 | арм. 10 | 545 | 147.1873 | 631 | 398.3665 | 1.157798 | 0.0001164945 | 24 | 0.8349055 | 10.2 | 3.769459 | 10.5 | 3.435699 | 0.095 | 0.0001597283
2050134-2 | 2050134 | Ст3пс А500 | арм. 10 | 547 | 102.659 | 635 | 254.6935 | 1.160878 | 5.950446e-05 | 24.2 | 1.240398 | 10 | 3.032855 | 10.3 | 2.734274 | 0.075 | 5.419367e-05
2050134-3 | 2050134 | Ст3пс А500 | арм. 10 | 546 | 123.9231 | 641 | 99.18406 | 1.173993 | 2.917347e-05 | 23.4 | 0.09842755 | 10.1 | 3.391157 | 10.4 | 3.074986 | 0.085 | 6.960969e-06
2050135-1 | 2050135 | Ст3пс А500 | арм. 10 | 525 | 1032.47 | 618 | 1086.304 | 1.177143 | 7.312696e-05 | 26.2 | 9.695325 | 8.5 | 0.05832681 | 8.8 | 0.02358188 | 0.092 | 9.289808e-05
2050135-1 | 2050135 | Ст3пс А500 | арм. 10 | 521 | 1305.527 | 621 | 897.5488 | 1.191939 | 0.0005450895 | 24.8 | 2.936876 | 7.4 | 0.7370061 | 7.7 | 0.8957412 | 0.066 | 0.0002677031
2050135-2 | 2050135 | Ст3пс А500 | арм. 10 | 561 | 14.96084 | 652 | 1.083432 | 1.16221 | 4.071829e-05 | 24.8 | 2.936876 | 8.2 | 0.003421146 | 8.5 | 0.02144352 | 0.084 | 2.684239e-06
2050135-3 | 2050135 | Ст3пс А500 | арм. 10 | 555 | 4.545746 | 648 | 8.756388 | 1.167568 | 1.048288e-06 | 23.6 | 0.2639202 | 8.2 | 0.003421146 | 8.5 | 0.02144352 | 0.07 | 0.00015281
2050135-3 | 2050135 | Ст3пс А500 | арм. 10 | 542 | 228.9797 | 641 | 99.18406 | 1.182657 | 0.0001978355 | 20.4 | 7.216038 | 7.6 | 0.4336098 | 7.9 | 0.5571668 | 0.082 | 1.3078e-07
2000435-1 | 2000435 | Ст3пс А500 | арм. 10 | 561 | 14.96084 | 656 | 25.41048 | 1.16934 | 5.610559e-07 | 21.2 | 3.558008 | 8.3 | 0.001723033 | 8.6 | 0.002156308 | 0.083 | 4.075096e-07
2000435-2 | 2000435 | Ст3пс А500 | арм. 10 | 544 | 172.4514 | 637 | 194.857 | 1.170956 | 5.59065e-06 | 24.4 | 1.725891 | 9.9 | 2.694553 | 10.2 | 2.413561 | 0.077 | 2.874713e-05
2000435-3 | 2000435 | Ст3пс А500 | арм. 10 | 565 | 61.90424 | 658 | 49.574 | 1.164602 | 1.591736e-05 | 24.6 | 2.291384 | 8 | 0.06681737 | 8.3 | 0.1200179 | 0.065 | 0.0003014264
2000434-1 | 2000434 | Ст3пс А500 | арм. 10 | 539 | 328.7722 | 630 | 439.2847 | 1.168831 | 5.747622e-08 | 28.2 | 26.15025 | 8.9 | 0.4115344 | 9.2 | 0.306433 | 0.094 | 0.0001354515
2000434-2 | 2000434 | Ст3пс А500 | арм. 10 | 566 | 78.64009 | 657 | 36.49224 | 1.160777 | 6.105925e-05 | 22.8 | 0.08194956 | 7.5 | 0.5753079 | 7.8 | 0.716454 | 0.096 | 0.000186005
2000434-3 | 2000434 | Ст3пс А500 | арм. 10 | 572 | 221.0552 | 661 | 100.8193 | 1.155594 | 0.0001689226 | 21 | 4.352516 | 10 | 3.032855 | 10.3 | 2.734274 | 0.09 | 5.834462e-05
2000433-1 | 2000433 | Ст3пс А500 | арм. 10 | 562 | 23.69669 | 650 | 0.9199102 | 1.156584 | 0.0001441872 | 22.2 | 0.7854716 | 8.5 | 0.05832681 | 8.8 | 0.02358188 | 0.089 | 4.406789e-05
2000432-1 | 2000432 | Ст3пс А500 | арм. 10 | 580 | 522.942 | 670 | 362.5551 | 1.155172 | 0.0001800699 | 22 | 1.179979 | 11.6 | 11.16569 | 11.9 | 10.58568 | 0.097 | 0.0002142817
2000432-3 | 2000432 | Ст3пс А500 | арм. 10 | 556 | 1.281595 | 653 | 4.165193 | 1.17446 | 3.444522e-05 | 24.6 | 2.291384 | 10.6 | 5.482666 | 10.9 | 5.07855 | 0.065 | 0.0003014264
2050136-1 | 2050136 | Ст3пс А500 | арм. 10 | 562 | 23.69669 | 657 | 36.49224 | 1.169039 | 2.004524e-07 | 25.2 | 4.467862 | 8.7 | 0.1949306 | 9 | 0.1250075 | 0.099 | 0.0002768352
2000425-1 | 2000425 | Ст3пс А500 | арм. 10 | 583 | 669.1495 | 683 | 1026.618 | 1.171527 | 8.615163e-06 | 23.4 | 0.09842755 | 7.2 | 1.120402 | 7.5 | 1.314316 | 0.079 | 1.130059e-05
2000425-2 | 2000425 | Ст3пс А500 | арм. 10 | 559 | 3.489142 | 651 | 0.001671216 | 1.16458 | 1.60947e-05 | 24.2 | 1.240398 | 8.1 | 0.02511926 | 8.4 | 0.06073073 | 0.071 | 0.0001290868
2000425-3 | 2000425 | Ст3пс А500 | арм. 10 | 577 | 394.7344 | 670 | 362.5551 | 1.161179 | 5.495134e-05 | 20.8 | 5.227023 | 9.6 | 1.799648 | 9.9 | 1.571423 | 0.07 | 0.00015281
2000424-1 | 2000424 | Ст3пс А500 | арм. 10 | 563 | 34.43254 | 660 | 81.73752 | 1.172291 | 1.368904e-05 | 24.6 | 2.291384 | 9.8 | 2.376251 | 10.1 | 2.112848 | 0.066 | 0.0002677031
2000424-3 | 2000424 | Ст3пс А500 | арм. 10 | 572 | 221.0552 | 670 | 362.5551 | 1.171329 | 7.492507e-06 | 23.4 | 0.09842755 | 7.6 | 0.4336098 | 7.9 | 0.5571668 | 0.097 | 0.0002142817
2000416-1 | 2000416 | Ст3пс А500 | арм. 10 | 563 | 34.43254 | 652 | 1.083432 | 1.158082 | 0.0001104542 | 25.2 | 4.467862 | 6.9 | 1.845497 | 7.2 | 2.092177 | 0.082 | 1.3078e-07
2000416-3 | 2000416 | Ст3пс А500 | арм. 10 | 564 | 47.16839 | 654 | 9.246954 | 1.159574 | 8.130555e-05 | 21 | 4.352516 | 10.1 | 3.391157 | 10.4 | 3.074986 | 0.088 | 3.179116e-05
2000414-1 | 2000414 | Ст3пс А500 | арм. 10 | 566 | 78.64009 | 656 | 25.41048 | 1.159011 | 9.179223e-05 | 24 | 0.8349055 | 7 | 1.583799 | 7.3 | 1.81289 | 0.08 | 5.577321e-06
2000414-2 | 2000414 | Ст3пс А500 | арм. 10 | 559 | 3.489142 | 656 | 25.41048 | 1.173524 | 2.433176e-05 | 24 | 0.8349055 | 8.1 | 0.02511926 | 8.4 | 0.06073073 | 0.068 | 0.0002062566
2000413-1 | 2000413 | Ст3пс А500 | арм. 10 | 565 | 61.90424 | 655 | 16.32872 | 1.159292 | 8.647868e-05 | 23.2 | 0.01293489 | 12 | 13.99889 | 12.3 | 13.34853 | 0.076 | 4.04704e-05
2000413-3 | 2000413 | Ст3пс А500 | арм. 10 | 560 | 8.224991 | 657 | 36.49224 | 1.173214 | 2.137082e-05 | 23 | 0.007442227 | 10.4 | 4.586063 | 10.7 | 4.217125 | 0.087 | 2.151443e-05
2050137-1 | 2050137 | Ст3пс А500 | арм. 10 | 550 | 50.8665 | 642 | 80.26582 | 1.167273 | 1.738969e-06 | 23.2 | 0.01293489 | 7.6 | 0.4336098 | 7.9 | 0.5571668 | 0.082 | 1.3078e-07
2050137-2 | 2050137 | Ст3пс А500 | арм. 10 | 564 | 47.16839 | 662 | 121.901 | 1.173759 | 2.670242e-05 | 24.4 | 1.725891 | 9.7 | 2.077949 | 10 | 1.832135 | 0.079 | 1.130059e-05
2060537-2 | 2060537 | Ст3пс А500 | арм. 10 | 563 | 34.43254 | 653 | 4.165193 | 1.159858 | 7.627442e-05 | 24.4 | 1.725891 | 10.2 | 3.769459 | 10.5 | 3.435699 | 0.084 | 2.684239e-06
2060539-1 | 2060539 | Ст3пс А500 | арм. 10 | 539 | 328.7722 | 629 | 482.2029 | 1.166976 | 2.609988e-06 | 23.8 | 0.5094129 | 6.7 | 2.428893 | 7 | 2.710752 | 0.074 | 6.991694e-05
2060539-3 | 2060539 | Ст3пс А500 | арм. 10 | 546 | 123.9231 | 637 | 194.857 | 1.166667 | 3.704702e-06 | 25.8 | 7.36434 | 8.5 | 0.05832681 | 8.8 | 0.02358188 | 0.099 | 0.0002768352
2060541-1 | 2060541 | Ст3пс А500 | арм. 10 | 535 | 489.8288 | 629 | 482.2029 | 1.175701 | 5.05451e-05 | 23.2 | 0.01293489 | 7.2 | 1.120402 | 7.5 | 1.314316 | 0.099 | 0.0002768352
2060541-2 | 2060541 | Ст3пс А500 | арм. 10 | 537 | 405.3005 | 635 | 254.6935 | 1.182495 | 0.0001933189 | 24.2 | 1.240398 | 7.7 | 0.3119117 | 8 | 0.4178796 | 0.094 | 0.0001354515
2060541-3 | 2060541 | Ст3пс А500 | арм. 10 | 553 | 17.07405 | 648 | 8.756388 | 1.17179 | 1.023237e-05 | 24.4 | 1.725891 | 8.5 | 0.05832681 | 8.8 | 0.02358188 | 0.07 | 0.00015281
2060543-1 | 2060543 | Ст3пс А500 | арм. 10 | 558 | 0.753293 | 655 | 16.32872 | 1.173835 | 2.749638e-05 | 24 | 0.8349055 | 9.3 | 1.084742 | 9.6 | 0.9092842 | 0.093 | 0.0001131748
2060543-2 | 2060543 | Ст3пс А500 | арм. 10 | 536 | 446.5646 | 629 | 482.2029 | 1.173507 | 2.416741e-05 | 25.6 | 6.318847 | 7.3 | 0.9187042 | 7.6 | 1.095028 | 0.094 | 0.0001354515
2060543-3 | 2060543 | Ст3пс А500 | арм. 10 | 537 | 405.3005 | 634 | 287.6117 | 1.180633 | 0.000145003 | 24 | 0.8349055 | 10.1 | 3.391157 | 10.4 | 3.074986 | 0.069 | 0.0001785333
2000365-1 | 2000365 | Ст3пс А500 | арм. 10 | 550 | 50.8665 | 645 | 35.51111 | 1.172727 | 1.710522e-05 | 25.2 | 4.467862 | 10 | 3.032855 | 10.3 | 2.734274 | 0.092 | 9.289808e-05
2060559-2 | 2060559 | Ст3пс А500 | арм. 12 | 560 | 64.79453 | 647 | 9.359965 | 1.155357 | 0.0001306204 | 22.3 | 0.06575924 | 9.8 | 1.84368 | 10.1 | 1.695152 | 0.094 | 0.0001269973
2060559-3 | 2060559 | Ст3пс А500 | арм. 12 | 542 | 99.01235 | 628 | 254.1025 | 1.158672 | 6.584487e-05 | 22.7 | 0.4309078 | 8.1 | 0.1170859 | 8.4 | 0.1584198 | 0.081 | 2.995299e-06
2060559-3 | 2060559 | Ст3пс А500 | арм. 12 | 545 | 48.30938 | 634 | 98.81541 | 1.163303 | 1.213352e-05 | 23.7 | 2.743779 | 9.4 | 0.9174226 | 9.7 | 0.8135683 | 0.099 | 0.0002646903
2060561-1 | 2060561 | Ст3пс А500 | арм. 12 | 551 | 0.9034408 | 637 | 48.17185 | 1.15608 | 0.0001146231 | 24.2 | 4.650215 | 10.2 | 3.089937 | 10.5 | 2.896737 | 0.097 | 0.0002036131
2060561-1 | 2060561 | Ст3пс А500 | арм. 12 | 544 | 63.21037 | 631 | 167.459 | 1.159926 | 4.705413e-05 | 22.8 | 0.5721949 | 9.6 | 1.340551 | 9.9 | 1.21436 | 0.079 | 1.391807e-05
2060561-3 | 2060561 | Ст3пс А500 | арм. 12 | 538 | 194.6163 | 627 | 286.9837 | 1.165428 | 1.845693e-06 | 22.7 | 0.4309078 | 10.4 | 3.833066 | 10.7 | 3.617529 | 0.066 | 0.0002799161
2060561-3 | 2060561 | Ст3пс А500 | арм. 12 | 534 | 322.2203 | 622 | 481.3897 | 1.164794 | 3.968322e-06 | 21.7 | 0.1180365 | 7.1 | 1.801442 | 7.4 | 1.954459 | 0.077 | 3.284084e-05
2060564-1 | 2060564 | Ст3пс А500 | арм. 12 | 528 | 573.6262 | 622 | 481.3897 | 1.17803 | 0.0001264327 | 22.2 | 0.02447211 | 7.4 | 1.086135 | 7.7 | 1.205647 | 0.099 | 0.0002646903
2060564-2 | 2060564 | Ст3пс А500 | арм. 12 | 533 | 359.1213 | 629 | 223.2214 | 1.180113 | 0.0001775956 | 21.8 | 0.0593236 | 8.2 | 0.05865029 | 8.5 | 0.0888158 | 0.091 | 6.838144e-05
2060564-3 | 2060564 | Ст3пс А500 | арм. 12 | 522 | 897.0322 | 611 | 1085.083 | 1.170498 | 1.377903e-05 | 20.7 | 1.805165 | 7.6 | 0.7092642 | 7.9 | 0.8064396 | 0.083 | 7.252622e-08
2050148-1 | 2050148 | Ст3пс А500 | арм. 12 | 539 | 167.7153 | 631 | 167.459 | 1.170686 | 1.5213e-05 | 23.2 | 1.337343 | 8.2 | 0.05865029 | 8.5 | 0.0888158 | 0.085 | 5.149754e-06
2050148-2 | 2050148 | Ст3пс А500 | арм. 12 | 557 | 25.4975 | 646 | 4.241153 | 1.159785 | 4.902117e-05 | 22.2 | 0.02447211 | 7.8 | 0.4123929 | 8.1 | 0.4872316 | 0.079 | 1.391807e-05
2050148-3 | 2050148 | Ст3пс А500 | арм. 12 | 531 | 438.9232 | 623 | 438.5085 | 1.173258 | 4.18859e-05 | 23.5 | 2.121205 | 10 | 2.426809 | 10.3 | 2.255945 | 0.085 | 5.149754e-06
2050149-1 | 2050149 | Ст3пс А500 | арм. 12 | 557 | 25.4975 | 652 | 64.95402 | 1.170557 | 1.421653e-05 | 20.2 | 3.39873 | 7.4 | 1.086135 | 7.7 | 1.205647 | 0.066 | 0.0002799161
2050149-2 | 2050149 | Ст3пс А500 | арм. 12 | 561 | 81.89354 | 650 | 36.7164 | 1.158645 | 6.627256e-05 | 22.3 | 0.06575924 | 8.6 | 0.02490771 | 8.9 | 0.01039996 | 0.073 | 9.468639e-05
2050149-3 | 2050149 | Ст3пс А500 | арм. 12 | 546 | 35.40839 | 639 | 24.40947 | 1.17033 | 1.255709e-05 | 21.3 | 0.552888 | 8 | 0.1955216 | 8.3 | 0.2480237 | 0.092 | 8.592005e-05
2050150-1 | 2050150 | Ст3пс А500 | арм. 12 | 546 | 35.40839 | 635 | 79.93422 | 1.163004 | 1.430662e-05 | 23 | 0.9147691 | 9.1 | 0.4327295 | 9.4 | 0.3623802 | 0.079 | 1.391807e-05
2050150-2 | 2050150 | Ст3пс А500 | арм. 12 | 551 | 0.9034408 | 641 | 8.647093 | 1.163339 | 1.187967e-05 | 23.5 | 2.121205 | 9.9 | 2.125244 | 10.2 | 1.965548 | 0.076 | 4.530223e-05
2050157-1 | 2050157 | Ст3пс А500 | арм. 14 | 561 | 220.1088 | 648 | 118.4886 | 1.15508 | 0.0001330145 | 20.5 | 0.2709117 | 9.4 | 0.09397743 | 9.7 | 0.07766729 | 0.072 | 9.869282e-05
2050157-1 | 2050157 | Ст3пс А500 | арм. 14 | 548 | 3.371137 | 640 | 8.324644 | 1.167883 | 1.612406e-06 | 21.6 | 0.3358298 | 7.9 | 1.424305 | 8.2 | 1.491602 | 0.067 | 0.0002230371
2050157-2 | 2050157 | Ст3пс А500 | арм. 14 | 549 | 8.043268 | 639 | 3.554152 | 1.163934 | 7.176933e-06 | 16 | 25.20534 | 6.1 | 8.960699 | 7.4 | 4.0857 | 0.065 | 0.0002867748
2050158-1 | 2050158 | Ст3пс А500 | арм. 14 | 548 | 3.371137 | 643 | 34.63612 | 1.173358 | 4.548502e-05 | 20 | 1.041404 | 10.1 | 1.013158 | 10.4 | 0.9578312 | 0.096 | 0.0001978404
2050158-2 | 2050158 | Ст3пс А500 | арм. 14 | 552 | 34.05966 | 647 | 97.71809 | 1.172101 | 3.011862e-05 | 21.1 | 0.006321553 | 10.2 | 1.224469 | 10.5 | 1.163569 | 0.078 | 1.547971e-05
2050159-2 | 2050159 | Ст3пс А500 | арм. 14 | 551 | 23.38753 | 639 | 3.554152 | 1.15971 | 4.766228e-05 | 20.7 | 0.102715 | 9 | 0.008731524 | 9.3 | 0.01471647 | 0.091 | 8.218463e-05
2050160-1 | 2050160 | Ст3пс А500 | арм. 14 | 536 | 103.3056 | 628 | 83.07874 | 1.171642 | 2.528466e-05 | 21.1 | 0.006321553 | 8.2 | 0.7982397 | 8.5 | 0.8488148 | 0.078 | 1.547971e-05
2050160-2 | 2050160 | Ст3пс А500 | арм. 14 | 537 | 83.97769 | 632 | 26.16071 | 1.176909 | 0.0001059942 | 21 | 0.000419914 | 8 | 1.195617 | 8.3 | 1.257339 | 0.096 | 0.0001978404
2050161-1 | 2050161 | Ст3пс А500 | арм. 14 | 526 | 406.5843 | 616 | 445.8328 | 1.171103 | 2.015342e-05 | 20.1 | 0.8473052 | 9.8 | 0.4992233 | 10.1 | 0.4606181 | 0.071 | 0.0001195617
2050161-2 | 2050161 | Ст3пс А500 | арм. 14 | 543 | 10.01048 | 633 | 16.9312 | 1.165746 | 7.526424e-07 | 19.9 | 1.255502 | 9.1 | 4.299919e-05 | 9.4 | 0.000454179 | 0.094 | 0.0001455781
2050162-1 | 2050162 | Ст3пс А500 | арм. 14 | 553 | 46.73179 | 648 | 118.4886 | 1.17179 | 2.679956e-05 | 20.2 | 0.6732068 | 9 | 0.008731524 | 9.3 | 0.01471647 | 0.096 | 0.0001978404
2050162-2 | 2050162 | Ст3пс А500 | арм. 14 | 574 | 774.8465 | 664 | 722.8164 | 1.156794 | 9.641239e-05 | 19.7 | 1.743699 | 8.7 | 0.1547971 | 9 | 0.1775034 | 0.07 | 0.0001424305
2000462 | 2000462 | Ст3Гпс А500 | арм. 36 | 538 | 14.23347 | 649 | 16.45777 | 1.20632 | 3.373738e-07 | 17.6 | 0.3050052 | 10.1 | 0.16922 | 10.4 | 0.1720364 | 0.072 | 8.140961e-05
2000462 | 2000462 | Ст3Гпс А500 | арм. 36 | 546 | 17.86983 | 654 | 0.8895919 | 1.197802 | 6.299067e-05 | 18.7 | 0.3000052 | 10.8 | 0.08331095 | 11.1 | 0.0813546 | 0.081 | 5.165289e-10
2000991 | 2000991 | Ст3Гпс А500 | арм. 36 | 526 | 248.7789 | 646 | 49.79868 | 1.228137 | 0.0005016712 | 16.5 | 2.730005 | 10 | 0.2614928 | 10.3 | 0.264991 | 0.072 | 8.140961e-05
2000991 | 2000991 | Ст3Гпс А500 | арм. 36 | 521 | 431.5062 | 644 | 82.02596 | 1.236084 | 0.0009208548 | 17.3 | 0.7263688 | 11.6 | 1.185129 | 11.9 | 1.177718 | 0.097 | 0.0002552732
2000995 | 2000995 | Ст3Гпс А500 | арм. 36 | 528 | 189.688 | 645 | 64.91232 | 1.221591 | 0.0002512873 | 18.4 | 0.0613688 | 12.6 | 4.362402 | 12.9 | 4.348173 | 0.079 | 4.091426e-06
2000995 | 2000995 | Ст3Гпс А500 | арм. 36 | 533 | 76.96074 | 647 | 36.68505 | 1.213884 | 6.633799e-05 | 18.2 | 0.002277893 | 12.4 | 3.566947 | 12.7 | 3.554082 | 0.087 | 3.572779e-05
2000997 | 2000997 | Ст3Гпс А500 | арм. 36 | 527 | 218.2335 | 645 | 64.91232 | 1.223909 | 0.0003301509 | 17.4 | 0.5659143 | 11.9 | 1.928311 | 12.2 | 1.918855 | 0.092 | 0.0001205005
2000997 | 2000997 | Ст3Гпс А500 | арм. 36 | 525 | 281.3244 | 643 | 101.1396 | 1.224762 | 0.0003618761 | 18.1 | 0.002732438 | 9.5 | 1.022856 | 9.8 | 1.029764 | 0.082 | 9.55062e-07
2000992 | 2000992 | Ст3Гпс А500 | арм. 36 | 524 | 315.8698 | 638 | 226.7078 | 1.217557 | 0.0001396743 | 18.1 | 0.002732438 | 9.9 | 0.3737655 | 10.2 | 0.3779455 | 0.085 | 1.58187e-05
2000992 | 2000992 | Ст3Гпс А500 | арм. 36 | 519 | 518.5971 | 639 | 197.5941 | 1.231214 | 0.0006489761 | 17.2 | 0.9068233 | 9.4 | 1.235129 | 9.7 | 1.242718 | 0.1 | 0.0003601369
2000992 | 2000992 | Ст3Гпс А500 | арм. 32 | 531 | 27.40252 | 643 | 41.18868 | 1.210923 | 3.472476e-08 | 18.8 | 0.03953189 | 9.3 | 1.188919 | 9.6 | 1.203811 | 0.091 | 5.670868e-05
2000992 | 2000992 | Ст3Гпс А500 | арм. 32 | 528 | 67.81097 | 645 | 19.51731 | 1.221591 | 0.0001098676 | 17 | 2.563757 | 9.4 | 0.9808438 | 9.7 | 0.9943741 | 0.066 | 0.0003051829
2000998 | 2000998 | Ст3Гпс А500 | арм. 32 | 538 | 3.116137 | 647 | 5.845952 | 1.202602 | 7.236739e-05 | 18.3 | 0.0907056 | 8.8 | 2.529295 | 9.1 | 2.550994 | 0.1 | 0.000273258
2000998 | 2000998 | Ст3Гпс А500 | арм. 32 | 524 | 149.6889 | 649 | 0.1745906 | 1.23855 | 0.0007529802 | 17.6 | 1.002349 | 9.6 | 0.6246936 | 9.9 | 0.6355009 | 0.094 | 0.0001108918
2000997 | 2000997 | Ст3Гпс А500 | арм. 32 | 554 | 315.6044 | 666 | 274.968 | 1.202166 | 7.997847e-05 | 16.4 | 4.845166 | 7.7 | 7.238121 | 8 | 7.274797 | 0.074 | 8.967112e-05
2000997 | 2000997 | Ст3Гпс А500 | арм. 32 | 567 | 946.5011 | 676 | 706.6112 | 1.19224 | 0.0003560495 | 16.8 | 3.244227 | 9.2 | 1.416994 | 9.5 | 1.433247 | 0.1 | 0.000273258
2000996 | 2000996 | Ст3Гпс А500 | арм. 32 | 555 | 352.1349 | 667 | 309.1323 | 1.201802 | 8.662641e-05 | 18.7 | 0.009766636 | 8 | 5.713895 | 8.3 | 5.746487 | 0.072 | 0.0001315491
2000996 | 2000996 | Ст3Гпс А500 | арм. 32 | 566 | 885.9706 | 676 | 706.6112 | 1.194346 | 0.0002809929 | 16.8 | 3.244227 | 8.2 | 4.797745 | 8.5 | 4.827614 | 0.084 | 2.814477e-07
2000995 | 2000995 | Ст3Гпс А500 | арм. 32 | 547 | 115.8908 | 657 | 57.48914 | 1.201097 | 0.000100245 | 19.1 | 0.2488277 | 8.1 | 5.24582 | 8.4 | 5.27705 | 0.094 | 0.0001108918
2000995 | 2000995 | Ст3Гпс А500 | арм. 32 | 552 | 248.5434 | 663 | 184.4751 | 1.201087 | 0.000100444 | 18.5 | 0.01023612 | 8 | 5.713895 | 8.3 | 5.746487 | 0.08 | 1.203732e-05
2000994 | 2000994 | Ст3Гпс А500 | арм. 32 | 552 | 248.5434 | 664 | 212.6394 | 1.202899 | 6.741366e-05 | 16.4 | 4.845166 | 8.8 | 2.529295 | 9.1 | 2.550994 | 0.084 | 2.814477e-07
2000994 | 2000994 | Ст3Гпс А500 | арм. 32 | 547 | 115.8908 | 655 | 31.16051 | 1.197441 | 0.0001868292 | 16.5 | 4.414931 | 8.3 | 4.36967 | 8.6 | 4.398177 | 0.069 | 0.000209366
2001007 | 2001007 | Ст3Гпс А500 | арм. 28 | 550 | 7.367347 | 645 | 8.209979 | 1.172727 | 0.0001304798 | 16.9 | 3.196068 | 7.2 | 8.985312 | 7.5 | 9.022054 | 0.065 | 0.000312063
2001007 | 2001007 | Ст3Гпс А500 | арм. 28 | 558 | 114.7959 | 652 | 17.09569 | 1.168459 | 0.0002462158 | 16.6 | 4.358721 | 8.5 | 2.881679 | 8.8 | 2.902503 | 0.079 | 1.343447e-05
2001008 | 2001008 | Ст3Гпс А500 | арм. 28 | 566 | 350.2245 | 662 | 199.7896 | 1.169611 | 0.000211375 | 16.8 | 3.563619 | 8.8 | 1.953149 | 9.1 | 1.970299 | 0.066 | 0.0002777324
2001008 | 2001008 | Ст3Гпс А500 | арм. 28 | 564 | 279.3673 | 658 | 102.712 | 1.166667 | 0.0003056686 | 16.2 | 6.188925 | 7.4 | 7.826292 | 7.7 | 7.860585 | 0.071 | 0.0001360794
2000994 | 2000994 | Ст3Гпс А500 | арм. 28 | 552 | 22.22449 | 646 | 3.479367 | 1.17029 | 0.0001921049 | 16.1 | 6.696476 | 9.6 | 0.3570672 | 9.9 | 0.3644217 | 0.073 | 9.341814e-05
2000994 | 2000994 | Ст3Гпс А500 | арм. 28 | 556 | 75.93878 | 644 | 14.94059 | 1.158273 | 0.0006696018 | 16.3 | 5.701374 | 8.5 | 2.881679 | 8.8 | 2.902503 | 0.096 | 0.0001778141
2001009 | 2001009 | Ст3Гпс А500 | арм. 25 | 561 | 104.1064 | 653 | 22.00601 | 1.163993 | 0.0001735732 | 16.9 | 4.162042 | 7.4 | 7.230123 | 7.7 | 7.243246 | 0.097 | 0.0002173427
2001011 | 2001011 | Ст3Гпс А500 | арм. 25 | 539 | 139.1633 | 646 | 5.331218 | 1.198516 | 0.0004557448 | 19.7 | 0.5774352 | 8.3 | 3.200123 | 8.6 | 3.208856 | 0.085 | 7.521566e-06
2001011 | 2001011 | Ст3Гпс А500 | арм. 25 | 539 | 139.1633 | 645 | 10.9491 | 1.19666 | 0.0003799729 | 20.4 | 2.131283 | 8.8 | 1.661235 | 9.1 | 1.667528 | 0.098 | 0.0002478278
2001013 | 2001013 | Ст3Гпс А500 | арм. 25 | 550 | 0.6348073 | 643 | 28.18488 | 1.169091 | 6.523277e-05 | 16.8 | 4.580064 | 7.9 | 4.791235 | 8.2 | 4.801918 | 0.083 | 5.513767e-07
2001013 | 2001013 | Ст3Гпс А500 | арм. 25 | 551 | 0.04131139 | 642 | 39.80276 | 1.165154 | 0.00014432 | 17.5 | 2.073912 | 7.5 | 6.702346 | 7.8 | 6.71498 | 0.074 | 6.818552e-05
2001014 | 2001014 | Ст3Гпс А500 | арм. 25 | 550 | 0.6348073 | 644 | 18.56699 | 1.170909 | 3.916881e-05 | 18.2 | 0.5477604 | 7.4 | 7.230123 | 7.7 | 7.243246 | 0.098 | 0.0002478278
2001015 | 2001015 | Ст3Гпс А500 | арм. 25 | 551 | 0.04131139 | 645 | 10.9491 | 1.170599 | 4.314754e-05 | 16.2 | 7.508194 | 6.8 | 10.81679 | 7.1 | 10.83284 | 0.068 | 0.000203275
2001016 | 2001016 | Ст3Гпс А500 | арм. 25 | 555 | 17.66733 | 648 | 0.09544583 | 1.167568 | 9.216042e-05 | 16.8 | 4.580064 | 9.6 | 0.2390123 | 9.9 | 0.2414031 | 0.1 | 0.000314798
2001017 | 2001017 | Ст3Гпс А500 | арм. 25 | 551 | 0.04131139 | 646 | 5.331218 | 1.172414 | 2.259858e-05 | 16.3 | 6.970172 | 9.8 | 0.08345679 | 10.1 | 0.08487195 | 0.067 | 0.0002327899
2050257 | 2050257 | Ст3пс А500 | арм. 18 | 555 | 360.2553 | 651 | 543.5298 | 1.172973 | 3.638848e-06 | 18.1 | 3.875494 | 8.1 | 1.067778 | 8.4 | 1.067778 | 0.097 | 0.0002369185
2050264-1 | 2050264 | Ст3пс А500 | арм. 16 | 531 | 151.953 | 617 | 279.2755 | 1.161959 | 1.988197e-05 | 21.9 | 1.582999 | 9.4 | 0.001749491 | 9.7 | 0.001300157 | 0.09 | 3.733915e-05
2050264-1 | 2050264 | Ст3пс А500 | арм. 16 | 541 | 5.414571 | 636 | 5.237056 | 1.175601 | 8.433208e-05 | 21.6 | 0.9180956 | 7.4 | 3.834442 | 7.7 | 3.857069 | 0.09 | 3.733915e-05
2050264-2 | 2050264 | Ст3пс А500 | арм. 16 | 531 | 151.953 | 615 | 350.1217 | 1.158192 | 6.765719e-05 | 20.6 | 0.001749491 | 7.3 | 4.236076 | 7.6 | 4.259858 | 0.069 | 0.0002216949
2050265-1 | 2050265 | Ст3пс А500 | арм. 16 | 570 | 711.453 | 668 | 1175.699 | 1.17193 | 3.038584e-05 | 21 | 0.128288 | 7.5 | 3.452807 | 7.8 | 3.474281 | 0.087 | 9.675689e-06
2050264-1 1-4 | 2050264 | Ст3пс А500 | арм. 16 | 553 | 93.56842 | 641 | 53.12167 | 1.159132 | 5.307825e-05 | 21.6 | 0.9180956 | 9.9 | 0.2935764 | 10.2 | 0.2873578 | 0.08 | 1.512761e-05
2050264-1 1-4 | 2050264 | Ст3пс А500 | арм. 16 | 554 | 113.9146 | 642 | 68.69859 | 1.158845 | 5.734615e-05 | 20.1 | 0.2935764 | 10.2 | 0.7086726 | 10.5 | 0.6989925 | 0.086 | 4.454535e-06
2050264-1 1-5 | 2050264 | Ст3пс А500 | арм. 16 | 538 | 28.37611 | 629 | 22.19859 | 1.169145 | 7.439212e-06 | 22.6 | 3.834442 | 10.1 | 0.5503072 | 10.4 | 0.5417809 | 0.074 | 9.780069e-05
2050264-1 1-5 | 2050264 | Ст3пс А500 | арм. 16 | 541 | 5.414571 | 630 | 13.77552 | 1.16451 | 3.637882e-06 | 23.1 | 6.042615 | 9.7 | 0.1168456 | 10 | 0.1129348 | 0.066 | 0.0003200315
2050264-2 1-2 | 2050264 | Ст3пс А500 | арм. 16 | 548 | 21.83765 | 643 | 86.27552 | 1.173358 | 4.816603e-05 | 20.8 | 0.02501872 | 9 | 0.128288 | 9.3 | 0.132454 | 0.069 | 0.0002216949
2050264-2 1-3 | 2050264 | Ст3пс А500 | арм. 16 | 543 | 0.1068787 | 637 | 10.81398 | 1.173112 | 4.482101e-05 | 19.9 | 0.5503072 | 9 | 0.128288 | 9.3 | 0.132454 | 0.088 | 1.689684e-05
2050264-2 1-4 | 2050264 | Ст3пс А500 | арм. 16 | 549 | 32.1838 | 640 | 39.54475 | 1.165756 | 4.376744e-07 | 18.8 | 3.392326 | 9.5 | 0.02011488 | 9.8 | 0.0185117 | 0.092 | 6.578146e-05
2050264-2 1-5 | 2050264 | Ст3пс А500 | арм. 16 | 547 | 13.49149 | 638 | 18.3909 | 1.166362 | 3.081928e-09 | 19.5 | 1.303769 | 9.7 | 0.1168456 | 10 | 0.1129348 | 0.084 | 1.222726e-08
2050264-2 1-5 | 2050264 | Ст3пс А500 | арм. 16 | 542 | 1.760725 | 636 | 5.237056 | 1.173432 | 4.919963e-05 | 19.3 | 1.800499 | 9.8 | 0.195211 | 10.1 | 0.1901463 | 0.089 | 2.6118e-05
2050267-1 | 2050267 | Ст3пс А500 | арм. 16 | 544 | 0.4530325 | 639 | 27.96783 | 1.174632 | 6.748398e-05 | 19.3 | 1.800499 | 9.4 | 0.001749491 | 9.7 | 0.001300157 | 0.086 | 4.454535e-06
2050267-2 | 2050267 | Ст3пс А500 | арм. 16 | 557 | 186.953 | 653 | 372.0447 | 1.172352 | 3.521705e-05 | 19.9 | 0.5503072 | 9.8 | 0.195211 | 10.1 | 0.1901463 | 0.074 | 9.780069e-05
2050268-1 | 2050268 | Ст3пс А500 | арм. 16 | 573 | 880.4915 | 662 | 800.2371 | 1.155323 | 0.0001230908 | 19.1 | 2.37723 | 9.3 | 0.003384107 | 9.6 | 0.004088619 | 0.082 | 3.56992e-06
2050269-1 | 2050269 | Ст3пс А500 | арм. 16 | 564 | 427.3761 | 652 | 334.4678 | 1.156028 | 0.0001079338 | 19.5 | 1.303769 | 9.6 | 0.05848026 | 9.9 | 0.05572323 | 0.067 | 0.0002852526
2050269-2 | 2050269 | Ст3пс А500 | арм. 16 | 551 | 58.87611 | 637 | 10.81398 | 1.15608 | 0.0001068667 | 20.6 | 0.001749491 | 10 | 0.4119418 | 10.3 | 0.4045694 | 0.079 | 2.390646e-05
2050270-2 | 2050270 | Ст3пс А500 | арм. 16 | 553 | 93.56842 | 642 | 68.69859 | 1.16094 | 2.999933e-05 | 19 | 2.695596 | 9.7 | 0.1168456 | 10 | 0.1129348 | 0.09 | 3.733915e-05
2050271-1 | 2050271 | Ст3пс А500 | арм. 16 | 522 | 454.8376 | 613 | 428.9678 | 1.17433 | 6.259994e-05 | 19 | 2.695596 | 9.2 | 0.02501872 | 9.5 | 0.02687708 | 0.072 | 0.0001413584
2050271-2 | 2050271 | Ст3пс А500 | арм. 16 | 530 | 177.6069 | 619 | 216.4294 | 1.167925 | 2.271166e-06 | 18.7 | 3.770692 | 9.4 | 0.001749491 | 9.7 | 0.001300157 | 0.089 | 2.6118e-05
2050273-1 | 2050273 | Ст3пс А500 | арм. 16 | 541 | 5.414571 | 636 | 5.237056 | 1.175601 | 8.433208e-05 | 20.1 | 0.2935764 | 10.2 | 0.7086726 | 10.5 | 0.6989925 | 0.071 | 0.0001661372
2050273-2 | 2050273 | Ст3пс А500 | арм. 16 | 548 | 21.83765 | 638 | 18.3909 | 1.164234 | 4.769475e-06 | 19.1 | 2.37723 | 9.6 | 0.05848026 | 9.9 | 0.05572323 | 0.093 | 8.300261e-05
2061054-2 | 2061054 | Ст3пс А500 | арм. 16 | 553 | 93.56842 | 639 | 27.96783 | 1.155515 | 0.0001188562 | 18.3 | 5.484153 | 8.9 | 0.2099226 | 9.2 | 0.2152425 | 0.097 | 0.0001718872
2050283-1 | 2050283 | Ст3пс А500 | арм. 12 | 514 | 1440.24 | 604 | 1595.251 | 1.175097 | 6.907611e-05 | 22.5 | 0.2083335 | 8 | 0.1955216 | 8.3 | 0.2480237 | 0.093 | 0.0001054587
2050283-3 | 2050283 | Ст3пс А500 | арм. 12 | 517 | 1221.537 | 605 | 1516.37 | 1.170213 | 1.174223e-05 | 22.7 | 0.4309078 | 8.3 | 0.02021465 | 8.6 | 0.03921184 | 0.091 | 6.838144e-05
2061087-2 | 2061087 | Ст3пс А500 | арм. 12 | 551 | 0.9034408 | 639 | 24.40947 | 1.15971 | 5.007619e-05 | 22.2 | 0.02447211 | 7.4 | 1.086135 | 7.7 | 1.205647 | 0.085 | 5.149754e-06
2061087-3 | 2061087 | Ст3пс А500 | арм. 12 | 549 | 8.705421 | 637 | 48.17185 | 1.160291 | 4.218026e-05 | 22.7 | 0.4309078 | 7.9 | 0.2939572 | 8.2 | 0.3576277 | 0.08 | 7.456685e-06
2061089-3 | 2061089 | Ст3пс А500 | арм. 12 | 546 | 35.40839 | 632 | 142.5778 | 1.157509 | 8.606115e-05 | 20.3 | 3.040017 | 6.8 | 2.696749 | 7.1 | 2.883271 | 0.098 | 0.0002331517
2061091-3 | 2061091 | Ст3пс А500 | арм. 12 | 553 | 1.101461 | 641 | 8.647093 | 1.159132 | 5.858471e-05 | 23.3 | 1.578631 | 8.8 | 0.1280364 | 9.1 | 0.09119204 | 0.082 | 5.339124e-07
2061095-1 | 2061095 | Ст3пс А500 | арм. 12 | 586 | 1159.369 | 677 | 1092.924 | 1.15529 | 0.0001321573 | 19.2 | 8.085858 | 7.2 | 1.543007 | 7.5 | 1.684855 | 0.079 | 1.391807e-05
2061095-2 | 2061095 | Ст3пс А500 | арм. 12 | 585 | 1092.27 | 676 | 1027.806 | 1.155556 | 0.0001261245 | 19 | 9.263284 | 9.6 | 1.340551 | 9.9 | 1.21436 | 0.096 | 0.0001760745
2061095-3 | 2061095 | Ст3пс А500 | арм. 12 | 563 | 122.0916 | 654 | 101.1916 | 1.161634 | 2.654279e-05 | 22.3 | 0.06575924 | 9.2 | 0.5742939 | 9.5 | 0.4927762 | 0.079 | 1.391807e-05
2061096-2 | 2061096 | Ст3пс А500 | арм. 12 | 567 | 226.4876 | 663 | 363.261 | 1.169312 | 6.381167e-06 | 21.7 | 0.1180365 | 7.2 | 1.543007 | 7.5 | 1.684855 | 0.097 | 0.0002036131
2061096-2 | 2061096 | Ст3пс А500 | арм. 12 | 518 | 1152.636 | 619 | 622.0332 | 1.194981 | 0.0007949368 | 22.3 | 0.06575924 | 9.2 | 0.5742939 | 9.5 | 0.4927762 | 0.076 | 4.530223e-05
2061098-1 | 2061098 | Ст3пс А500 | арм. 12 | 548 | 15.60641 | 641 | 8.647093 | 1.169708 | 8.537833e-06 | 22.3 | 0.06575924 | 7.9 | 0.2939572 | 8.2 | 0.3576277 | 0.07 | 0.0001620705
2061098-3 | 2061098 | Ст3пс А500 | арм. 12 | 546 | 35.40839 | 642 | 3.765905 | 1.175824 | 8.168732e-05 | 21.3 | 0.552888 | 8 | 0.1955216 | 8.3 | 0.2480237 | 0.088 | 2.77656e-05
2061100-3 | 2061100 | Ст3пс А500 | арм. 12 | 525 | 726.3292 | 617 | 725.7956 | 1.175238 | 7.143669e-05 | 24 | 3.82764 | 8.6 | 0.02490771 | 8.9 | 0.01039996 | 0.096 | 0.0001760745
2050288-2 | 2050288 | Ст3пс А500 | арм. 12 | 569 | 290.6856 | 661 | 291.0233 | 1.161687 | 2.59988e-05 | 22.3 | 0.06575924 | 7.8 | 0.4123929 | 8.1 | 0.4872316 | 0.094 | 0.0001269973
2050288-3 | 2050288 | Ст3пс А500 | арм. 12 | 559 | 49.69552 | 647 | 9.359965 | 1.157424 | 8.764893e-05 | 23 | 0.9147691 | 10.8 | 5.559324 | 11.1 | 5.299113 | 0.094 | 0.0001269973
2061128-1 | 2061128 | Ст3пс А500 | арм. 10 | 547 | 102.659 | 634 | 287.6117 | 1.159049 | 9.105104e-05 | 20.4 | 7.216038 | 6.6 | 2.750591 | 7.4 | 1.553603 | 0.09 | 5.834462e-05
2061128-1 | 2061128 | Ст3пс А500 | арм. 10 | 533 | 582.3571 | 626 | 622.9576 | 1.174484 | 3.472304e-05 | 20 | 9.525052 | 5.9 | 5.562478 | 7.2 | 2.092177 | 0.097 | 0.0002142817
2061128-2 | 2061128 | Ст3пс А500 | арм. 10 | 547 | 102.659 | 641 | 99.18406 | 1.171846 | 1.059508e-05 | 20.4 | 7.216038 | 6.8 | 2.127195 | 7.1 | 2.391464 | 0.077 | 2.874713e-05
2061128-2 | 2061128 | Ст3пс А500 | арм. 10 | 529 | 791.4137 | 624 | 726.7941 | 1.179584 | 0.0001208393 | 19.2 | 15.10308 | 5.6 | 7.067572 | 7.7 | 0.8957412 | 0.088 | 3.179116e-05
2061128-3 | 2061128 | Ст3пс А500 | арм. 10 | 521 | 1305.527 | 619 | 1021.385 | 1.1881 | 0.0003805769 | 19.8 | 10.79956 | 7 | 1.583799 | 7.3 | 1.81289 | 0.093 | 0.0001131748
2061128-3 | 2061128 | Ст3пс А500 | арм. 10 | 524 | 1097.734 | 620 | 958.4671 | 1.183206 | 0.0002135889 | 18.8 | 18.3721 | 5.6 | 7.067572 | 7.9 | 0.5571668 | 0.068 | 0.0002062566
2061130-1 | 2061130 | Ст3пс А500 | арм. 10 | 540 | 293.508 | 636 | 223.7753 | 1.177778 | 8.438904e-05 | 22.8 | 0.08194956 | 8.8 | 0.2932325 | 9.1 | 0.2057202 | 0.071 | 0.0001290868
2061130-2 | 2061130 | Ст3пс А500 | арм. 10 | 562 | 23.69669 | 656 | 25.41048 | 1.16726 | 1.773266e-06 | 20.6 | 6.18153 | 9.2 | 0.88644 | 9.5 | 0.7285714 | 0.065 | 0.0003014264
2061130-3 | 2061130 | Ст3пс А500 | арм. 10 | 565 | 61.90424 | 662 | 121.901 | 1.171681 | 9.548033e-06 | 20 | 9.525052 | 6.1 | 4.659082 | 7.7 | 0.8957412 | 0.082 | 1.3078e-07
2061133-3 | 2061133 | Ст3пс А500 | арм. 10 | 587 | 892.0929 | 688 | 1372.027 | 1.172061 | 1.204022e-05 | 19.8 | 10.79956 | 7.9 | 0.1285155 | 8.2 | 0.1993052 | 0.079 | 1.130059e-05
2061135-2 | 2061135 | Ст3пс А500 | арм. 10 | 540 | 293.508 | 633 | 322.53 | 1.172222 | 1.318268e-05 | 19 | 16.69759 | 7.7 | 0.3119117 | 8 | 0.4178796 | 0.08 | 5.577321e-06
2061135-3 | 2061135 | Ст3пс А500 | арм. 10 | 558 | 0.753293 | 655 | 16.32872 | 1.173835 | 2.749638e-05 | 21.8 | 1.654486 | 7 | 1.583799 | 7.3 | 1.81289 | 0.077 | 2.874713e-05
2061139-1 | 2061139 | Ст3пс А500 | арм. 10 | 575 | 319.2627 | 665 | 197.1463 | 1.156522 | 0.0001456774 | 18.2 | 23.87562 | 7.8 | 0.2102136 | 8.1 | 0.2985924 | 0.085 | 6.960969e-06
2061139-3 | 2061139 | Ст3пс А500 | арм. 10 | 587 | 892.0929 | 687 | 1298.945 | 1.170358 | 3.119902e-06 | 18.8 | 18.3721 | 7.6 | 0.4336098 | 7.9 | 0.5571668 | 0.07 | 0.00015281
2061141-1 | 2061141 | Ст3пс А500 | арм. 10 | 575 | 319.2627 | 667 | 257.3098 | 1.16 | 7.381262e-05 | 21.4 | 2.843501 | 8.9 | 0.4115344 | 9.2 | 0.306433 | 0.08 | 5.577321e-06
2061141-3 | 2061141 | Ст3пс А500 | арм. 10 | 587 | 892.0929 | 679 | 786.291 | 1.156729 | 0.0001407141 | 20 | 9.525052 | 7.8 | 0.2102136 | 8.1 | 0.2985924 | 0.083 | 4.075096e-07
2050298-1 | 2050298 | Ст3пс А500 | арм. 10 | 576 | 355.9986 | 678 | 731.2092 | 1.177083 | 7.211248e-05 | 21.8 | 1.654486 | 6.2 | 4.237383 | 7.5 | 1.314316 | 0.067 | 0.0002359798
2050298-2 | 2050298 | Ст3пс А500 | арм. 10 | 582 | 618.4137 | 675 | 577.9639 | 1.159794 | 7.739798e-05 | 19.8 | 10.79956 | 8.5 | 0.05832681 | 8.8 | 0.02358188 | 0.081 | 1.85405e-06
2050298-3 | 2050298 | Ст3пс А500 | арм. 10 | 568 | 118.1118 | 660 | 81.73752 | 1.161972 | 4.381905e-05 | 19.2 | 15.10308 | 7.2 | 1.120402 | 7.5 | 1.314316 | 0.068 | 0.0002062566
2050299-1 | 2050299 | Ст3пс А500 | арм. 10 | 567 | 97.37593 | 666 | 226.2281 | 1.174603 | 3.614111e-05 | 21 | 4.352516 | 8.2 | 0.003421146 | 8.5 | 0.02144352 | 0.079 | 1.130059e-05
2050302-1 | 2050302 | Ст3пс А500 | арм. 10 | 564 | 47.16839 | 660 | 81.73752 | 1.170213 | 2.628741e-06 | 23.4 | 0.09842755 | 8.3 | 0.001723033 | 8.6 | 0.002156308 | 0.077 | 2.874713e-05
2050302-1 | 2050302 | Ст3пс А500 | арм. 10 | 546 | 123.9231 | 653 | 4.165193 | 1.195971 | 0.0007496244 | 23.8 | 0.5094129 | 8.1 | 0.02511926 | 8.4 | 0.06073073 | 0.095 | 0.0001597283
2050302-2 | 2050302 | Ст3пс А500 | арм. 10 | 577 | 394.7344 | 672 | 442.7187 | 1.164645 | 1.557654e-05 | 24 | 0.8349055 | 9 | 0.5498362 | 9.3 | 0.4271458 | 0.094 | 0.0001354515
2050302-2 | 2050302 | Ст3пс А500 | арм. 10 | 584 | 721.8854 | 678 | 731.2092 | 1.160959 | 5.82554e-05 | 23.6 | 0.2639202 | 7.5 | 0.5753079 | 7.8 | 0.716454 | 0.086 | 1.32377e-05
2050302-3 | 2050302 | Ст3пс А500 | арм. 10 | 594 | 1359.244 | 695 | 1939.599 | 1.170034 | 2.080065e-06 | 22.6 | 0.2364569 | 8.7 | 0.1949306 | 9 | 0.1250075 | 0.088 | 3.179116e-05
2050302-3 | 2050302 | Ст3пс А500 | арм. 10 | 581 | 569.6778 | 675 | 577.9639 | 1.16179 | 4.625917e-05 | 23.8 | 0.5094129 | 8.2 | 0.003421146 | 8.5 | 0.02144352 | 0.072 | 0.0001073635
2000546-1 | 2000546 | Ст3пс А500 | арм. 10 | 598 | 1670.187 | 712 | 3725.989 | 1.190635 | 0.000485939 | 23 | 0.007442227 | 8.8 | 0.2932325 | 9.2 | 0.306433 | 0.092 | 9.289808e-05
2000546-2 | 2000546 | Ст3пс А500 | арм. 10 | 572 | 221.0552 | 689 | 1447.109 | 1.204545 | 0.001292692 | 22.8 | 0.08194956 | 8.9 | 0.4115344 | 9.2 | 0.306433 | 0.081 | 1.85405e-06
2000546-3 | 2000546 | Ст3пс А500 | арм. 10 | 590 | 1080.3 | 711 | 3604.907 | 1.205085 | 0.001331762 | 21.4 | 2.843501 | 9.6 | 1.799648 | 10 | 1.832135 | 0.083 | 4.075096e-07
2050304-1 | 2050304 | Ст3пс А500 | арм. 10 | 565 | 61.90424 | 663 | 144.9828 | 1.173451 | 2.361863e-05 | 24.6 | 2.291384 | 7.1 | 1.3421 | 7.4 | 1.553603 | 0.075 | 5.419367e-05
2050305-1 | 2050305 | Ст3пс А500 | арм. 10 | 567 | 97.37593 | 666 | 226.2281 | 1.174603 | 3.614111e-05 | 24.6 | 2.291384 | 9.4 | 1.303044 | 9.7 | 1.109997 | 0.066 | 0.0002677031
2050305-3 | 2050305 | Ст3пс А500 | арм. 10 | 563 | 34.43254 | 658 | 49.574 | 1.168739 | 2.174797e-08 | 23.2 | 0.01293489 | 7.3 | 0.9187042 | 7.6 | 1.095028 | 0.072 | 0.0001073635
2050306-1 | 2050306 | Ст3пс А500 | арм. 10 | 554 | 9.809897 | 642 | 80.26582 | 1.158845 | 9.499741e-05 | 22.2 | 0.7854716 | 6.7 | 2.428893 | 7 | 2.710752 | 0.099 | 0.0002768352
2050306-2 | 2050306 | Ст3пс А500 | арм. 10 | 573 | 251.791 | 667 | 257.3098 | 1.164049 | 2.063486e-05 | 21.4 | 2.843501 | 7.1 | 1.3421 | 7.4 | 1.553603 | 0.089 | 4.406789e-05
2050306-3 | 2050306 | Ст3пс А500 | арм. 10 | 559 | 3.489142 | 654 | 9.246954 | 1.169946 | 1.83577e-06 | 24 | 0.8349055 | 7 | 1.583799 | 7.3 | 1.81289 | 0.084 | 2.684239e-06
2050307-2 | 2050307 | Ст3пс А500 | арм. 10 | 566 | 78.64009 | 665 | 197.1463 | 1.174912 | 3.994536e-05 | 22.8 | 0.08194956 | 8.4 | 0.02002492 | 8.7 | 0.002869096 | 0.072 | 0.0001073635
2050307-3 | 2050307 | Ст3пс А500 | арм. 10 | 572 | 221.0552 | 672 | 442.7187 | 1.174825 | 3.885961e-05 | 24.4 | 1.725891 | 8.6 | 0.1166287 | 8.9 | 0.06429467 | 0.075 | 5.419367e-05
2050308-1 | 2050308 | Ст3пс А500 | арм. 10 | 570 | 165.5835 | 661 | 100.8193 | 1.159649 | 7.99648e-05 | 22.2 | 0.7854716 | 9 | 0.5498362 | 9.3 | 0.4271458 | 0.095 | 0.0001597283
2050308-2 | 2050308 | Ст3пс А500 | арм. 10 | 568 | 118.1118 | 659 | 64.65576 | 1.160211 | 7.022707e-05 | 21 | 4.352516 | 7.5 | 0.5753079 | 7.8 | 0.716454 | 0.074 | 6.991694e-05
2050309-3 | 2050309 | Ст3пс А500 | арм. 10 | 549 | 66.13065 | 645 | 35.51111 | 1.174863 | 3.93375e-05 | 23 | 0.007442227 | 8.5 | 0.05832681 | 8.8 | 0.02358188 | 0.068 | 0.0002062566
2050310-3 | 2050310 | Ст3пс А500 | арм. 10 | 588 | 952.8288 | 683 | 1026.618 | 1.161565 | 4.937593e-05 | 21 | 4.352516 | 7.6 | 0.4336098 | 7.9 | 0.5571668 | 0.077 | 2.874713e-05
2050311-2 | 2050311 | Ст3пс А500 | арм. 10 | 570 | 165.5835 | 668 | 290.3916 | 1.17193 | 1.11449e-05 | 21 | 4.352516 | 7.9 | 0.1285155 | 8.2 | 0.1993052 | 0.073 | 8.764021e-05
2050311-3 | 2050311 | Ст3пс А500 | арм. 10 | 552 | 26.3382 | 646 | 24.59287 | 1.17029 | 2.884658e-06 | 23.6 | 0.2639202 | 6.6 | 2.750591 | 7.9 | 0.5571668 | 0.068 | 0.0002062566
2001015 | 2001015 | Ст3Гпс А500 | арм. 25 | 551 | 0.04131139 | 645 | 10.9491 | 1.170599 | 4.314754e-05 | 21.2 | 5.10711 | 9.6 | 0.2390123 | 9.9 | 0.2414031 | 0.083 | 5.513767e-07
2001015 | 2001015 | Ст3Гпс А500 | арм. 25 | 551 | 0.04131139 | 647 | 1.713332 | 1.174229 | 8.637218e-06 | 18.4 | 0.2917171 | 8.8 | 1.661235 | 9.1 | 1.667528 | 0.066 | 0.0002643048
2000992 | 2000992 | Ст3Гпс А500 | арм. 36 | 520 | 474.0517 | 646 | 49.79868 | 1.242308 | 0.001337279 | 21.6 | 11.88682 | 10.2 | 0.09694731 | 10.5 | 0.09908187 | 0.077 | 1.618233e-05
2050407-2 | 2050407 | Ст3пс А500 | арм. 10 | 538 | 366.0363 | 631 | 398.3665 | 1.172862 | 1.824167e-05 | 22 | 1.179979 | 7.5 | 0.5753079 | 7.8 | 0.716454 | 0.077 | 2.874713e-05
2050407-3 | 2050407 | Ст3пс А500 | арм. 10 | 536 | 446.5646 | 622 | 838.6306 | 1.160448 | 6.631929e-05 | 21.2 | 3.558008 | 7.2 | 1.120402 | 7.5 | 1.314316 | 0.086 | 1.32377e-05
2050407-3 | 2050407 | Ст3пс А500 | арм. 10 | 528 | 848.6778 | 617 | 1153.222 | 1.168561 | 9.499205e-10 | 24 | 0.8349055 | 8.6 | 0.1166287 | 8.9 | 0.06429467 | 0.094 | 0.0001354515
2001255-1 | 2001255 | Ст3пс А500 | арм. 10 | 547 | 102.659 | 641 | 99.18406 | 1.171846 | 1.059508e-05 | 21.2 | 3.558008 | 8.4 | 0.02002492 | 8.7 | 0.002869096 | 0.082 | 1.3078e-07
2001255-2 | 2001255 | Ст3пс А500 | арм. 10 | 546 | 123.9231 | 641 | 99.18406 | 1.173993 | 2.917347e-05 | 20.2 | 8.330545 | 6.9 | 1.845497 | 7.2 | 2.092177 | 0.086 | 1.32377e-05
2001255-3 | 2001255 | Ст3пс А500 | арм. 10 | 534 | 535.0929 | 627 | 574.0394 | 1.174157 | 3.097898e-05 | 21.4 | 2.843501 | 7.2 | 1.120402 | 7.5 | 1.314316 | 0.078 | 1.902386e-05
2050408-1 | 2050408 | Ст3пс А500 | арм. 10 | 531 | 682.8854 | 625 | 673.8759 | 1.177024 | 7.111642e-05 | 23.6 | 0.2639202 | 8.4 | 0.02002492 | 8.7 | 0.002869096 | 0.074 | 6.991694e-05
2050408-2 | 2050408 | Ст3пс А500 | арм. 10 | 533 | 582.3571 | 628 | 527.1212 | 1.178236 | 9.302546e-05 | 20.6 | 6.18153 | 8.2 | 0.003421146 | 8.5 | 0.02144352 | 0.065 | 0.0003014264
2050408-3 | 2050408 | Ст3пс А500 | арм. 10 | 520 | 1378.791 | 615 | 1293.058 | 1.182692 | 0.0001988348 | 22.6 | 0.2364569 | 7.5 | 0.5753079 | 7.8 | 0.716454 | 0.08 | 5.577321e-06
2050409-1 | 2050409 | Ст3пс А500 | арм. 10 | 561 | 14.96084 | 673 | 485.8004 | 1.199643 | 0.0009642309 | 23.2 | 0.01293489 | 8.4 | 0.02002492 | 8.7 | 0.002869096 | 0.079 | 1.130059e-05
2050411-1 | 2050411 | Ст3пс А500 | арм. 10 | 536 | 446.5646 | 635 | 254.6935 | 1.184701 | 0.0002595342 | 23.2 | 0.01293489 | 7.6 | 0.4336098 | 7.9 | 0.5571668 | 0.076 | 4.04704e-05
2050411-2 | 2050411 | Ст3пс А500 | арм. 10 | 548 | 83.3948 | 647 | 15.67463 | 1.180657 | 0.0001455765 | 23 | 0.007442227 | 10.8 | 6.45927 | 11.1 | 6.019976 | 0.074 | 6.991694e-05
2050411-3 | 2050411 | Ст3пс А500 | арм. 10 | 534 | 535.0929 | 627 | 574.0394 | 1.174157 | 3.097898e-05 | 23.2 | 0.01293489 | 9.2 | 0.88644 | 9.5 | 0.7285714 | 0.077 | 2.874713e-05
2050412-1 | 2050412 | Ст3пс А500 | арм. 10 | 582 | 618.4137 | 681 | 902.4545 | 1.170103 | 2.285134e-06 | 21.6 | 2.208994 | 7.7 | 0.3119117 | 8 | 0.4178796 | 0.099 | 0.0002768352
2050412-2 | 2050412 | Ст3пс А500 | арм. 10 | 569 | 140.8476 | 662 | 121.901 | 1.163445 | 2.648942e-05 | 23 | 0.007442227 | 8.8 | 0.2932325 | 9.1 | 0.2057202 | 0.076 | 4.04704e-05
2050412-3 | 2050412 | Ст3пс А500 | арм. 10 | 547 | 102.659 | 646 | 24.59287 | 1.180987 | 0.0001536553 | 23.4 | 0.09842755 | 8.6 | 0.1166287 | 8.9 | 0.06429467 | 0.09 | 5.834462e-05
2061333-3 | 2061333 | Ст3пс А500 | арм. 10 | 561 | 14.96084 | 650 | 0.9199102 | 1.158645 | 9.892591e-05 | 22.4 | 0.4709642 | 9.2 | 0.88644 | 9.5 | 0.7285714 | 0.093 | 0.0001131748
2061635-1 | 2061635 | Ст3пс А500 | арм. 10 | 568 | 118.1118 | 657 | 36.49224 | 1.15669 | 0.0001416406 | 22.6 | 0.2364569 | 7.6 | 0.4336098 | 7.9 | 0.5571668 | 0.08 | 5.577321e-06
2061635-2 | 2061635 | Ст3пс А500 | арм. 10 | 553 | 17.07405 | 645 | 35.51111 | 1.166365 | 4.955728e-06 | 24.4 | 1.725891 | 9.8 | 2.376251 | 10.1 | 2.112848 | 0.072 | 0.0001073635
2061637-1 | 2061637 | Ст3пс А500 | арм. 10 | 553 | 17.07405 | 643 | 63.34758 | 1.162749 | 3.413811e-05 | 22.2 | 0.7854716 | 7 | 1.583799 | 7.3 | 1.81289 | 0.069 | 0.0001785333
2061637-2 | 2061637 | Ст3пс А500 | арм. 10 | 557 | 0.01744393 | 649 | 3.838149 | 1.165171 | 1.170235e-05 | 24 | 0.8349055 | 9.4 | 1.303044 | 9.7 | 1.109997 | 0.069 | 0.0001785333
2061640-2 | 2061640 | Ст3пс А500 | арм. 10 | 541 | 260.2439 | 633 | 322.53 | 1.170055 | 2.143372e-06 | 25 | 3.662369 | 10.1 | 3.391157 | 10.4 | 3.074986 | 0.099 | 0.0002768352
2061640-3 | 2061640 | Ст3пс А500 | арм. 10 | 565 | 61.90424 | 658 | 49.574 | 1.164602 | 1.591736e-05 | 24.6 | 2.291384 | 8.8 | 0.2932325 | 9.1 | 0.2057202 | 0.084 | 2.684239e-06
2061642-2 | 2061642 | Ст3пс А500 | арм. 10 | 564 | 47.16839 | 662 | 121.901 | 1.173759 | 2.670242e-05 | 23.4 | 0.09842755 | 10.7 | 5.960968 | 11 | 5.539263 | 0.077 | 2.874713e-05
2061642-3 | 2061642 | Ст3пс А500 | арм. 10 | 581 | 569.6778 | 680 | 843.3727 | 1.170396 | 3.256012e-06 | 22.2 | 0.7854716 | 8.8 | 0.2932325 | 9.1 | 0.2057202 | 0.086 | 1.32377e-05
2061644-1 | 2061644 | Ст3пс А500 | арм. 10 | 549 | 66.13065 | 639 | 143.0205 | 1.163934 | 2.168765e-05 | 24.2 | 1.240398 | 9.7 | 2.077949 | 10 | 1.832135 | 0.1 | 0.0003111119
2061644-2 | 2061644 | Ст3пс А500 | арм. 10 | 541 | 260.2439 | 634 | 287.6117 | 1.171904 | 1.097236e-05 | 23.8 | 0.5094129 | 8.9 | 0.4115344 | 9.2 | 0.306433 | 0.091 | 7.462135e-05
2061644-3 | 2061644 | Ст3пс А500 | арм. 10 | 570 | 165.5835 | 660 | 81.73752 | 1.157895 | 0.0001144192 | 23.6 | 0.2639202 | 9 | 0.5498362 | 9.3 | 0.4271458 | 0.083 | 4.075096e-07
2050413-2 | 2050413 | Ст3пс А500 | арм. 10 | 570 | 165.5835 | 659 | 64.65576 | 1.15614 | 0.0001550293 | 24.6 | 2.291384 | 9.5 | 1.541346 | 9.8 | 1.33071 | 0.083 | 4.075096e-07
2050413-3 | 2050413 | Ст3пс А500 | арм. 10 | 569 | 140.8476 | 667 | 257.3098 | 1.172232 | 1.325367e-05 | 23.8 | 0.5094129 | 8.2 | 0.003421146 | 8.5 | 0.02144352 | 0.087 | 2.151443e-05
2061646-1 | 2061646 | Ст3пс А500 | арм. 10 | 545 | 147.1873 | 644 | 48.42934 | 1.181651 | 0.0001705623 | 24.2 | 1.240398 | 9.6 | 1.799648 | 9.9 | 1.571423 | 0.085 | 6.960969e-06
2061646-2 | 2061646 | Ст3пс А500 | арм. 10 | 540 | 293.508 | 640 | 120.1023 | 1.185185 | 0.0002753528 | 24.4 | 1.725891 | 9.7 | 2.077949 | 10 | 1.832135 | 0.098 | 0.0002445585
2061646-3 | 2061646 | Ст3пс А500 | арм. 10 | 557 | 0.01744393 | 657 | 36.49224 | 1.179533 | 0.0001197227 | 23.8 | 0.5094129 | 8.2 | 0.003421146 | 8.5 | 0.02144352 | 0.067 | 0.0002359798
2061648-1 | 2061648 | Ст3пс А500 | арм. 10 | 565 | 61.90424 | 663 | 144.9828 | 1.173451 | 2.361863e-05 | 23 | 0.007442227 | 7.6 | 0.4336098 | 7.9 | 0.5571668 | 0.08 | 5.577321e-06
2061648-2 | 2061648 | Ст3пс А500 | арм. 10 | 559 | 3.489142 | 653 | 4.165193 | 1.168157 | 1.883585e-07 | 23.6 | 0.2639202 | 8.5 | 0.05832681 | 8.8 | 0.02358188 | 0.079 | 1.130059e-05
2061648-3 | 2061648 | Ст3пс А500 | арм. 10 | 574 | 284.5269 | 670 | 362.5551 | 1.167247 | 1.806444e-06 | 24.2 | 1.240398 | 8.2 | 0.003421146 | 8.5 | 0.02144352 | 0.088 | 3.179116e-05
2061650-1 | 2061650 | Ст3пс А500 | арм. 10 | 580 | 522.942 | 670 | 362.5551 | 1.155172 | 0.0001800699 | 23.2 | 0.01293489 | 9.3 | 1.084742 | 9.6 | 0.9092842 | 0.07 | 0.00015281
2061650-2 | 2061650 | Ст3пс А500 | арм. 10 | 561 | 14.96084 | 658 | 49.574 | 1.172906 | 1.861145e-05 | 24 | 0.8349055 | 9.7 | 2.077949 | 10 | 1.832135 | 0.076 | 4.04704e-05
2061652-2 | 2061652 | Ст3пс А500 | арм. 10 | 556 | 1.281595 | 649 | 3.838149 | 1.167266 | 1.756261e-06 | 24.4 | 1.725891 | 8.6 | 0.1166287 | 8.9 | 0.06429467 | 0.09 | 5.834462e-05
2061652-3 | 2061652 | Ст3пс А500 | арм. 10 | 574 | 284.5269 | 667 | 257.3098 | 1.162021 | 4.317175e-05 | 24 | 0.8349055 | 9.4 | 1.303044 | 9.7 | 1.109997 | 0.095 | 0.0001597283
2061654-1 | 2061654 | Ст3пс А500 | арм. 10 | 573 | 251.791 | 662 | 121.901 | 1.155323 | 0.0001760548 | 23.4 | 0.09842755 | 9.6 | 1.799648 | 9.9 | 1.571423 | 0.07 | 0.00015281
2061654-2 | 2061654 | Ст3пс А500 | арм. 10 | 563 | 34.43254 | 654 | 9.246954 | 1.161634 | 4.840435e-05 | 23.6 | 0.2639202 | 9.3 | 1.084742 | 9.6 | 0.9092842 | 0.098 | 0.0002445585
2061654-3 | 2061654 | Ст3пс А500 | арм. 10 | 580 | 522.942 | 673 | 485.8004 | 1.160345 | 6.80064e-05 | 24.2 | 1.240398 | 7.6 | 0.4336098 | 7.9 | 0.5571668 | 0.1 | 0.0003111119
2061656-3 | 2061656 | Ст3пс А500 | арм. 10 | 576 | 355.9986 | 675 | 577.9639 | 1.171875 | 1.078185e-05 | 23.4 | 0.09842755 | 8.5 | 0.05832681 | 8.8 | 0.02358188 | 0.079 | 1.130059e-05
2061660-2 | 2061660 | Ст3пс А500 | арм. 10 | 574 | 284.5269 | 666 | 226.2281 | 1.160279 | 6.910067e-05 | 23.4 | 0.09842755 | 8.1 | 0.02511926 | 8.4 | 0.06073073 | 0.076 | 4.04704e-05
2061660-3 | 2061660 | Ст3пс А500 | арм. 10 | 578 | 435.4703 | 670 | 362.5551 | 1.15917 | 8.877176e-05 | 20.4 | 7.216038 | 7.8 | 0.2102136 | 8.1 | 0.2985924 | 0.089 | 4.406789e-05
2061658-1 | 2061658 | Ст3пс А500 | арм. 10 | 567 | 97.37593 | 657 | 36.49224 | 1.15873 | 9.724461e-05 | 20.8 | 5.227023 | 9 | 0.5498362 | 9.3 | 0.4271458 | 0.093 | 0.0001131748
2061658-3 | 2061658 | Ст3пс А500 | арм. 10 | 575 | 319.2627 | 667 | 257.3098 | 1.16 | 7.381262e-05 | 23.8 | 0.5094129 | 8.4 | 0.02002492 | 8.7 | 0.002869096 | 0.081 | 1.85405e-06
2061662-1 | 2061662 | Ст3пс А500 | арм. 10 | 581 | 569.6778 | 672 | 442.7187 | 1.156627 | 0.0001431593 | 22.2 | 0.7854716 | 7.3 | 0.9187042 | 7.6 | 1.095028 | 0.097 | 0.0002142817
2061662-2 | 2061662 | Ст3пс А500 | арм. 10 | 563 | 34.43254 | 659 | 64.65576 | 1.170515 | 3.70051e-06 | 24.6 | 2.291384 | 8.2 | 0.003421146 | 8.5 | 0.02144352 | 0.081 | 1.85405e-06
2061662-3 | 2061662 | Ст3пс А500 | арм. 10 | 571 | 192.3193 | 669 | 325.4734 | 1.171629 | 9.225159e-06 | 23 | 0.007442227 | 7.7 | 0.3119117 | 8 | 0.4178796 | 0.093 | 0.0001131748
2061664-1 | 2061664 | Ст3пс А500 | арм. 10 | 571 | 192.3193 | 669 | 325.4734 | 1.171629 | 9.225159e-06 | 22 | 1.179979 | 7.6 | 0.4336098 | 7.9 | 0.5571668 | 0.093 | 0.0001131748
2061664-2 | 2061664 | Ст3пс А500 | арм. 10 | 579 | 478.2061 | 669 | 325.4734 | 1.15544 | 0.0001729491 | 24 | 0.8349055 | 9.1 | 0.7081381 | 9.4 | 0.5678586 | 0.087 | 2.151443e-05
2061664-3 | 2061664 | Ст3пс А500 | арм. 10 | 575 | 319.2627 | 668 | 290.3916 | 1.161739 | 4.695397e-05 | 21 | 4.352516 | 7.4 | 0.7370061 | 7.7 | 0.8957412 | 0.085 | 6.960969e-06
2061666-2 | 2061666 | Ст3пс А500 | арм. 10 | 564 | 47.16839 | 653 | 4.165193 | 1.157801 | 0.0001164243 | 22 | 1.179979 | 6.8 | 2.127195 | 7.1 | 2.391464 | 0.09 | 5.834462e-05
2061666-3 | 2061666 | Ст3пс А500 | арм. 10 | 566 | 78.64009 | 656 | 25.41048 | 1.159011 | 9.179223e-05 | 24.2 | 1.240398 | 7.6 | 0.4336098 | 7.9 | 0.5571668 | 0.065 | 0.0003014264
2061668-1 | 2061668 | Ст3пс А500 | арм. 10 | 548 | 83.3948 | 642 | 80.26582 | 1.171533 | 8.651951e-06 | 21.6 | 2.208994 | 7.8 | 0.2102136 | 8.1 | 0.2985924 | 0.077 | 2.874713e-05
2061670-1 | 2061670 | Ст3пс А500 | арм. 10 | 566 | 78.64009 | 654 | 9.246954 | 1.155477 | 0.0001719874 | 21.8 | 1.654486 | 8.8 | 0.2932325 | 9.1 | 0.2057202 | 0.083 | 4.075096e-07
2061670-2 | 2061670 | Ст3пс А500 | арм. 10 | 554 | 9.809897 | 642 | 80.26582 | 1.158845 | 9.499741e-05 | 21.6 | 2.208994 | 8.3 | 0.001723033 | 8.6 | 0.002156308 | 0.088 | 3.179116e-05
2061670-3 | 2061670 | Ст3пс А500 | арм. 10 | 535 | 489.8288 | 630 | 439.2847 | 1.17757 | 8.061645e-05 | 22.2 | 0.7854716 | 9.1 | 0.7081381 | 9.4 | 0.5678586 | 0.07 | 0.00015281
2061672-2 | 2061672 | Ст3пс А500 | арм. 10 | 572 | 221.0552 | 664 | 170.0646 | 1.160839 | 6.009763e-05 | 22.6 | 0.2364569 | 8 | 0.06681737 | 8.3 | 0.1200179 | 0.089 | 4.406789e-05
2061672-3 | 2061672 | Ст3пс А500 | арм. 10 | 568 | 118.1118 | 666 | 226.2281 | 1.172535 | 1.555344e-05 | 21.2 | 3.558008 | 7.6 | 0.4336098 | 7.9 | 0.5571668 | 0.097 | 0.0002142817
2061675-2 | 2061675 | Ст3пс А500 | арм. 10 | 550 | 50.8665 | 640 | 120.1023 | 1.163636 | 2.455265e-05 | 26.2 | 9.695325 | 9 | 0.5498362 | 9.3 | 0.4271458 | 0.073 | 8.764021e-05
2061675-3 | 2061675 | Ст3пс А500 | арм. 10 | 538 | 366.0363 | 631 | 398.3665 | 1.172862 | 1.824167e-05 | 21 | 4.352516 | 7.2 | 1.120402 | 7.5 | 1.314316 | 0.071 | 0.0001290868
2061677-3 | 2061677 | Ст3пс А500 | арм. 10 | 542 | 228.9797 | 635 | 254.6935 | 1.171587 | 8.971756e-06 | 21 | 4.352516 | 8.5 | 0.05832681 | 8.8 | 0.02358188 | 0.079 | 1.130059e-05
2061679-1 | 2061679 | Ст3пс А500 | арм. 10 | 530 | 736.1495 | 625 | 673.8759 | 1.179245 | 0.0001135047 | 24.4 | 1.725891 | 8.1 | 0.02511926 | 8.4 | 0.06073073 | 0.075 | 5.419367e-05
2061679-2 | 2061679 | Ст3пс А500 | арм. 10 | 543 | 199.7156 | 629 | 482.2029 | 1.158379 | 0.000104286 | 23.4 | 0.09842755 | 7.8 | 0.2102136 | 8.1 | 0.2985924 | 0.087 | 2.151443e-05
2061679-3 | 2061679 | Ст3пс А500 | арм. 10 | 546 | 123.9231 | 634 | 287.6117 | 1.161172 | 5.50455e-05 | 22.2 | 0.7854716 | 7.6 | 0.4336098 | 7.9 | 0.5571668 | 0.088 | 3.179116e-05
2050414-1 | 2050414 | Ст3пс А500 | арм. 10 | 542 | 228.9797 | 636 | 223.7753 | 1.173432 | 2.342858e-05 | 22.6 | 0.2364569 | 8.4 | 0.02002492 | 8.7 | 0.002869096 | 0.089 | 4.406789e-05
2050414-2 | 2050414 | Ст3пс А500 | арм. 10 | 540 | 293.508 | 632 | 359.4482 | 1.17037 | 3.16464e-06 | 23.6 | 0.2639202 | 7.9 | 0.1285155 | 8.2 | 0.1993052 | 0.098 | 0.0002445585
2061681-2 | 2061681 | Ст3пс А500 | арм. 10 | 520 | 1378.791 | 611 | 1596.731 | 1.175 | 4.106981e-05 | 21.6 | 2.208994 | 7.8 | 0.2102136 | 8.1 | 0.2985924 | 0.086 | 1.32377e-05
2061681-3 | 2061681 | Ст3пс А500 | арм. 10 | 525 | 1032.47 | 609 | 1760.568 | 1.16 | 7.381262e-05 | 22.8 | 0.08194956 | 8.1 | 0.02511926 | 8.4 | 0.06073073 | 0.097 | 0.0002142817
2061683-1 | 2061683 | Ст3пс А500 | арм. 10 | 539 | 328.7722 | 636 | 223.7753 | 1.179963 | 0.0001293103 | 24.4 | 1.725891 | 7.2 | 1.120402 | 7.5 | 1.314316 | 0.093 | 0.0001131748
2061683-1 | 2061683 | Ст3пс А500 | арм. 10 | 550 | 50.8665 | 637 | 194.857 | 1.158182 | 0.00010836 | 23.4 | 0.09842755 | 7.8 | 0.2102136 | 8.1 | 0.2985924 | 0.095 | 0.0001597283
2061683-3 | 2061683 | Ст3пс А500 | арм. 10 | 545 | 147.1873 | 637 | 194.857 | 1.168807 | 4.661825e-08 | 25 | 3.662369 | 8.3 | 0.001723033 | 8.6 | 0.002156308 | 0.069 | 0.0001785333
2061685-2 | 2061685 | Ст3пс А500 | арм. 10 | 523 | 1164.999 | 620 | 958.4671 | 1.185468 | 0.000284834 | 23.6 | 0.2639202 | 7.6 | 0.4336098 | 7.9 | 0.5571668 | 0.094 | 0.0001354515
2061685-3 | 2061685 | Ст3пс А500 | арм. 10 | 524 | 1097.734 | 610 | 1677.649 | 1.164122 | 1.997455e-05 | 23.2 | 0.01293489 | 8.2 | 0.003421146 | 8.5 | 0.02144352 | 0.067 | 0.0002359798
2061686-2 | 2061686 | Ст3пс А500 | арм. 10 | 559 | 3.489142 | 649 | 3.838149 | 1.161002 | 5.76026e-05 | 24.2 | 1.240398 | 8.4 | 0.02002492 | 8.7 | 0.002869096 | 0.073 | 8.764021e-05
2061686-3 | 2061686 | Ст3пс А500 | арм. 10 | 567 | 97.37593 | 665 | 197.1463 | 1.17284 | 1.804618e-05 | 23 | 0.007442227 | 7.7 | 0.3119117 | 8 | 0.4178796 | 0.078 | 1.902386e-05
2061687-1 | 2061687 | Ст3пс А500 | арм. 10 | 575 | 319.2627 | 669 | 325.4734 | 1.163478 | 2.614447e-05 | 23.2 | 0.01293489 | 8.7 | 0.1949306 | 9 | 0.1250075 | 0.084 | 2.684239e-06
2061687-2 | 2061687 | Ст3пс А500 | арм. 10 | 525 | 1032.47 | 623 | 781.7124 | 1.186667 | 0.0003267143 | 25.4 | 5.353354 | 9.3 | 1.084742 | 9.6 | 0.9092842 | 0.096 | 0.000186005
2061687-3 | 2061687 | Ст3пс А500 | арм. 10 | 534 | 535.0929 | 631 | 398.3665 | 1.181648 | 0.0001704725 | 25 | 3.662369 | 7.9 | 0.1285155 | 8.2 | 0.1993052 | 0.068 | 0.0002062566
2061689-1 | 2061689 | Ст3пс А500 | арм. 10 | 561 | 14.96084 | 653 | 4.165193 | 1.163993 | 2.114673e-05 | 22.4 | 0.4709642 | 8.8 | 0.2932325 | 9.1 | 0.2057202 | 0.09 | 5.834462e-05
2061689-2 | 2061689 | Ст3пс А500 | арм. 10 | 543 | 199.7156 | 634 | 287.6117 | 1.167587 | 1.007915e-06 | 22.8 | 0.08194956 | 8.1 | 0.02511926 | 8.4 | 0.06073073 | 0.072 | 0.0001073635
2061689-3 | 2061689 | Ст3пс А500 | арм. 10 | 570 | 165.5835 | 659 | 64.65576 | 1.15614 | 0.0001550293 | 21.4 | 2.843501 | 6.9 | 1.845497 | 7.2 | 2.092177 | 0.096 | 0.000186005
2061691-2 | 2061691 | Ст3пс А500 | арм. 10 | 563 | 34.43254 | 652 | 1.083432 | 1.158082 | 0.0001104542 | 21.6 | 2.208994 | 8.8 | 0.2932325 | 9.1 | 0.2057202 | 0.072 | 0.0001073635
2061691-3 | 2061691 | Ст3пс А500 | арм. 10 | 568 | 118.1118 | 660 | 81.73752 | 1.161972 | 4.381905e-05 | 23.6 | 0.2639202 | 9.3 | 1.084742 | 9.6 | 0.9092842 | 0.085 | 6.960969e-06
2061711-1 | 2061711 | Ст3пс А500 | арм. 12 | 558 | 36.59651 | 646 | 4.241153 | 1.157706 | 8.244602e-05 | 22.7 | 0.4309078 | 7 | 2.079878 | 7.3 | 2.244063 | 0.092 | 8.592005e-05
2061711-1 | 2061711 | Ст3пс А500 | арм. 12 | 556 | 16.39849 | 644 | 0.003529066 | 1.158273 | 7.246591e-05 | 23 | 0.9147691 | 9.1 | 0.4327295 | 9.4 | 0.3623802 | 0.098 | 0.0002331517
2061711-2 | 2061711 | Ст3пс А500 | арм. 12 | 558 | 36.59651 | 646 | 4.241153 | 1.157706 | 8.244602e-05 | 21.2 | 0.7116008 | 7.4 | 1.086135 | 7.7 | 1.205647 | 0.097 | 0.0002036131
2061711-2 | 2061711 | Ст3пс А500 | арм. 12 | 552 | 0.00245074 | 644 | 0.003529066 | 1.166667 | 1.425768e-08 | 20 | 4.176155 | 8.5 | 0.003343358 | 8.8 | 3.921184e-06 | 0.088 | 2.77656e-05
2061711-3 | 2061711 | Ст3пс А500 | арм. 12 | 548 | 15.60641 | 636 | 63.05303 | 1.160584 | 3.846642e-05 | 18.2 | 14.77299 | 9.2 | 0.5742939 | 9.5 | 0.4927762 | 0.07 | 0.0001620705
2061711-3 | 2061711 | Ст3пс А500 | арм. 12 | 550 | 3.804431 | 637 | 48.17185 | 1.158182 | 7.403319e-05 | 23 | 0.9147691 | 8.9 | 0.2096008 | 9.2 | 0.1615881 | 0.091 | 6.838144e-05
2050415-1 | 2050415 | Ст3пс А500 | арм. 12 | 544 | 63.21037 | 640 | 15.52828 | 1.176471 | 9.378985e-05 | 22.3 | 0.06575924 | 9.6 | 1.340551 | 9.9 | 1.21436 | 0.087 | 1.822698e-05
2050415-2 | 2050415 | Ст3пс А500 | арм. 12 | 557 | 25.4975 | 652 | 64.95402 | 1.170557 | 1.421653e-05 | 23.2 | 1.337343 | 10.4 | 3.833066 | 10.7 | 3.617529 | 0.066 | 0.0002799161
2050415-3 | 2050415 | Ст3пс А500 | арм. 12 | 541 | 119.9133 | 639 | 24.40947 | 1.181146 | 0.0002062083 | 24.7 | 7.05665 | 8.9 | 0.2096008 | 9.2 | 0.1615881 | 0.069 | 0.0001885319
2061718-1 | 2061718 | Ст3пс А500 | арм. 12 | 535 | 287.3193 | 630 | 194.3402 | 1.17757 | 0.0001162951 | 22.5 | 0.2083335 | 9.3 | 0.7358582 | 9.6 | 0.6431722 | 0.092 | 8.592005e-05
2061718-2 | 2061718 | Ст3пс А500 | арм. 12 | 550 | 3.804431 | 641 | 8.647093 | 1.165455 | 1.772963e-06 | 20.3 | 3.040017 | 7.3 | 1.304571 | 7.6 | 1.435251 | 0.078 | 2.237946e-05
2061718-3 | 2061718 | Ст3пс А500 | арм. 12 | 530 | 481.8242 | 628 | 254.1025 | 1.184906 | 0.0003283195 | 23.5 | 2.121205 | 7.2 | 1.543007 | 7.5 | 1.684855 | 0.078 | 2.237946e-05
2061720-1 | 2061720 | Ст3пс А500 | арм. 12 | 547 | 24.5074 | 638 | 35.29066 | 1.166362 | 1.798589e-07 | 25 | 8.740512 | 8.7 | 0.06647207 | 9 | 0.040796 | 0.086 | 1.068837e-05
2061720-2 | 2061720 | Ст3пс А500 | арм. 12 | 534 | 322.2203 | 631 | 167.459 | 1.181648 | 0.0002208751 | 25.2 | 9.963086 | 8.6 | 0.02490771 | 8.9 | 0.01039996 | 0.092 | 8.592005e-05
2061720-3 | 2061720 | Ст3пс А500 | арм. 12 | 552 | 0.00245074 | 639 | 24.40947 | 1.157609 | 8.422424e-05 | 20.3 | 3.040017 | 7.9 | 0.2939572 | 8.2 | 0.3576277 | 0.099 | 0.0002646903
2061722-1 | 2061722 | Ст3пс А500 | арм. 12 | 549 | 8.705421 | 646 | 4.241153 | 1.176685 | 9.798643e-05 | 22.2 | 0.02447211 | 8.4 | 0.001779002 | 8.7 | 0.009607882 | 0.095 | 0.0001505359
2061722-2 | 2061722 | Ст3пс А500 | арм. 12 | 537 | 223.5173 | 637 | 48.17185 | 1.18622 | 0.0003776674 | 22.7 | 0.4309078 | 9.6 | 1.340551 | 9.9 | 1.21436 | 0.082 | 5.339124e-07
2061722-3 | 2061722 | Ст3пс А500 | арм. 12 | 545 | 48.30938 | 642 | 3.765905 | 1.177982 | 0.000125341 | 22.8 | 0.5721949 | 8.4 | 0.001779002 | 8.7 | 0.009607882 | 0.08 | 7.456685e-06
2061724-1 | 2061724 | Ст3пс А500 | арм. 12 | 566 | 197.3886 | 654 | 101.1916 | 1.155477 | 0.0001278944 | 24.8 | 7.597937 | 8.2 | 0.05865029 | 8.5 | 0.0888158 | 0.096 | 0.0001760745
2061724-2 | 2061724 | Ст3пс А500 | арм. 12 | 563 | 122.0916 | 651 | 49.83521 | 1.156306 | 0.0001098423 | 20.2 | 3.39873 | 8 | 0.1955216 | 8.3 | 0.2480237 | 0.09 | 5.284282e-05
2061724-3 | 2061724 | Ст3пс А500 | арм. 12 | 554 | 4.200471 | 644 | 0.003529066 | 1.162455 | 1.875928e-05 | 20.8 | 1.546452 | 9.6 | 1.340551 | 9.9 | 1.21436 | 0.084 | 1.61114e-06
2061726-1 | 2061726 | Ст3пс А500 | арм. 12 | 569 | 290.6856 | 664 | 402.3798 | 1.16696 | 3.010434e-08 | 23.8 | 3.085066 | 8.3 | 0.02021465 | 8.6 | 0.03921184 | 0.086 | 1.068837e-05
2061726-2 | 2061726 | Ст3пс А500 | арм. 12 | 550 | 3.804431 | 657 | 170.5481 | 1.194545 | 0.0007705833 | 23.3 | 1.578631 | 9.3 | 0.7358582 | 9.6 | 0.6431722 | 0.069 | 0.0001885319
2061726-3 | 2061726 | Ст3пс А500 | арм. 12 | 570 | 325.7846 | 664 | 402.3798 | 1.164912 | 3.511094e-06 | 20 | 4.176155 | 10.8 | 5.559324 | 11.1 | 5.299113 | 0.1 | 0.000298229
2061732-1 | 2061732 | Ст3пс А500 | арм. 12 | 556 | 16.39849 | 643 | 0.8847172 | 1.156475 | 0.0001063219 | 22.7 | 0.4309078 | 8.8 | 0.1280364 | 9.1 | 0.09119204 | 0.091 | 6.838144e-05
2061732-2 | 2061732 | Ст3пс А500 | арм. 12 | 542 | 99.01235 | 630 | 194.3402 | 1.162362 | 1.957575e-05 | 22.7 | 0.4309078 | 8.2 | 0.05865029 | 8.5 | 0.0888158 | 0.087 | 1.822698e-05
2061732-3 | 2061732 | Ст3пс А500 | арм. 12 | 532 | 398.0223 | 622 | 481.3897 | 1.169173 | 5.697101e-06 | 22.7 | 0.4309078 | 10.8 | 5.559324 | 11.1 | 5.299113 | 0.09 | 5.284282e-05
2061736-2 | 2061736 | Ст3пс А500 | арм. 12 | 529 | 526.7252 | 616 | 780.6768 | 1.164461 | 5.404809e-06 | 22 | 0.001897853 | 10.6 | 4.656195 | 10.9 | 4.418321 | 0.08 | 7.456685e-06
2050423-1 | 2050423 | Ст3пс А500 | арм. 14 | 529 | 294.6006 | 621 | 259.6853 | 1.173913 | 5.328471e-05 | 19.4 | 2.625994 | 8.7 | 0.1547971 | 9 | 0.1775034 | 0.093 | 0.0001224469
2050423-1 | 2050423 | Ст3пс А500 | арм. 14 | 537 | 83.97769 | 622 | 228.4558 | 1.158287 | 6.933273e-05 | 19.6 | 2.017797 | 7.8 | 1.672994 | 8.1 | 1.745864 | 0.084 | 4.266595e-06
2050423-2 | 2050423 | Ст3пс А500 | арм. 14 | 529 | 294.6006 | 622 | 228.4558 | 1.175803 | 8.445604e-05 | 20.3 | 0.5191084 | 7.6 | 2.230371 | 7.9 | 2.314389 | 0.087 | 2.566004e-05
2050423-2 | 2050423 | Ст3пс А500 | арм. 14 | 531 | 229.9449 | 617 | 404.6033 | 1.161959 | 2.166751e-05 | 22.6 | 2.494846 | 7.2 | 3.585125 | 7.5 | 3.691438 | 0.076 | 3.521741e-05
2050430-2 | 2050430 | Ст3пс А500 | арм. 16 | 544 | 0.4530325 | 638 | 18.3909 | 1.172794 | 4.066139e-05 | 18.1 | 6.460884 | 9.4 | 0.001749491 | 9.7 | 0.001300157 | 0.088 | 1.689684e-05
2050431-2 | 2050431 | Ст3пс А500 | арм. 16 | 562 | 348.6838 | 656 | 496.7755 | 1.16726 | 7.094642e-07 | 20.6 | 0.001749491 | 8.6 | 0.5748264 | 8.9 | 0.5836078 | 0.065 | 0.0003568103
2050432-1 | 2050432 | Ст3пс А500 | арм. 18 | 534 | 4.078816 | 620 | 59.07882 | 1.161049 | 0.0001003344 | 20.3 | 0.05353326 | 9.2 | 0.004444444 | 9.5 | 0.004444444 | 0.083 | 1.938101e-06
2050432-1 | 2050432 | Ст3пс А500 | арм. 18 | 530 | 36.23568 | 620 | 59.07882 | 1.169811 | 1.572706e-06 | 21.8 | 2.997651 | 10.6 | 2.151111 | 10.9 | 2.151111 | 0.07 | 0.000134742
2050440 | 2050440 | Ст3Гпс А500 | арм. 25 | 572 | 449.5779 | 667 | 349.3556 | 1.166084 | 0.0001228478 | 17 | 3.764021 | 8.2 | 3.567901 | 8.5 | 3.577121 | 0.093 | 0.0001154023
2050440 | 2050440 | Ст3Гпс А500 | арм. 25 | 573 | 492.9844 | 668 | 387.7377 | 1.165794 | 0.000129357 | 17.4 | 2.371934 | 8.1 | 3.955679 | 8.4 | 3.965387 | 0.092 | 9.491723e-05
2050441 | 2050441 | Ст3Гпс А500 | арм. 25 | 541 | 95.97627 | 633 | 234.3637 | 1.170055 | 5.058249e-05 | 16.3 | 6.970172 | 7.8 | 5.239012 | 8.1 | 5.250184 | 0.098 | 0.0002478278
2001806 | 2001806 | Ст3Гпс А500 | арм. 25 | 566 | 231.1389 | 663 | 215.8272 | 1.171378 | 3.351828e-05 | 16.8 | 4.580064 | 9.8 | 0.08345679 | 10.1 | 0.08487195 | 0.087 | 2.249176e-05
2001806 | 2001806 | Ст3Гпс А500 | арм. 25 | 569 | 331.3584 | 666 | 312.9735 | 1.170475 | 4.479722e-05 | 16.3 | 6.970172 | 8.8 | 1.661235 | 9.1 | 1.667528 | 0.072 | 0.0001052153
2050442 | 2050442 | Ст3Гпс А500 | арм. 25 | 554 | 10.26082 | 645 | 10.9491 | 1.16426 | 0.0001666077 | 17.9 | 1.081825 | 10.6 | 0.2612346 | 10.9 | 0.2587473 | 0.066 | 0.0002643048
2050435 | 2050435 | Ст3Гпс А500 | арм. 20 | 565 | 512.237 | 663 | 875.6768 | 1.173451 | 3.030462e-05 | 17.8 | 7.169279 | 8.2 | 1.165519 | 8.5 | 1.255314 | 0.097 | 0.0001908909
2050443 | 2050443 | Ст3Гпс А500 | арм. 25 | 544 | 46.19578 | 639 | 86.65642 | 1.174632 | 6.427425e-06 | 17.5 | 2.073912 | 11.4 | 1.719012 | 11.7 | 1.712623 | 0.068 | 0.000203275
2050435 | 2050435 | Ст3Гпс А500 | арм. 20 | 564 | 467.9717 | 660 | 707.1258 | 1.170213 | 5.136576e-06 | 16.7 | 14.26989 | 8.6 | 0.4618451 | 8.9 | 0.5189879 | 0.071 | 0.0001484419
2050443 | 2050443 | Ст3Гпс А500 | арм. 25 | 544 | 46.19578 | 639 | 86.65642 | 1.174632 | 6.427425e-06 | 16.9 | 4.162042 | 8.8 | 1.661235 | 9.1 | 1.667528 | 0.084 | 3.036472e-06
2050444 | 2050444 | Ст3Гпс А500 | арм. 25 | 534 | 282.1307 | 625 | 543.3068 | 1.170412 | 4.563819e-05 | 16.7 | 5.018086 | 9.4 | 0.4745679 | 9.7 | 0.4779343 | 0.071 | 0.0001267302
2050444 | 2050444 | Ст3Гпс А500 | арм. 25 | 536 | 218.9438 | 626 | 497.6889 | 1.16791 | 8.569467e-05 | 16.9 | 4.162042 | 10.2 | 0.01234568 | 10.5 | 0.01180962 | 0.069 | 0.00017576
2070580 | 2070580 | Ст3Гпс А500 | арм. 25 | 549 | 3.228303 | 646 | 5.331218 | 1.176685 | 2.33007e-07 | 20.6 | 2.75524 | 11.8 | 2.927901 | 12.1 | 2.91956 | 0.076 | 3.915571e-05
2070580 | 2070580 | Ст3Гпс А500 | арм. 25 | 549 | 3.228303 | 647 | 1.713332 | 1.178506 | 1.792347e-06 | 20.1 | 1.345349 | 12 | 3.652346 | 12.3 | 3.643029 | 0.083 | 5.513767e-07
2070579 | 2070579 | Ст3Гпс А500 | арм. 25 | 579 | 795.4234 | 679 | 941.941 | 1.172712 | 1.98561e-05 | 19.2 | 0.06754364 | 12.4 | 5.341235 | 12.7 | 5.329967 | 0.086 | 1.400666e-05
2070579 | 2070579 | Ст3Гпс А500 | арм. 25 | 580 | 852.8299 | 679 | 941.941 | 1.17069 | 4.196363e-05 | 19.8 | 0.7394136 | 10.6 | 0.2612346 | 10.9 | 0.2587473 | 0.066 | 0.0002643048
2071218 | 2071218 | Ст3Гпс А500 | арм. 25 | 561 | 104.1064 | 654 | 32.38813 | 1.165775 | 0.000129782 | 19.2 | 0.06754364 | 12 | 3.652346 | 12.3 | 3.643029 | 0.074 | 6.818552e-05
2071218 | 2071218 | Ст3Гпс А500 | арм. 25 | 561 | 104.1064 | 655 | 44.77024 | 1.167558 | 9.234551e-05 | 20 | 1.12337 | 12 | 3.652346 | 12.3 | 3.643029 | 0.077 | 2.764081e-05
2071219 | 2071219 | Ст3Гпс А500 | арм. 25 | 580 | 852.8299 | 678 | 881.5589 | 1.168966 | 6.727399e-05 | 18.2 | 0.5477604 | 9.8 | 0.08345679 | 10.1 | 0.08487195 | 0.09 | 5.994704e-05
2071219 | 2071219 | Ст3Гпс А500 | арм. 25 | 580 | 852.8299 | 678 | 881.5589 | 1.168966 | 6.727399e-05 | 18.5 | 0.1936954 | 12 | 3.652346 | 12.3 | 3.643029 | 0.065 | 0.0002978197
2071519 | 2071519 | Ст3Гпс А500 | арм. 25 | 569 | 331.3584 | 667 | 349.3556 | 1.172232 | 2.436018e-05 | 18 | 0.8838038 | 11.4 | 1.719012 | 11.7 | 1.712623 | 0.088 | 3.297685e-05
2071519 | 2071519 | Ст3Гпс А500 | арм. 25 | 568 | 295.9519 | 667 | 349.3556 | 1.174296 | 8.247321e-06 | 16.2 | 7.508194 | 9.2 | 0.7901235 | 9.5 | 0.7944654 | 0.074 | 6.818552e-05
2071578 | 2071578 | Ст3Гпс А500 | арм. 28 | 547 | 0.08163265 | 650 | 4.556918 | 1.1883 | 1.722059e-05 | 17.6 | 1.183211 | 9.4 | 0.6360876 | 9.7 | 0.645891 | 0.076 | 4.442631e-05
2071578 | 2071578 | Ст3Гпс А500 | арм. 28 | 555 | 59.5102 | 651 | 9.826306 | 1.172973 | 0.000124927 | 19.3 | 0.3748438 | 11.2 | 1.004904 | 11.5 | 0.9926666 | 0.098 | 0.0002351528
2050447 | 2050447 | Ст3Гпс А500 | арм. 28 | 549 | 2.938776 | 646 | 3.479367 | 1.176685 | 5.57287e-05 | 16.1 | 6.696476 | 9.6 | 0.3570672 | 9.9 | 0.3644217 | 0.086 | 1.112018e-05
2050447 | 2050447 | Ст3Гпс А500 | арм. 28 | 547 | 0.08163265 | 644 | 14.94059 | 1.177331 | 4.650083e-05 | 16.4 | 5.233823 | 9.7 | 0.247557 | 10 | 0.253687 | 0.075 | 5.875692e-05
2001582 | 2001582 | Ст3Гпс А500 | арм. 28 | 581 | 1136.653 | 672 | 582.4834 | 1.156627 | 0.0007575453 | 17.2 | 2.213415 | 8.6 | 2.552169 | 8.9 | 2.571769 | 0.1 | 0.0003004916
2001582 | 2001582 | Ст3Гпс А500 | арм. 28 | 582 | 1205.082 | 671 | 535.2141 | 1.152921 | 0.0009752558 | 16.6 | 4.358721 | 9.2 | 0.995108 | 9.5 | 1.00736 | 0.098 | 0.0002351528
1906592 | 1906592 | Ст3Гпс А500 | арм. 32 | 547 | 115.8908 | 653 | 12.83187 | 1.193784 | 0.0003001506 | 19.7 | 1.207419 | 7.9 | 6.201971 | 8.2 | 6.235923 | 0.072 | 0.0001315491
1906592 | 1906592 | Ст3Гпс А500 | арм. 32 | 545 | 76.82975 | 652 | 6.667548 | 1.19633 | 0.0002184146 | 19.3 | 0.4883582 | 8.3 | 4.36967 | 8.6 | 4.398177 | 0.095 | 0.0001329528
1976592 | 1976592 | Ст3Гпс А500 | арм. 32 | 537 | 0.5856201 | 649 | 0.1745906 | 1.208566 | 6.466976e-06 | 17.8 | 0.6418793 | 9 | 1.933144 | 9.3 | 1.952121 | 0.091 | 5.670868e-05
1976592 | 1976592 | Ст3Гпс А500 | арм. 32 | 548 | 138.4213 | 657 | 57.48914 | 1.198905 | 0.0001489382 | 18.3 | 0.0907056 | 8.1 | 5.24582 | 8.4 | 5.27705 | 0.094 | 0.0001108918
2050448 | 2050448 | Ст3Гпс А500 | арм. 32 | 552 | 248.5434 | 661 | 134.1464 | 1.197464 | 0.000186196 | 19.4 | 0.6381234 | 9.6 | 0.6246936 | 9.9 | 0.6355009 | 0.068 | 0.0002393049
2050448 | 2050448 | Ст3Гпс А500 | арм. 32 | 548 | 138.4213 | 657 | 57.48914 | 1.198905 | 0.0001489382 | 17.3 | 1.693053 | 9.4 | 0.9808438 | 9.7 | 0.9943741 | 0.069 | 0.000209366
2050449 | 2050449 | Ст3Гпс А500 | арм. 32 | 531 | 27.40252 | 641 | 70.86004 | 1.207156 | 1.562482e-05 | 17.3 | 1.693053 | 8.1 | 5.24582 | 8.4 | 5.27705 | 0.095 | 0.0001329528
2050449 | 2050449 | Ст3Гпс А500 | арм. 32 | 532 | 17.93304 | 643 | 41.18868 | 1.208647 | 6.063987e-06 | 16.9 | 2.893992 | 7.3 | 9.550421 | 7.6 | 9.592543 | 0.07 | 0.000181427
2050450 | 2050450 | Ст3Гпс А500 | арм. 32 | 525 | 126.2194 | 644 | 29.35299 | 1.226667 | 0.0002420369 | 17.3 | 1.693053 | 9.2 | 1.416994 | 9.5 | 1.433247 | 0.077 | 4.185422e-05
2050450 | 2050450 | Ст3Гпс А500 | арм. 32 | 532 | 17.93304 | 650 | 0.3389098 | 1.221805 | 0.0001143911 | 16.6 | 4.004696 | 9.1 | 1.665069 | 9.4 | 1.682684 | 0.088 | 2.052558e-05
2050451 | 2050451 | Ст3Гпс А500 | арм. 32 | 528 | 67.81097 | 636 | 180.0384 | 1.204545 | 4.308187e-05 | 16.2 | 5.765635 | 7.1 | 10.82657 | 7.4 | 10.87142 | 0.067 | 0.0002712439
2050451 | 2050451 | Ст3Гпс А500 | арм. 32 | 530 | 38.87201 | 637 | 154.2028 | 1.201887 | 8.505157e-05 | 16.3 | 5.2954 | 7.5 | 8.354271 | 7.8 | 8.39367 | 0.094 | 0.0001108918
2050452 | 2050452 | Ст3Гпс А500 | арм. 32 | 526 | 104.7499 | 640 | 88.69572 | 1.21673 | 3.159457e-05 | 19.2 | 0.3585929 | 9.7 | 0.4766185 | 10 | 0.4860643 | 0.069 | 0.000209366
2050452 | 2050452 | Ст3Гпс А500 | арм. 32 | 528 | 67.81097 | 642 | 55.02436 | 1.215909 | 2.30396e-05 | 16.3 | 5.2954 | 9.1 | 1.665069 | 9.4 | 1.682684 | 0.086 | 6.403513e-06
2050453 | 2050453 | Ст3Гпс А500 | арм. 32 | 544 | 60.29924 | 656 | 43.32483 | 1.205882 | 2.731923e-05 | 16.1 | 6.25587 | 9.2 | 1.416994 | 9.5 | 1.433247 | 0.086 | 6.403513e-06
2050453 | 2050453 | Ст3Гпс А500 | арм. 32 | 541 | 22.70769 | 654 | 20.99619 | 1.208872 | 5.002713e-06 | 16.2 | 5.765635 | 9.9 | 0.2404682 | 10.2 | 0.247191 | 0.07 | 0.000181427
2001575 | 2001575 | Ст3Гпс А500 | арм. 32 | 559 | 518.257 | 671 | 465.7896 | 1.200358 | 0.0001155916 | 18 | 0.3614098 | 10.8 | 0.1677922 | 11.1 | 0.1622615 | 0.083 | 2.204148e-07
2001575 | 2001575 | Ст3Гпс А500 | арм. 32 | 556 | 390.6654 | 669 | 383.461 | 1.203237 | 6.196402e-05 | 17.3 | 1.693053 | 7.9 | 6.201971 | 8.2 | 6.235923 | 0.085 | 2.342481e-06
2001576 | 2001576 | Ст3Гпс А500 | арм. 32 | 548 | 138.4213 | 665 | 242.8037 | 1.213504 | 5.73371e-06 | 16.9 | 2.893992 | 8.8 | 2.529295 | 9.1 | 2.550994 | 0.081 | 6.098349e-06
2001576 | 2001576 | Ст3Гпс А500 | арм. 32 | 551 | 218.0129 | 665 | 242.8037 | 1.206897 | 1.774584e-05 | 18.3 | 0.0907056 | 10.1 | 0.08431798 | 10.4 | 0.08831779 | 0.083 | 2.204148e-07
2001824 | 2001824 | Ст3Гпс А500 | арм. 32 | 540 | 14.17717 | 654 | 20.99619 | 1.211111 | 3.912883e-12 | 19.1 | 0.2488277 | 9.9 | 0.2404682 | 10.2 | 0.247191 | 0.076 | 5.579318e-05
2001824 | 2001824 | Ст3Гпс А500 | арм. 32 | 541 | 22.70769 | 655 | 31.16051 | 1.210721 | 1.507348e-07 | 20.1 | 2.24648 | 7.5 | 8.354271 | 7.8 | 8.39367 | 0.086 | 6.403513e-06
2001823 | 2001823 | Ст3Гпс А500 | арм. 32 | 537 | 0.5856201 | 651 | 2.503229 | 1.212291 | 1.395635e-06 | 20.6 | 3.995307 | 7.4 | 8.942346 | 7.7 | 8.983107 | 0.082 | 2.159382e-06
2001823 | 2001823 | Ст3Гпс А500 | арм. 32 | 535 | 1.524587 | 651 | 2.503229 | 1.216822 | 3.264176e-05 | 20.7 | 4.405072 | 7.6 | 7.786196 | 7.9 | 7.824233 | 0.091 | 5.670868e-05
2001822 | 2001822 | Ст3Гпс А500 | арм. 32 | 554 | 315.6044 | 672 | 509.9539 | 1.212996 | 3.561739e-06 | 17.9 | 0.4916446 | 7.3 | 9.550421 | 7.6 | 9.592543 | 0.08 | 1.203732e-05
2001822 | 2001822 | Ст3Гпс А500 | арм. 32 | 555 | 352.1349 | 671 | 465.7896 | 1.209009 | 4.410521e-06 | 19.9 | 1.68695 | 8.5 | 3.57352 | 8.8 | 3.599304 | 0.074 | 8.967112e-05
2001827 | 2001827 | Ст3Гпс А500 | арм. 32 | 531 | 27.40252 | 647 | 5.845952 | 1.218456 | 5.397269e-05 | 17 | 2.563757 | 9 | 1.933144 | 9.3 | 1.952121 | 0.096 | 0.0001570138
2001827 | 2001827 | Ст3Гпс А500 | арм. 32 | 534 | 4.994071 | 649 | 0.1745906 | 1.215356 | 1.803423e-05 | 19.7 | 1.207419 | 8.3 | 4.36967 | 8.6 | 4.398177 | 0.076 | 5.579318e-05
2001826 | 2001826 | Ст3Гпс А500 | арм. 32 | 529 | 52.34149 | 642 | 55.02436 | 1.213611 | 6.257267e-06 | 17.7 | 0.8121141 | 9.6 | 0.6246936 | 9.9 | 0.6355009 | 0.088 | 2.052558e-05
2001826 | 2001826 | Ст3Гпс А500 | арм. 32 | 531 | 27.40252 | 642 | 55.02436 | 1.20904 | 4.283182e-06 | 19.4 | 0.6381234 | 7.9 | 6.201971 | 8.2 | 6.235923 | 0.08 | 1.203732e-05
2001825 | 2001825 | Ст3Гпс А500 | арм. 32 | 547 | 115.8908 | 661 | 134.1464 | 1.20841 | 7.287984e-06 | 18.5 | 0.01023612 | 10.1 | 0.08431798 | 10.4 | 0.08831779 | 0.094 | 0.0001108918
2001825 | 2001825 | Ст3Гпс А500 | арм. 32 | 544 | 60.29924 | 662 | 158.3107 | 1.216912 | 3.367053e-05 | 16.8 | 3.244227 | 10.2 | 0.03624286 | 10.5 | 0.03888117 | 0.095 | 0.0001329528
2001821 | 2001821 | Ст3Гпс А500 | арм. 32 | 545 | 76.82975 | 665 | 242.8037 | 1.220183 | 8.234389e-05 | 19.9 | 1.68695 | 10.7 | 0.09586728 | 11 | 0.09169808 | 0.088 | 2.052558e-05
2001821 | 2001821 | Ст3Гпс А500 | арм. 32 | 541 | 22.70769 | 662 | 158.3107 | 1.22366 | 0.0001575215 | 17.3 | 1.693053 | 10.3 | 0.008167747 | 10.6 | 0.009444555 | 0.085 | 2.342481e-06
2000993 | 2000993 | Ст3Гпс А500 | арм. 32 | 535 | 1.524587 | 643 | 41.18868 | 1.201869 | 8.537712e-05 | 20.3 | 2.886011 | 12.3 | 3.646665 | 12.6 | 3.620712 | 0.091 | 5.670868e-05
2000993 | 2000993 | Ст3Гпс А500 | арм. 32 | 535 | 1.524587 | 642 | 55.02436 | 1.2 | 0.0001234128 | 18.8 | 0.03953189 | 11.6 | 1.463191 | 11.9 | 1.446768 | 0.095 | 0.0001329528
2000994 | 2000994 | Ст3Гпс А500 | арм. 32 | 525 | 126.2194 | 638 | 130.3671 | 1.215238 | 1.704833e-05 | 19.6 | 0.997654 | 10.7 | 0.09586728 | 11 | 0.09169808 | 0.076 | 5.579318e-05
2000994 | 2000994 | Ст3Гпс А500 | арм. 32 | 525 | 126.2194 | 636 | 180.0384 | 1.211429 | 1.020409e-07 | 19.9 | 1.68695 | 11.6 | 1.463191 | 11.9 | 1.446768 | 0.07 | 0.000181427
2000999 | 2000999 | Ст3Гпс А500 | арм. 32 | 537 | 0.5856201 | 634 | 237.7098 | 1.180633 | 0.0009287857 | 20.8 | 4.834837 | 11.5 | 1.231266 | 11.8 | 1.216205 | 0.098 | 0.0002111359
2000999 | 2000999 | Ст3Гпс А500 | арм. 32 | 536 | 0.05510371 | 634 | 237.7098 | 1.182836 | 0.0007993802 | 20.1 | 2.24648 | 10 | 0.1523931 | 10.3 | 0.1577544 | 0.092 | 7.276971e-05
2001000 | 2001000 | Ст3Гпс А500 | арм. 32 | 524 | 149.6889 | 636 | 180.0384 | 1.21374 | 6.923871e-06 | 19.6 | 0.997654 | 9.8 | 0.3485433 | 10.1 | 0.3566277 | 0.087 | 1.246455e-05
2001000 | 2001000 | Ст3Гпс А500 | арм. 32 | 522 | 202.6279 | 635 | 207.8741 | 1.216475 | 2.879356e-05 | 20.6 | 3.995307 | 11.3 | 0.8274166 | 11.6 | 0.8150784 | 0.093 | 9.083074e-05
2001577 | 2001577 | Ст3Гпс А500 | арм. 32 | 529 | 52.34149 | 647 | 5.845952 | 1.223062 | 0.0001428802 | 17.1 | 2.253523 | 9 | 1.933144 | 9.3 | 1.952121 | 0.087 | 1.246455e-05
2001577 | 2001577 | Ст3Гпс А500 | арм. 32 | 536 | 0.05510371 | 651 | 2.503229 | 1.214552 | 1.185498e-05 | 17.2 | 1.963288 | 10.2 | 0.03624286 | 10.5 | 0.03888117 | 0.091 | 5.670868e-05
2071974 | 2071974 | Ст3Гпс А500 | арм. 36 | 521 | 431.5062 | 634 | 363.1623 | 1.216891 | 0.0001243611 | 18.3 | 0.02182335 | 11 | 0.2387655 | 11.3 | 0.2354455 | 0.077 | 1.618233e-05
2071974 | 2071974 | Ст3Гпс А500 | арм. 36 | 525 | 281.3244 | 637 | 257.8214 | 1.213333 | 5.767597e-05 | 16.6 | 2.409551 | 9.8 | 0.5060382 | 10.1 | 0.5109001 | 0.089 | 6.363688e-05
2050505 | 2050505 | Ст3Гпс А500 | арм. 36 | 527 | 218.2335 | 639 | 197.5941 | 1.212524 | 4.603426e-05 | 19.8 | 2.715005 | 10.2 | 0.09694731 | 10.5 | 0.09908187 | 0.086 | 2.477324e-05
2050505 | 2050505 | Ст3Гпс А500 | арм. 36 | 524 | 315.8698 | 638 | 226.7078 | 1.217557 | 0.0001396743 | 19.4 | 1.556823 | 10 | 0.2614928 | 10.3 | 0.264991 | 0.066 | 0.0002256823
2050505 | 2050505 | Ст3Гпс А500 | арм. 36 | 525 | 281.3244 | 638 | 226.7078 | 1.215238 | 9.02354e-05 | 19.2 | 1.097732 | 11.2 | 0.47422 | 11.5 | 0.4695364 | 0.077 | 1.618233e-05
2050505 | 2050505 | Ст3Гпс А500 | арм. 36 | 527 | 218.2335 | 640 | 170.4805 | 1.214421 | 7.538387e-05 | 19.9 | 3.054551 | 11.3 | 0.6219473 | 11.6 | 0.6165819 | 0.086 | 2.477324e-05
2001978 | 2001978 | Ст3Гпс А500 | арм. 36 | 547 | 27.32438 | 657 | 15.54868 | 1.201097 | 2.15479e-05 | 17.2 | 0.9068233 | 10.4 | 0.01240186 | 10.7 | 0.01317278 | 0.081 | 5.165289e-10
2001978 | 2001978 | Ст3Гпс А500 | арм. 36 | 551 | 85.14256 | 658 | 24.43505 | 1.194192 | 0.0001333213 | 18.6 | 0.2004597 | 11.5 | 0.9774019 | 11.8 | 0.9706728 | 0.081 | 5.165289e-10
2001978 | 2001978 | Ст3Гпс А500 | арм. 36 | 549 | 52.23347 | 658 | 24.43505 | 1.198543 | 5.178326e-05 | 16.8 | 1.828642 | 10.1 | 0.16922 | 10.4 | 0.1720364 | 0.089 | 6.363688e-05
2001978 | 2001978 | Ст3Гпс А500 | арм. 36 | 537 | 22.77893 | 647 | 36.68505 | 1.204842 | 8.04879e-07 | 18.5 | 0.1209143 | 10.2 | 0.09694731 | 10.5 | 0.09908187 | 0.085 | 1.58187e-05
2062047 | 2062047 | Ст3Гпс А500 | арм. 36 | 544 | 4.960744 | 646 | 49.79868 | 1.1875 | 0.0003326561 | 17.3 | 0.7263688 | 8.5 | 4.045584 | 8.8 | 4.059309 | 0.097 | 0.0002552732
2062047 | 2062047 | Ст3Гпс А500 | арм. 36 | 544 | 4.960744 | 646 | 49.79868 | 1.1875 | 0.0003326561 | 17.2 | 0.9068233 | 9.9 | 0.3737655 | 10.2 | 0.3779455 | 0.099 | 0.0003231823
2062047 | 2062047 | Ст3Гпс А500 | арм. 36 | 546 | 17.86983 | 647 | 36.68505 | 1.184982 | 0.0004308605 | 16.8 | 1.828642 | 10.4 | 0.01240186 | 10.7 | 0.01317278 | 0.084 | 8.864153e-06
2062047 | 2062047 | Ст3Гпс А500 | арм. 36 | 548 | 38.77893 | 649 | 16.45777 | 1.184307 | 0.0004593432 | 18.2 | 0.002277893 | 12.6 | 4.362402 | 12.9 | 4.348173 | 0.09 | 8.059143e-05
2062048 | 2062048 | Ст3Гпс А500 | арм. 36 | 577 | 1240.961 | 672 | 358.8441 | 1.164645 | 0.001688729 | 17 | 1.327732 | 11.3 | 0.6219473 | 11.6 | 0.6165819 | 0.084 | 8.864153e-06
2062048 | 2062048 | Ст3Гпс А500 | арм. 36 | 573 | 975.1426 | 672 | 358.8441 | 1.172775 | 0.001086625 | 16.9 | 1.568187 | 9.2 | 1.719675 | 9.5 | 1.728627 | 0.073 | 6.436415e-05
2062048 | 2062048 | Ст3Гпс А500 | арм. 36 | 569 | 741.3244 | 668 | 223.2987 | 1.173989 | 0.001008025 | 16.7 | 2.109096 | 9.7 | 0.658311 | 10 | 0.6638546 | 0.087 | 3.572779e-05
2062048 | 2062048 | Ст3Гпс А500 | арм. 36 | 571 | 854.2335 | 671 | 321.9578 | 1.175131 | 0.00093682 | 18.3 | 0.02182335 | 11.7 | 1.412856 | 12 | 1.404764 | 0.077 | 1.618233e-05
2062049 | 2062049 | Ст3Гпс А500 | арм. 36 | 559 | 296.7789 | 672 | 358.8441 | 1.202147 | 1.290371e-05 | 16.4 | 3.07046 | 9.6 | 0.8305837 | 9.9 | 0.8368091 | 0.068 | 0.0001695914
2062049 | 2062049 | Ст3Гпс А500 | арм. 36 | 553 | 126.0517 | 662 | 79.9805 | 1.197107 | 7.451441e-05 | 16.3 | 3.430914 | 11.3 | 0.6219473 | 11.6 | 0.6165819 | 0.07 | 0.0001215005
2062049 | 2062049 | Ст3Гпс А500 | арм. 36 | 551 | 85.14256 | 664 | 119.7532 | 1.205082 | 4.31904e-07 | 17.2 | 0.9068233 | 8.5 | 4.045584 | 8.8 | 4.059309 | 0.095 | 0.0001953642
2062049 | 2062049 | Ст3Гпс А500 | арм. 36 | 531 | 116.0517 | 648 | 25.57141 | 1.220339 | 0.0002131635 | 17.1 | 1.107278 | 9.7 | 0.658311 | 10 | 0.6638546 | 0.08 | 1.045971e-06
2062050 | 2062050 | Ст3Гпс А500 | арм. 36 | 536 | 33.32438 | 648 | 25.57141 | 1.208955 | 1.034497e-05 | 17.2 | 0.9068233 | 9.7 | 0.658311 | 10 | 0.6638546 | 0.068 | 0.0001695914
2062050 | 2062050 | Ст3Гпс А500 | арм. 36 | 528 | 189.688 | 647 | 36.68505 | 1.225379 | 0.0003857266 | 16.9 | 1.568187 | 10.7 | 0.03558368 | 11 | 0.03430914 | 0.082 | 9.55062e-07
2062050 | 2062050 | Ст3Гпс А500 | арм. 36 | 542 | 0.05165289 | 649 | 16.45777 | 1.197417 | 6.925385e-05 | 16.9 | 1.568187 | 10.6 | 0.007856405 | 10.9 | 0.007263688 | 0.094 | 0.0001684096
2062050 | 2062050 | Ст3Гпс А500 | арм. 36 | 538 | 14.23347 | 640 | 170.4805 | 1.189591 | 0.000260751 | 17.3 | 0.7263688 | 10.3 | 0.04467459 | 10.6 | 0.04612732 | 0.066 | 0.0002256823
2062051 | 2062051 | Ст3Гпс А500 | арм. 36 | 536 | 33.32438 | 646 | 49.79868 | 1.205224 | 2.652076e-07 | 17.2 | 0.9068233 | 9.6 | 0.8305837 | 9.9 | 0.8368091 | 0.086 | 2.477324e-05
2062051 | 2062051 | Ст3Гпс А500 | арм. 36 | 563 | 450.5971 | 660 | 48.20777 | 1.172291 | 0.00111874 | 17 | 1.327732 | 10.6 | 0.007856405 | 10.9 | 0.007263688 | 0.091 | 9.954597e-05
2062051 | 2062051 | Ст3Гпс А500 | арм. 36 | 565 | 539.5062 | 661 | 63.09414 | 1.169912 | 0.0012836 | 17.9 | 0.06364153 | 10.5 | 0.0001291322 | 10.8 | 0.0002182335 | 0.084 | 8.864153e-06
2062051 | 2062051 | Ст3Гпс А500 | арм. 36 | 543 | 1.506198 | 650 | 9.344137 | 1.197053 | 7.543716e-05 | 17.1 | 1.107278 | 9.6 | 0.8305837 | 9.9 | 0.8368091 | 0.067 | 0.0001966369
2062052 | 2062052 | Ст3Гпс А500 | арм. 36 | 536 | 33.32438 | 650 | 9.344137 | 1.212687 | 4.827058e-05 | 17.1 | 1.107278 | 10.5 | 0.0001291322 | 10.8 | 0.0002182335 | 0.076 | 2.522779e-05
2062052 | 2062052 | Ст3Гпс А500 | арм. 36 | 524 | 315.8698 | 644 | 82.02596 | 1.229008 | 0.0005414357 | 17.2 | 0.9068233 | 10.5 | 0.0001291322 | 10.8 | 0.0002182335 | 0.094 | 0.0001684096
2062052 | 2062052 | Ст3Гпс А500 | арм. 36 | 527 | 218.2335 | 644 | 82.02596 | 1.222011 | 0.000264795 | 17.3 | 0.7263688 | 7.8 | 7.351493 | 8.1 | 7.369991 | 0.079 | 4.091426e-06
2062052 | 2062052 | Ст3Гпс А500 | арм. 36 | 533 | 76.96074 | 648 | 25.57141 | 1.21576 | 0.0001004202 | 17.3 | 0.7263688 | 8.5 | 4.045584 | 8.8 | 4.059309 | 0.073 | 6.436415e-05
2062053 | 2062053 | Ст3Гпс А500 | арм. 36 | 524 | 315.8698 | 637 | 257.8214 | 1.215649 | 9.820793e-05 | 17.1 | 1.107278 | 8.8 | 2.928765 | 9.1 | 2.940446 | 0.088 | 4.868233e-05
2062053 | 2062053 | Ст3Гпс А500 | арм. 36 | 538 | 14.23347 | 639 | 197.5941 | 1.187732 | 0.0003242348 | 17 | 1.327732 | 8.5 | 4.045584 | 8.8 | 4.059309 | 0.091 | 9.954597e-05
2062053 | 2062053 | Ст3Гпс А500 | арм. 36 | 521 | 431.5062 | 641 | 145.3669 | 1.230326 | 0.0006045418 | 17.1 | 1.107278 | 8.8 | 2.928765 | 9.1 | 2.940446 | 0.083 | 3.909607e-06
2062053 | 2062053 | Ст3Гпс А500 | арм. 36 | 521 | 431.5062 | 642 | 122.2532 | 1.232246 | 0.0007026114 | 17.1 | 1.107278 | 9.1 | 1.991947 | 9.4 | 2.001582 | 0.07 | 0.0001215005
2062054 | 2062054 | Ст3Гпс А500 | арм. 36 | 523 | 352.4153 | 638 | 226.7078 | 1.219885 | 0.000200121 | 17.2 | 0.9068233 | 9.5 | 1.022856 | 9.8 | 1.029764 | 0.072 | 8.140961e-05
2050508 | 2050508 | Ст3Гпс А500 | арм. 32 | 533 | 10.46355 | 640 | 88.69572 | 1.20075 | 0.0001073019 | 17.9 | 0.4916446 | 8.1 | 5.24582 | 8.4 | 5.27705 | 0.091 | 5.670868e-05
2050508 | 2050508 | Ст3Гпс А500 | арм. 32 | 527 | 85.28046 | 633 | 269.5455 | 1.201139 | 9.941313e-05 | 19.1 | 0.2488277 | 8.5 | 3.57352 | 8.8 | 3.599304 | 0.099 | 0.0002411969
2050508 | 2050508 | Ст3Гпс А500 | арм. 32 | 535 | 1.524587 | 641 | 70.86004 | 1.198131 | 0.0001684361 | 17.8 | 0.6418793 | 9.2 | 1.416994 | 9.5 | 1.433247 | 0.09 | 4.264764e-05
2050509 | 2050509 | Ст3Гпс А500 | арм. 32 | 530 | 38.87201 | 638 | 130.3671 | 1.203774 | 5.381027e-05 | 17.4 | 1.442818 | 8.4 | 3.961595 | 8.7 | 3.98874 | 0.08 | 1.203732e-05
2050509 | 2050509 | Ст3Гпс А500 | арм. 32 | 537 | 0.5856201 | 642 | 55.02436 | 1.195531 | 0.0002426868 | 19.3 | 0.4883582 | 9.5 | 0.7927687 | 9.8 | 0.8049375 | 0.083 | 2.204148e-07
2050509 | 2050509 | Ст3Гпс А500 | арм. 32 | 534 | 4.994071 | 638 | 130.3671 | 1.194757 | 0.0002674068 | 19.3 | 0.4883582 | 8.5 | 3.57352 | 8.8 | 3.599304 | 0.073 | 0.0001096101
2050510 | 2050510 | Ст3Гпс А500 | арм. 32 | 534 | 4.994071 | 620 | 865.4093 | 1.161049 | 0.002506048 | 17.2 | 1.963288 | 11.4 | 1.019341 | 11.7 | 1.005642 | 0.09 | 4.264764e-05
2050510 | 2050510 | Ст3Гпс А500 | арм. 32 | 531 | 27.40252 | 620 | 865.4093 | 1.167608 | 0.001892324 | 16.9 | 2.893992 | 9.6 | 0.6246936 | 9.9 | 0.6355009 | 0.1 | 0.000273258
2072047 | 2072047 | Ст3Гпс А500 | арм. 32 | 520 | 263.5668 | 624 | 646.0666 | 1.2 | 0.0001234128 | 17.6 | 1.002349 | 8.2 | 4.797745 | 8.5 | 4.827614 | 0.094 | 0.0001108918
2072047 | 2072047 | Ст3Гпс А500 | арм. 32 | 523 | 175.1584 | 626 | 548.3952 | 1.196941 | 0.0002007437 | 18.6 | 1.377593e-06 | 8.8 | 2.529295 | 9.1 | 2.550994 | 0.09 | 4.264764e-05
2071575 | 2071575 | Ст3Гпс А500 | арм. 28 | 555 | 59.5102 | 651 | 9.826306 | 1.172973 | 0.000124927 | 17.3 | 1.925864 | 9.8 | 0.1580468 | 10.1 | 0.1629523 | 0.068 | 0.0002150712
2071575 | 2071575 | Ст3Гпс А500 | арм. 28 | 551 | 13.79592 | 649 | 1.28753 | 1.177858 | 3.958433e-05 | 19.3 | 0.3748438 | 10.8 | 0.3629448 | 11.1 | 0.3556053 | 0.076 | 4.442631e-05
2001582 | 2001582 | Ст3Гпс А500 | арм. 28 | 563 | 246.9388 | 654 | 37.63447 | 1.161634 | 0.0005069677 | 18.3 | 0.150354 | 9.8 | 0.1580468 | 10.1 | 0.1629523 | 0.097 | 0.0002054834
2062073 | 2062073 | Ст3Гпс А500 | арм. 28 | 547 | 0.08163265 | 644 | 14.94059 | 1.177331 | 4.650083e-05 | 16.6 | 4.358721 | 10 | 0.03902641 | 10.3 | 0.04148288 | 0.079 | 1.343447e-05
2062073 | 2062073 | Ст3Гпс А500 | арм. 28 | 547 | 0.08163265 | 646 | 3.479367 | 1.180987 | 1.000358e-05 | 17.9 | 0.6205581 | 10.7 | 0.252455 | 11 | 0.24634 | 0.079 | 1.343447e-05
2062074 | 2062074 | Ст3Гпс А500 | арм. 28 | 578 | 943.3673 | 673 | 631.7528 | 1.16436 | 0.0003916514 | 16.5 | 4.786272 | 9.2 | 0.995108 | 9.5 | 1.00736 | 0.079 | 1.343447e-05
2062074 | 2062074 | Ст3Гпс А500 | арм. 28 | 577 | 882.9388 | 676 | 791.561 | 1.171577 | 0.0001580784 | 17.3 | 1.925864 | 10 | 0.03902641 | 10.3 | 0.04148288 | 0.095 | 0.0001521447
2001972 | 2001972 | Ст3Гпс А500 | арм. 28 | 582 | 1205.082 | 670 | 489.9447 | 1.151203 | 0.001085524 | 16.5 | 4.786272 | 9.2 | 0.995108 | 9.5 | 1.00736 | 0.065 | 0.000312063
2001972 | 2001972 | Ст3Гпс А500 | арм. 28 | 581 | 1136.653 | 670 | 489.9447 | 1.153184 | 0.0009588858 | 18.6 | 0.007700958 | 9.8 | 0.1580468 | 10.1 | 0.1629523 | 0.083 | 1.1202e-07
2002072 | 2002072 | Ст3Гпс А500 | арм. 28 | 542 | 27.93878 | 635 | 165.5161 | 1.171587 | 0.0001578373 | 16.6 | 4.358721 | 10.2 | 5.997501e-06 | 10.5 | 1.349438e-05 | 0.084 | 1.781408e-06
2002072 | 2002072 | Ст3Гпс А500 | арм. 28 | 546 | 1.653061 | 642 | 34.40182 | 1.175824 | 6.932013e-05 | 18.4 | 0.082803 | 8.8 | 1.953149 | 9.1 | 1.970299 | 0.095 | 0.0001521447
2001973 | 2001973 | Ст3Гпс А500 | арм. 28 | 559 | 137.2245 | 650 | 4.556918 | 1.162791 | 0.0004562218 | 18.8 | 0.01259892 | 10.4 | 0.04098559 | 10.7 | 0.03854411 | 0.1 | 0.0003004916
2001973 | 2001973 | Ст3Гпс А500 | арм. 28 | 564 | 279.3673 | 652 | 17.09569 | 1.156028 | 0.0007908288 | 16.7 | 3.95117 | 9.4 | 0.6360876 | 9.7 | 0.645891 | 0.075 | 5.875692e-05
2062075 | 2062075 | Ст3Гпс А500 | арм. 28 | 561 | 188.0816 | 663 | 229.059 | 1.181818 | 5.437596e-06 | 16.7 | 3.95117 | 10 | 0.03902641 | 10.3 | 0.04148288 | 0.068 | 0.0002150712
2062075 | 2062075 | Ст3Гпс А500 | арм. 28 | 570 | 515.9388 | 663 | 229.059 | 1.163158 | 0.0004406705 | 17.9 | 0.6205581 | 8.8 | 1.953149 | 9.1 | 1.970299 | 0.08 | 7.103857e-06
2062076 | 2062076 | Ст3Гпс А500 | арм. 28 | 550 | 7.367347 | 639 | 78.59365 | 1.161818 | 0.0004987122 | 19.2 | 0.2623948 | 8.8 | 1.953149 | 9.1 | 1.970299 | 0.086 | 1.112018e-05
2062076 | 2062076 | Ст3Гпс А500 | арм. 28 | 541 | 39.5102 | 634 | 192.2467 | 1.171904 | 0.0001499686 | 18.6 | 0.007700958 | 9.8 | 0.1580468 | 10.1 | 0.1629523 | 0.098 | 0.0002351528
2002077 | 2002077 | Ст3Гпс А500 | арм. 28 | 557 | 94.36735 | 657 | 83.44263 | 1.179533 | 2.131515e-05 | 16.4 | 5.233823 | 9.3 | 0.8055978 | 9.6 | 0.8166257 | 0.097 | 0.0002054834
2002077 | 2002077 | Ст3Гпс А500 | арм. 28 | 554 | 45.08163 | 655 | 50.90386 | 1.18231 | 3.384047e-06 | 18.5 | 0.03525198 | 9.7 | 0.247557 | 10 | 0.253687 | 0.088 | 2.845896e-05
2062077 | 2062077 | Ст3Гпс А500 | арм. 25 | 563 | 148.9194 | 665 | 278.5914 | 1.181172 | 1.603764e-05 | 16.9 | 4.162042 | 7.3 | 7.777901 | 7.6 | 7.791512 | 0.097 | 0.0002173427
2062077 | 2062077 | Ст3Гпс А500 | арм. 25 | 565 | 201.7324 | 663 | 215.8272 | 1.173451 | 1.38106e-05 | 16.9 | 4.162042 | 7.9 | 4.791235 | 8.2 | 4.801918 | 0.089 | 4.546195e-05
2062078 | 2062078 | Ст3Гпс А500 | арм. 25 | 564 | 174.3259 | 666 | 312.9735 | 1.180851 | 1.356798e-05 | 16.8 | 4.580064 | 7.1 | 8.933457 | 7.4 | 8.948043 | 0.065 | 0.0002978197
2062078 | 2062078 | Ст3Гпс А500 | арм. 25 | 570 | 368.7649 | 671 | 514.8841 | 1.177193 | 6.44798e-10 | 17.7 | 1.537869 | 8.5 | 2.524568 | 8.8 | 2.532325 | 0.071 | 0.0001267302
2062079 | 2062079 | Ст3Гпс А500 | арм. 25 | 562 | 125.5129 | 661 | 161.0629 | 1.176157 | 1.022133e-06 | 18.6 | 0.1156737 | 8.4 | 2.852346 | 8.7 | 2.86059 | 0.083 | 5.513767e-07
2062079 | 2062079 | Ст3Гпс А500 | арм. 25 | 565 | 201.7324 | 659 | 114.2987 | 1.166372 | 0.0001165516 | 16 | 8.644237 | 7.6 | 6.194568 | 7.9 | 6.206715 | 0.075 | 5.267062e-05
2062081 | 2062081 | Ст3Гпс А500 | арм. 25 | 545 | 33.60229 | 647 | 1.713332 | 1.187156 | 9.976761e-05 | 16.6 | 5.476107 | 7.8 | 5.239012 | 8.1 | 5.250184 | 0.099 | 0.0002803129
2062081 | 2062081 | Ст3Гпс А500 | арм. 25 | 569 | 331.3584 | 672 | 561.2662 | 1.181019 | 1.483592e-05 | 18.4 | 0.2917171 | 10 | 0.007901235 | 10.3 | 0.008340788 | 0.096 | 0.0001888576
2062082 | 2062082 | Ст3Гпс А500 | арм. 25 | 549 | 3.228303 | 643 | 28.18488 | 1.17122 | 3.536906e-05 | 18.1 | 0.7057821 | 9.8 | 0.08345679 | 10.1 | 0.08487195 | 0.076 | 3.915571e-05
2062082 | 2062082 | Ст3Гпс А500 | арм. 25 | 554 | 10.26082 | 646 | 5.331218 | 1.166065 | 0.0001232679 | 19.7 | 0.5774352 | 7.9 | 4.791235 | 8.2 | 4.801918 | 0.083 | 5.513767e-07
2062084 | 2062084 | Ст3Гпс А500 | арм. 25 | 553 | 4.85432 | 649 | 0.4775597 | 1.173599 | 1.273802e-05 | 16.5 | 5.954129 | 8.7 | 1.929012 | 9 | 1.935793 | 0.09 | 5.994704e-05
2062084 | 2062084 | Ст3Гпс А500 | арм. 25 | 544 | 46.19578 | 642 | 39.80276 | 1.180147 | 8.877237e-06 | 16.5 | 5.954129 | 8.2 | 3.567901 | 8.5 | 3.577121 | 0.067 | 0.0002327899
2050514 | 2050514 | Ст3Гпс А500 | арм. 25 | 563 | 148.9194 | 656 | 59.15236 | 1.165187 | 0.0001435465 | 18.8 | 0.01963036 | 7.3 | 7.777901 | 7.6 | 7.791512 | 0.072 | 0.0001052153
2050514 | 2050514 | Ст3Гпс А500 | арм. 25 | 560 | 84.69985 | 657 | 75.53447 | 1.173214 | 1.562861e-05 | 18.2 | 0.5477604 | 7.9 | 4.791235 | 8.2 | 4.801918 | 0.098 | 0.0002478278
2050515 | 2050515 | Ст3Гпс А500 | арм. 25 | 556 | 27.07383 | 655 | 44.77024 | 1.178058 | 7.920366e-07 | 17.1 | 3.385999 | 7.2 | 8.345679 | 7.5 | 8.359777 | 0.071 | 0.0001267302
2050515 | 2050515 | Ст3Гпс А500 | арм. 25 | 557 | 38.48034 | 651 | 7.241787 | 1.168761 | 7.066704e-05 | 19.2 | 0.06754364 | 7.7 | 5.70679 | 8 | 5.718449 | 0.09 | 5.994704e-05
2001807 | 2001807 | Ст3Гпс А500 | арм. 20 | 568 | 657.0329 | 661 | 761.3095 | 1.163732 | 1.775754e-05 | 18.1 | 5.652749 | 9.8 | 0.2708247 | 10.1 | 0.2300083 | 0.089 | 3.382965e-05
2062116 | 2062116 | Ст3пс А500 | арм. 18 | 536 | 0.0003844675 | 625 | 7.216071 | 1.166045 | 2.520663e-05 | 20.1 | 0.0009842368 | 9.6 | 0.2177778 | 9.9 | 0.2177778 | 0.083 | 1.938101e-06
2062116 | 2062116 | Ст3пс А500 | арм. 18 | 534 | 4.078816 | 624 | 13.58862 | 1.168539 | 6.381033e-06 | 21.6 | 2.345102 | 10.3 | 1.361111 | 10.6 | 1.361111 | 0.1 | 0.0003382714
2050532-1 | 2050532 | Ст3пс А500 | арм. 16 | 547 | 13.49149 | 641 | 53.12167 | 1.171846 | 2.947345e-05 | 19.5 | 1.303769 | 10.5 | 1.303769 | 10.8 | 1.290627 | 0.085 | 1.233381e-06
2050532-2 | 2050532 | Ст3пс А500 | арм. 16 | 535 | 69.33765 | 628 | 32.62167 | 1.173832 | 5.497164e-05 | 20 | 0.4119418 | 10.4 | 1.085403 | 10.7 | 1.073416 | 0.094 | 0.0001022238
2050528-1 | 2050528 | Ст3пс А500 | арм. 16 | 534 | 86.99149 | 626 | 59.46783 | 1.172285 | 3.44235e-05 | 21.4 | 0.5748264 | 9 | 0.128288 | 9.3 | 0.132454 | 0.076 | 6.2243e-05
2050528-2 | 2050528 | Ст3пс А500 | арм. 16 | 519 | 591.7992 | 608 | 661.0832 | 1.171484 | 2.56657e-05 | 20.5 | 0.02011488 | 9.2 | 0.02501872 | 9.5 | 0.02687708 | 0.067 | 0.0002852526
2050528-1-1 | 2050528 | Ст3пс А500 | арм. 16 | 550 | 44.52996 | 636 | 5.237056 | 1.156364 | 0.00010108 | 21.3 | 0.4331918 | 10.2 | 0.7086726 | 10.5 | 0.6989925 | 0.067 | 0.0002852526
2050528-1-1 | 2050528 | Ст3пс А500 | арм. 16 | 543 | 0.1068787 | 638 | 18.3909 | 1.174954 | 7.287132e-05 | 20.9 | 0.06665334 | 8.8 | 0.3115572 | 9.1 | 0.3180309 | 0.068 | 0.0002524738
2050528-1-2 | 2050528 | Ст3пс А500 | арм. 16 | 548 | 21.83765 | 637 | 10.81398 | 1.162409 | 1.606992e-05 | 21.5 | 0.736461 | 11 | 2.695596 | 11.3 | 2.676685 | 0.073 | 0.0001185795
2050528-1-2 | 2050528 | Ст3пс А500 | арм. 16 | 547 | 13.49149 | 637 | 10.81398 | 1.164534 | 3.548208e-06 | 18.3 | 5.484153 | 9 | 0.128288 | 9.3 | 0.132454 | 0.097 | 0.0001718872
2050528-1-3 | 2050528 | Ст3пс А500 | арм. 16 | 550 | 44.52996 | 638 | 18.3909 | 1.16 | 4.118417e-05 | 20.3 | 0.1168456 | 9.6 | 0.05848026 | 9.9 | 0.05572323 | 0.079 | 2.390646e-05
2050528-1-3 | 2050528 | Ст3пс А500 | арм. 16 | 550 | 44.52996 | 638 | 18.3909 | 1.16 | 4.118417e-05 | 21.3 | 0.4331918 | 10.4 | 1.085403 | 10.7 | 1.073416 | 0.081 | 8.348766e-06
2050528-1-4 | 2050528 | Ст3пс А500 | арм. 16 | 550 | 44.52996 | 638 | 18.3909 | 1.16 | 4.118417e-05 | 22.4 | 3.091173 | 10 | 0.4119418 | 10.3 | 0.4045694 | 0.087 | 9.675689e-06
2050528-1-4 | 2050528 | Ст3пс А500 | арм. 16 | 551 | 58.87611 | 639 | 27.96783 | 1.15971 | 4.499553e-05 | 20.1 | 0.2935764 | 10.2 | 0.7086726 | 10.5 | 0.6989925 | 0.097 | 0.0001718872
2050528-1-5 | 2050528 | Ст3пс А500 | арм. 16 | 552 | 75.22226 | 639 | 27.96783 | 1.157609 | 7.759485e-05 | 21.5 | 0.736461 | 10.8 | 2.078865 | 11.1 | 2.062262 | 0.081 | 8.348766e-06
2050528-1-5 | 2050528 | Ст3пс А500 | арм. 16 | 551 | 58.87611 | 637 | 10.81398 | 1.15608 | 0.0001068667 | 21.3 | 0.4331918 | 9.6 | 0.05848026 | 9.9 | 0.05572323 | 0.086 | 4.454535e-06
2050528-2-1 | 2050528 | Ст3пс А500 | арм. 16 | 540 | 11.06842 | 626 | 59.46783 | 1.159259 | 5.124026e-05 | 21 | 0.128288 | 10.8 | 2.078865 | 11.1 | 2.062262 | 0.067 | 0.0002852526
2050528-2-1 | 2050528 | Ст3пс А500 | арм. 16 | 532 | 128.2992 | 625 | 75.8909 | 1.174812 | 7.046831e-05 | 22.1 | 2.126269 | 10 | 0.4119418 | 10.3 | 0.4045694 | 0.09 | 3.733915e-05
2050528-2-2 | 2050528 | Ст3пс А500 | арм. 16 | 534 | 86.99149 | 622 | 137.1601 | 1.164794 | 2.635694e-06 | 20.9 | 0.06665334 | 12.2 | 8.07598 | 12.5 | 8.043223 | 0.095 | 0.0001234449
2050528-2-2 | 2050528 | Ст3пс А500 | арм. 16 | 535 | 69.33765 | 622 | 137.1601 | 1.162617 | 1.444507e-05 | 21.5 | 0.736461 | 12.8 | 11.84617 | 13.1 | 11.80649 | 0.09 | 3.733915e-05
2050528-2-3 | 2050528 | Ст3пс А500 | арм. 16 | 537 | 40.02996 | 624 | 94.31398 | 1.162011 | 1.941562e-05 | 21.9 | 1.582999 | 10.2 | 0.7086726 | 10.5 | 0.6989925 | 0.07 | 0.0001929161
2050528-2-3 | 2050528 | Ст3пс А500 | арм. 16 | 538 | 28.37611 | 626 | 59.46783 | 1.163569 | 8.115184e-06 | 22.6 | 3.834442 | 10.2 | 0.7086726 | 10.5 | 0.6989925 | 0.072 | 0.0001413584
2050528-2-4 | 2050528 | Ст3пс А500 | арм. 16 | 531 | 151.953 | 624 | 94.31398 | 1.175141 | 7.610387e-05 | 22 | 1.844634 | 10.8 | 2.078865 | 11.1 | 2.062262 | 0.083 | 7.910734e-07
2050528-2-4 | 2050528 | Ст3пс А500 | арм. 16 | 535 | 69.33765 | 622 | 137.1601 | 1.162617 | 1.444507e-05 | 21.9 | 1.582999 | 10.2 | 0.7086726 | 10.5 | 0.6989925 | 0.071 | 0.0001661372
2050528-2-5 | 2050528 | Ст3пс А500 | арм. 16 | 531 | 151.953 | 622 | 137.1601 | 1.171375 | 2.457458e-05 | 21.8 | 1.341365 | 10.6 | 1.542134 | 10.9 | 1.527839 | 0.069 | 0.0002216949
2050528-2-5 | 2050528 | Ст3пс А500 | арм. 16 | 534 | 86.99149 | 619 | 216.4294 | 1.159176 | 5.243874e-05 | 21.4 | 0.5748264 | 10.4 | 1.085403 | 10.7 | 1.073416 | 0.07 | 0.0001929161
2050530-1 | 2050530 | Ст3пс А500 | арм. 16 | 567 | 560.4146 | 656 | 496.7755 | 1.156966 | 8.932139e-05 | 20.6 | 0.001749491 | 8.4 | 0.9180956 | 8.7 | 0.9291848 | 0.09 | 3.733915e-05
2050530-2 | 2050530 | Ст3пс А500 | арм. 16 | 555 | 136.2607 | 651 | 298.8909 | 1.172973 | 4.297436e-05 | 20 | 0.4119418 | 8.8 | 0.3115572 | 9.1 | 0.3180309 | 0.083 | 7.910734e-07
2050529-1-1 | 2050529 | Ст3пс А500 | арм. 16 | 543 | 0.1068787 | 636 | 5.237056 | 1.171271 | 2.355383e-05 | 21.6 | 0.9180956 | 9.2 | 0.02501872 | 9.5 | 0.02687708 | 0.08 | 1.512761e-05
2050529-1-1 | 2050529 | Ст3пс А500 | арм. 16 | 549 | 32.1838 | 637 | 10.81398 | 1.160291 | 3.75285e-05 | 20.3 | 0.1168456 | 8.9 | 0.2099226 | 9.2 | 0.2152425 | 0.077 | 4.746415e-05
2050529-1-2 | 2050529 | Ст3пс А500 | арм. 16 | 542 | 1.760725 | 637 | 10.81398 | 1.175277 | 7.848655e-05 | 21.9 | 1.582999 | 9.2 | 0.02501872 | 9.5 | 0.02687708 | 0.071 | 0.0001661372
2050529-1-4 | 2050529 | Ст3пс А500 | арм. 16 | 543 | 0.1068787 | 638 | 18.3909 | 1.174954 | 7.287132e-05 | 22.8 | 4.657711 | 9.8 | 0.195211 | 10.1 | 0.1901463 | 0.079 | 2.390646e-05
2050529-1-5 | 2050529 | Ст3пс А500 | арм. 16 | 549 | 32.1838 | 635 | 1.660133 | 1.156648 | 9.54341e-05 | 22.6 | 3.834442 | 8.8 | 0.3115572 | 9.2 | 0.2152425 | 0.087 | 9.675689e-06
2050529-1-5 | 2050529 | Ст3пс А500 | арм. 16 | 549 | 32.1838 | 635 | 1.660133 | 1.156648 | 9.54341e-05 | 20.6 | 0.001749491 | 10.1 | 0.5503072 | 10.4 | 0.5417809 | 0.072 | 0.0001413584
2050529-2-1 | 2050529 | Ст3пс А500 | арм. 16 | 528 | 234.9146 | 621 | 161.5832 | 1.176136 | 9.445651e-05 | 21.1 | 0.2099226 | 8.8 | 0.3115572 | 9.2 | 0.2152425 | 0.087 | 9.675689e-06
2050529-2-2 | 2050529 | Ст3пс А500 | арм. 16 | 538 | 28.37611 | 625 | 75.8909 | 1.16171 | 2.216011e-05 | 22.3 | 2.749538 | 9.5 | 0.02011488 | 9.8 | 0.0185117 | 0.085 | 1.233381e-06
2050529-2-2 | 2050529 | Ст3пс А500 | арм. 16 | 539 | 18.72226 | 624 | 94.31398 | 1.157699 | 7.600433e-05 | 21.5 | 0.736461 | 9 | 0.128288 | 9.3 | 0.132454 | 0.08 | 1.512761e-05
2050529-2-3 | 2050529 | Ст3пс А500 | арм. 16 | 529 | 205.2607 | 622 | 137.1601 | 1.175803 | 8.809537e-05 | 19 | 2.695596 | 9 | 0.128288 | 9.3 | 0.132454 | 0.071 | 0.0001661372
2050529-2-4 | 2050529 | Ст3пс А500 | арм. 16 | 536 | 53.6838 | 622 | 137.1601 | 1.160448 | 3.563766e-05 | 23.8 | 9.974057 | 11.1 | 3.033961 | 11.4 | 3.013896 | 0.089 | 2.6118e-05
2050529-2-4 | 2050529 | Ст3пс А500 | арм. 16 | 528 | 234.9146 | 621 | 161.5832 | 1.176136 | 9.445651e-05 | 20.5 | 0.02011488 | 10.2 | 0.7086726 | 10.5 | 0.6989925 | 0.097 | 0.0001718872
2050529-2-5 | 2050529 | Ст3пс А500 | арм. 16 | 533 | 106.6453 | 620 | 188.0063 | 1.163227 | 1.017912e-05 | 23.9 | 10.61569 | 11 | 2.695596 | 11.3 | 2.676685 | 0.094 | 0.0001022238
2050529-2-5 | 2050529 | Ст3пс А500 | арм. 16 | 538 | 28.37611 | 622 | 137.1601 | 1.156134 | 0.0001057537 | 23.6 | 8.750788 | 9.6 | 0.05848026 | 9.9 | 0.05572323 | 0.1 | 0.0002595507
2050530-1-1 | 2050530 | Ст3пс А500 | арм. 16 | 560 | 277.9915 | 656 | 496.7755 | 1.171429 | 2.511094e-05 | 19.4 | 1.542134 | 11.4 | 4.169057 | 11.7 | 4.145531 | 0.09 | 3.733915e-05
2050530-1-1 | 2050530 | Ст3пс А500 | арм. 16 | 554 | 113.9146 | 651 | 298.8909 | 1.17509 | 7.521682e-05 | 21.9 | 1.582999 | 9.4 | 0.001749491 | 9.7 | 0.001300157 | 0.087 | 9.675689e-06
2050530-1-2 | 2050530 | Ст3пс А500 | арм. 16 | 563 | 387.03 | 652 | 334.4678 | 1.158082 | 6.94853e-05 | 21 | 0.128288 | 8.9 | 0.2099226 | 9.2 | 0.2152425 | 0.085 | 1.233381e-06
2050530-1-2 | 2050530 | Ст3пс А500 | арм. 16 | 554 | 113.9146 | 651 | 298.8909 | 1.17509 | 7.521682e-05 | 19.9 | 0.5503072 | 7.8 | 2.427903 | 8.1 | 2.445916 | 0.083 | 7.910734e-07
2050530-1-3 | 2050530 | Ст3пс А500 | арм. 16 | 554 | 113.9146 | 647 | 176.5832 | 1.16787 | 2.109892e-06 | 22 | 1.844634 | 7.6 | 3.091173 | 7.9 | 3.111492 | 0.08 | 1.512761e-05
2050530-1-3 | 2050530 | Ст3пс А500 | арм. 16 | 553 | 93.56842 | 650 | 265.314 | 1.175407 | 8.080899e-05 | 21.1 | 0.2099226 | 7.8 | 2.427903 | 8.1 | 2.445916 | 0.088 | 1.689684e-05
2050530-1-4 | 2050530 | Ст3пс А500 | арм. 16 | 560 | 277.9915 | 649 | 233.7371 | 1.158929 | 5.608389e-05 | 20.1 | 0.2935764 | 8.7 | 0.4331918 | 9 | 0.4408194 | 0.075 | 7.902184e-05
2050530-1-4 | 2050530 | Ст3пс А500 | арм. 16 | 557 | 186.953 | 651 | 298.8909 | 1.168761 | 5.493076e-06 | 21.9 | 1.582999 | 8.9 | 0.2099226 | 9.2 | 0.2152425 | 0.068 | 0.0002524738
2050530-1-5 | 2050530 | Ст3пс А500 | арм. 16 | 554 | 113.9146 | 648 | 204.1601 | 1.169675 | 1.061196e-05 | 20 | 0.4119418 | 8 | 1.844634 | 8.3 | 1.860339 | 0.081 | 8.348766e-06
2050530-1-5 | 2050530 | Ст3пс А500 | арм. 16 | 545 | 2.799186 | 648 | 204.1601 | 1.188991 | 0.0005095555 | 21.5 | 0.736461 | 7.3 | 4.236076 | 7.6 | 4.259858 | 0.078 | 3.46853e-05
2002021-1 | 2002021 | Ст3пс А500 | арм. 14 | 549 | 8.043268 | 638 | 0.7836603 | 1.162113 | 2.025426e-05 | 20.3 | 0.5191084 | 9.1 | 4.299919e-05 | 9.4 | 0.000454179 | 0.073 | 7.982397e-05
2002021-1 | 2002021 | Ст3пс А500 | арм. 14 | 559 | 164.7646 | 648 | 118.4886 | 1.159213 | 5.476778e-05 | 16 | 25.20534 | 7 | 4.382502 | 7.3 | 4.499962 | 0.082 | 4.299919e-09
2002021-2 | 2002021 | Ст3пс А500 | арм. 14 | 546 | 0.0268745 | 635 | 4.472185 | 1.163004 | 1.303024e-05 | 19.7 | 1.743699 | 8.2 | 0.7982397 | 8.5 | 0.8488148 | 0.078 | 1.547971e-05
2050542-1 | 2050542 | Ст3пс А500 | арм. 14 | 547 | 0.6990056 | 642 | 23.86563 | 1.173675 | 4.98603e-05 | 20 | 1.041404 | 8.2 | 0.7982397 | 8.5 | 0.8488148 | 0.092 | 0.0001013158
2050542-2 | 2050542 | Ст3пс А500 | арм. 14 | 544 | 4.682612 | 639 | 3.554152 | 1.174632 | 6.430351e-05 | 21.7 | 0.4617314 | 8.8 | 0.08610857 | 9.1 | 0.1032411 | 0.096 | 0.0001978404
2050534-2-5 | 2050534 | Ст3пс А500 | арм. 16 | 543 | 0.1068787 | 637 | 10.81398 | 1.173112 | 4.482101e-05 | 21.1 | 0.2099226 | 8.8 | 0.3115572 | 9.1 | 0.3180309 | 0.08 | 1.512761e-05
2002001-1 | 2002001 | Ст3пс А500 | арм. 14 | 555 | 78.07605 | 643 | 34.63612 | 1.158559 | 6.488057e-05 | 21 | 0.000419914 | 8.2 | 0.7982397 | 8.5 | 0.8488148 | 0.082 | 4.299919e-09
2002001-2 | 2002001 | Ст3пс А500 | арм. 14 | 544 | 4.682612 | 631 | 37.39022 | 1.159926 | 4.471511e-05 | 18.3 | 7.401076 | 8.8 | 0.08610857 | 9.1 | 0.1032411 | 0.093 | 0.0001224469
2050546-1 | 2050546 | Ст3пс А500 | арм. 12 | 580 | 786.7747 | 671 | 732.2114 | 1.156897 | 9.780261e-05 | 21.3 | 0.552888 | 8.3 | 0.02021465 | 8.6 | 0.03921184 | 0.09 | 5.284282e-05
2050546-2 | 2050546 | Ст3пс А500 | арм. 12 | 580 | 786.7747 | 672 | 787.3303 | 1.158621 | 6.667347e-05 | 21.7 | 0.1180365 | 8.5 | 0.003343358 | 8.8 | 3.921184e-06 | 0.08 | 7.456685e-06
2050546-2 | 2050546 | Ст3пс А500 | арм. 12 | 574 | 486.1807 | 668 | 578.855 | 1.163763 | 9.138565e-06 | 17.8 | 18.00784 | 7.9 | 0.2939572 | 8.2 | 0.3576277 | 0.098 | 0.0002331517
2062084 | 2062084 | Ст3Гпс А500 | арм. 25 | 555 | 17.66733 | 657 | 75.53447 | 1.183784 | 4.377403e-05 | 16.8 | 4.580064 | 7.5 | 6.702346 | 7.8 | 6.71498 | 0.072 | 0.0001052153
2062084 | 2062084 | Ст3Гпс А500 | арм. 25 | 560 | 84.69985 | 658 | 93.91658 | 1.175 | 4.698445e-06 | 19.3 | 0.129522 | 9.6 | 0.2390123 | 9.9 | 0.2414031 | 0.071 | 0.0001267302
2071219 | 2071219 | Ст3Гпс А500 | арм. 25 | 575 | 585.7974 | 683 | 1203.469 | 1.187826 | 0.0001136036 | 19.1 | 0.02556532 | 10.2 | 0.01234568 | 10.5 | 0.01180962 | 0.081 | 1.581187e-06
2071219 | 2071219 | Ст3Гпс А500 | арм. 25 | 574 | 538.3909 | 682 | 1135.087 | 1.188153 | 0.0001206861 | 21.1 | 4.665132 | 10.1 | 0.0001234568 | 10.4 | 7.520509e-05 | 0.069 | 0.00017576
2050444 | 2050444 | Ст3Гпс А500 | арм. 25 | 533 | 316.7242 | 628 | 412.4532 | 1.178236 | 1.142351e-06 | 19.3 | 0.129522 | 9.3 | 0.6223457 | 9.6 | 0.6261999 | 0.076 | 3.915571e-05
2050444 | 2050444 | Ст3Гпс А500 | арм. 25 | 534 | 282.1307 | 630 | 335.2174 | 1.179775 | 6.800054e-06 | 20.4 | 2.131283 | 10.5 | 0.1690123 | 10.8 | 0.1670129 | 0.095 | 0.0001623725
2050441 | 2050441 | Ст3Гпс А500 | арм. 25 | 541 | 95.97627 | 633 | 234.3637 | 1.170055 | 5.058249e-05 | 21.2 | 5.10711 | 9.5 | 0.3467901 | 9.8 | 0.3496687 | 0.09 | 5.994704e-05
2050441 | 2050441 | Ст3Гпс А500 | арм. 25 | 539 | 139.1633 | 633 | 234.3637 | 1.174397 | 7.675992e-06 | 19.9 | 0.9213919 | 10.5 | 0.1690123 | 10.8 | 0.1670129 | 0.09 | 5.994704e-05
2050440 | 2050440 | Ст3Гпс А500 | арм. 25 | 567 | 262.5454 | 670 | 470.5019 | 1.181658 | 2.016242e-05 | 20 | 1.12337 | 8.7 | 1.929012 | 9 | 1.935793 | 0.083 | 5.513767e-07
2050440 | 2050440 | Ст3Гпс А500 | арм. 25 | 566 | 231.1389 | 670 | 470.5019 | 1.183746 | 4.327e-05 | 19.2 | 0.06754364 | 8.5 | 2.524568 | 8.8 | 2.532325 | 0.079 | 1.0611e-05
2050443 | 2050443 | Ст3Гпс А500 | арм. 25 | 538 | 163.7568 | 641 | 53.42065 | 1.19145 | 0.0002039819 | 16.4 | 6.452151 | 9.7 | 0.1512346 | 10 | 0.1531375 | 0.083 | 5.513767e-07
2050443 | 2050443 | Ст3Гпс А500 | арм. 25 | 542 | 77.38277 | 642 | 39.80276 | 1.184502 | 5.37913e-05 | 18.8 | 0.01963036 | 10.5 | 0.1690123 | 10.8 | 0.1670129 | 0.076 | 3.915571e-05
2070579 | 2070579 | Ст3Гпс А500 | арм. 25 | 569 | 331.3584 | 682 | 1135.087 | 1.198594 | 0.0004590921 | 20.5 | 2.433262 | 9.7 | 0.1512346 | 10 | 0.1531375 | 0.082 | 6.628183e-08
2070579 | 2070579 | Ст3Гпс А500 | арм. 25 | 568 | 295.9519 | 682 | 1135.087 | 1.200704 | 0.0005539732 | 18 | 0.8838038 | 10.4 | 0.09679012 | 10.7 | 0.09527846 | 0.071 | 0.0001267302
2070519 | 2070519 | Ст3Гпс А500 | арм. 25 | 555 | 17.66733 | 660 | 136.6808 | 1.189189 | 0.0001445189 | 17.5 | 2.073912 | 9 | 1.185679 | 9.3 | 1.190997 | 0.083 | 5.513767e-07
2070519 | 2070519 | Ст3Гпс А500 | арм. 25 | 560 | 84.69985 | 660 | 136.6808 | 1.178571 | 1.970764e-06 | 18.5 | 0.1936954 | 8.8 | 1.661235 | 9.1 | 1.667528 | 0.087 | 2.249176e-05
2050548-1 | 2050548 | Ст3пс А500 | арм. 12 | 528 | 573.6262 | 622 | 481.3897 | 1.17803 | 0.0001264327 | 21.5 | 0.2954622 | 11.1 | 7.064017 | 11.4 | 6.770301 | 0.079 | 1.391807e-05
2050548-2 | 2050548 | Ст3пс А500 | арм. 12 | 569 | 290.6856 | 659 | 226.7857 | 1.158172 | 7.419824e-05 | 23 | 0.9147691 | 10.5 | 4.23463 | 10.8 | 4.007925 | 0.072 | 0.0001151478
2050548-3 | 2050548 | Ст3пс А500 | арм. 12 | 552 | 0.00245074 | 638 | 35.29066 | 1.155797 | 0.0001207575 | 23.7 | 2.743779 | 10.2 | 3.089937 | 10.5 | 2.896737 | 0.069 | 0.0001885319
2050549-1 | 2050549 | Ст3пс А500 | арм. 12 | 585 | 1092.27 | 676 | 1027.806 | 1.155556 | 0.0001261245 | 22.5 | 0.2083335 | 9 | 0.3111651 | 9.3 | 0.2519841 | 0.092 | 8.592005e-05
2050549-2 | 2050549 | Ст3пс А500 | арм. 12 | 591 | 1524.864 | 683 | 1525.637 | 1.155668 | 0.0001236036 | 21.8 | 0.0593236 | 8 | 0.1955216 | 8.3 | 0.2480237 | 0.077 | 3.284084e-05
2050549-3 | 2050549 | Ст3пс А500 | арм. 12 | 564 | 145.1906 | 654 | 101.1916 | 1.159574 | 5.200723e-05 | 22.3 | 0.06575924 | 7.8 | 0.4123929 | 8.1 | 0.4872316 | 0.1 | 0.000298229
2001806 | 2001806 | Ст3Гпс А500 | арм. 25 | 555 | 17.66733 | 662 | 187.445 | 1.192793 | 0.000244147 | 17.8 | 1.299847 | 9.4 | 0.4745679 | 9.7 | 0.4779343 | 0.089 | 4.546195e-05
2001806 | 2001806 | Ст3Гпс А500 | арм. 25 | 561 | 104.1064 | 664 | 246.2093 | 1.183601 | 4.138508e-05 | 18.1 | 0.7057821 | 8.6 | 2.21679 | 8.9 | 2.224059 | 0.096 | 0.0001888576
2071218 | 2071218 | Ст3Гпс А500 | арм. 25 | 567 | 262.5454 | 680 | 1004.323 | 1.199295 | 0.0004896016 | 17.3 | 2.689956 | 9.2 | 0.7901235 | 9.5 | 0.7944654 | 0.083 | 5.513767e-07
2071218 | 2071218 | Ст3Гпс А500 | арм. 25 | 568 | 295.9519 | 680 | 1004.323 | 1.197183 | 0.0004006206 | 19.2 | 0.06754364 | 9.4 | 0.4745679 | 9.7 | 0.4779343 | 0.087 | 2.249176e-05
2001820 | 2001820 | Ст3Гпс А500 | арм. 25 | 565 | 201.7324 | 671 | 514.8841 | 1.187611 | 0.0001090569 | 16.5 | 5.954129 | 10 | 0.007901235 | 10.3 | 0.008340788 | 0.066 | 0.0002643048
2001820 | 2001820 | Ст3Гпс А500 | арм. 25 | 565 | 201.7324 | 669 | 428.1198 | 1.184071 | 4.765427e-05 | 19.8 | 0.7394136 | 9.5 | 0.3467901 | 9.8 | 0.3496687 | 0.095 | 0.0001623725
2070568 | 2070568 | Ст3Гпс А500 | арм. 25 | 552 | 1.447815 | 664 | 246.2093 | 1.202899 | 0.0006620824 | 18.3 | 0.4097388 | 10.4 | 0.09679012 | 10.7 | 0.09527846 | 0.083 | 5.513767e-07
2070568 | 2070568 | Ст3Гпс А500 | арм. 25 | 556 | 27.07383 | 665 | 278.5914 | 1.196043 | 0.0003562874 | 18.5 | 0.1936954 | 10.2 | 0.01234568 | 10.5 | 0.01180962 | 0.086 | 1.400666e-05
2050446 | 2050446 | Ст3Гпс А500 | арм. 25 | 569 | 331.3584 | 664 | 246.2093 | 1.16696 | 0.0001042035 | 17.8 | 1.299847 | 8.4 | 2.852346 | 8.7 | 2.86059 | 0.098 | 0.0002478278
2050446 | 2050446 | Ст3Гпс А500 | арм. 25 | 568 | 295.9519 | 664 | 246.2093 | 1.169014 | 6.647965e-05 | 18.5 | 0.1936954 | 9 | 1.185679 | 9.3 | 1.190997 | 0.084 | 3.036472e-06
2001817 | 2001817 | Ст3Гпс А500 | арм. 25 | 561 | 104.1064 | 657 | 75.53447 | 1.171123 | 3.653713e-05 | 19.7 | 0.5774352 | 10.4 | 0.09679012 | 10.7 | 0.09527846 | 0.085 | 7.521566e-06
2001817 | 2001817 | Ст3Гпс А500 | арм. 25 | 557 | 38.48034 | 656 | 59.15236 | 1.177738 | 3.252329e-07 | 17.1 | 3.385999 | 10.5 | 0.1690123 | 10.8 | 0.1670129 | 0.094 | 0.0001378874
2050550-1 | 2050550 | Ст3пс А500 | арм. 12 | 547 | 24.5074 | 639 | 24.40947 | 1.16819 | 1.971373e-06 | 23.8 | 3.085066 | 9 | 0.3111651 | 9.3 | 0.2519841 | 0.078 | 2.237946e-05
2050550-2 | 2050550 | Ст3пс А500 | арм. 12 | 544 | 63.21037 | 637 | 48.17185 | 1.170956 | 1.738732e-05 | 19.8 | 5.033581 | 7.5 | 0.8876998 | 7.8 | 0.9960435 | 0.072 | 0.0001151478
2050550-3 | 2050550 | Ст3пс А500 | арм. 12 | 533 | 359.1213 | 627 | 286.9837 | 1.17636 | 9.16644e-05 | 21.3 | 0.552888 | 7.3 | 1.304571 | 7.6 | 1.435251 | 0.09 | 5.284282e-05
2002024-1 | 2002024 | Ст3пс А500 | арм. 12 | 558 | 36.59651 | 656 | 145.4293 | 1.175627 | 7.816625e-05 | 23.3 | 1.578631 | 8.4 | 0.001779002 | 8.7 | 0.009607882 | 0.087 | 1.822698e-05
2002024-2 | 2002024 | Ст3пс А500 | арм. 12 | 553 | 1.101461 | 641 | 8.647093 | 1.159132 | 5.858471e-05 | 21 | 1.089027 | 8.7 | 0.06647207 | 9 | 0.040796 | 0.072 | 0.0001151478
2002024-3 | 2002024 | Ст3пс А500 | арм. 12 | 566 | 197.3886 | 663 | 363.261 | 1.171378 | 2.108664e-05 | 21.8 | 0.0593236 | 10.2 | 3.089937 | 10.5 | 2.896737 | 0.071 | 0.0001376092
2001582 | 2001582 | Ст3Гпс А500 | арм. 28 | 561 | 188.0816 | 666 | 328.8671 | 1.187166 | 9.094616e-06 | 17.4 | 1.658313 | 7.7 | 6.237761 | 8 | 6.268381 | 0.081 | 2.773244e-06
2001582 | 2001582 | Ст3Гпс А500 | арм. 28 | 558 | 114.7959 | 659 | 123.9814 | 1.181004 | 9.900229e-06 | 21.4 | 7.356272 | 8.9 | 1.683639 | 9.2 | 1.699565 | 0.083 | 1.1202e-07
2071578 | 2071578 | Ст3Гпс А500 | арм. 28 | 552 | 22.22449 | 659 | 123.9814 | 1.193841 | 9.390642e-05 | 19.1 | 0.1699459 | 12.7 | 6.262251 | 13 | 6.231646 | 0.09 | 5.379773e-05
2071578 | 2071578 | Ст3Гпс А500 | арм. 28 | 547 | 0.08163265 | 660 | 147.2508 | 1.206581 | 0.0005031635 | 19.6 | 0.8321908 | 8.9 | 1.683639 | 9.2 | 1.699565 | 0.074 | 7.508753e-05
2001579 | 2001579 | Ст3Гпс А500 | арм. 28 | 535 | 150.9388 | 644 | 14.94059 | 1.203738 | 0.0003837003 | 21.6 | 8.48117 | 10.1 | 0.009516202 | 10.4 | 0.01074819 | 0.081 | 2.773244e-06
2001579 | 2001579 | Ст3Гпс А500 | арм. 28 | 535 | 150.9388 | 646 | 3.479367 | 1.207477 | 0.0005441297 | 20.7 | 4.04913 | 10.3 | 0.01049579 | 10.6 | 0.0092788 | 0.092 | 8.713651e-05
2001580 | 2001580 | Ст3Гпс А500 | арм. 28 | 538 | 86.22449 | 644 | 14.94059 | 1.197026 | 0.0001657907 | 23.1 | 19.46791 | 11.2 | 1.004904 | 11.5 | 0.9926666 | 0.068 | 0.0002150712
2001580 | 2001580 | Ст3Гпс А500 | арм. 28 | 536 | 127.3673 | 644 | 14.94059 | 1.201493 | 0.000300762 | 22.7 | 16.09811 | 11.6 | 1.966863 | 11.9 | 1.949728 | 0.083 | 1.1202e-07
2001578 | 2001578 | Ст3Гпс А500 | арм. 28 | 534 | 176.5102 | 645 | 8.209979 | 1.207865 | 0.000562407 | 21.6 | 8.48117 | 10.7 | 0.252455 | 11.3 | 0.6341359 | 0.09 | 5.379773e-05
2001578 | 2001578 | Ст3Гпс А500 | арм. 28 | 538 | 86.22449 | 646 | 3.479367 | 1.200743 | 0.0002753425 | 21.4 | 7.356272 | 12.1 | 3.619312 | 12.4 | 3.596054 | 0.072 | 0.0001137488
2001582 | 2001582 | Ст3Гпс А500 | арм. 28 | 563 | 246.9388 | 667 | 366.1365 | 1.184725 | 3.302133e-07 | 20.7 | 4.04913 | 10.6 | 0.1619652 | 10.9 | 0.1570747 | 0.091 | 6.946712e-05
2001582 | 2001582 | Ст3Гпс А500 | арм. 28 | 565 | 313.7959 | 668 | 405.4059 | 1.182301 | 3.419401e-06 | 21 | 5.346476 | 8.8 | 1.953149 | 9.2 | 1.699565 | 0.073 | 9.341814e-05
2001581 | 2001581 | Ст3Гпс А500 | арм. 28 | 537 | 105.7959 | 645 | 8.209979 | 1.201117 | 0.0002878883 | 22.1 | 11.64342 | 12.1 | 3.619312 | 12.4 | 3.596054 | 0.073 | 9.341814e-05
2001581 | 2001581 | Ст3Гпс А500 | арм. 28 | 531 | 265.2245 | 644 | 14.94059 | 1.212806 | 0.0008211651 | 20.9 | 4.894027 | 10.4 | 0.04098559 | 10.7 | 0.03854411 | 0.086 | 1.112018e-05
2001575 | 2001575 | Ст3Гпс А500 | арм. 32 | 539 | 7.646653 | 656 | 43.32483 | 1.217069 | 3.551579e-05 | 18.6 | 1.377593e-06 | 9.7 | 0.4766185 | 10 | 0.4860643 | 0.07 | 0.000181427
2001575 | 2001575 | Ст3Гпс А500 | арм. 32 | 542 | 33.2382 | 657 | 57.48914 | 1.212177 | 1.1406e-06 | 18.8 | 0.03953189 | 9.8 | 0.3485433 | 10.1 | 0.3566277 | 0.066 | 0.0003051829
2062154-1 | 2062154 | Ст3пс А500 | арм. 10 | 566 | 78.64009 | 665 | 197.1463 | 1.174912 | 3.994536e-05 | 22 | 1.179979 | 8.9 | 0.4115344 | 9.2 | 0.306433 | 0.079 | 1.130059e-05
2062159-1 | 2062159 | Ст3пс А500 | арм. 10 | 540 | 293.508 | 634 | 287.6117 | 1.174074 | 3.005942e-05 | 23.6 | 0.2639202 | 6.7 | 2.428893 | 7 | 2.710752 | 0.081 | 1.85405e-06
2062159-2 | 2062159 | Ст3пс А500 | арм. 10 | 566 | 78.64009 | 658 | 49.574 | 1.162544 | 3.656932e-05 | 21.4 | 2.843501 | 6.2 | 4.237383 | 7.5 | 1.314316 | 0.089 | 4.406789e-05
2062159-3 | 2062159 | Ст3пс А500 | арм. 10 | 568 | 118.1118 | 658 | 49.574 | 1.158451 | 0.0001028343 | 21.6 | 2.208994 | 9.3 | 1.084742 | 9.6 | 0.9092842 | 0.087 | 2.151443e-05
2062161-1 | 2062161 | Ст3пс А500 | арм. 10 | 550 | 50.8665 | 643 | 63.34758 | 1.169091 | 2.494825e-07 | 23 | 0.007442227 | 9.6 | 1.799648 | 9.9 | 1.571423 | 0.073 | 8.764021e-05
2062161-2 | 2062161 | Ст3пс А500 | арм. 10 | 575 | 319.2627 | 665 | 197.1463 | 1.156522 | 0.0001456774 | 23.4 | 0.09842755 | 8.2 | 0.003421146 | 8.5 | 0.02144352 | 0.1 | 0.0003111119
2062161-3 | 2062161 | Ст3пс А500 | арм. 10 | 559 | 3.489142 | 655 | 16.32872 | 1.171735 | 9.883571e-06 | 23.2 | 0.01293489 | 8.4 | 0.02002492 | 8.7 | 0.002869096 | 0.099 | 0.0002768352
2050554-1 | 2050554 | Ст3пс А500 | арм. 10 | 558 | 0.753293 | 650 | 0.9199102 | 1.164875 | 1.381516e-05 | 22.6 | 0.2364569 | 8.4 | 0.02002492 | 8.7 | 0.002869096 | 0.072 | 0.0001073635
2050554-2 | 2050554 | Ст3пс А500 | арм. 10 | 565 | 61.90424 | 657 | 36.49224 | 1.162832 | 3.317263e-05 | 22.2 | 0.7854716 | 8.4 | 0.02002492 | 8.7 | 0.002869096 | 0.096 | 0.000186005
2050555-1 | 2050555 | Ст3пс А500 | арм. 10 | 578 | 435.4703 | 669 | 325.4734 | 1.157439 | 0.0001243667 | 22.4 | 0.4709642 | 9.4 | 1.303044 | 9.7 | 1.109997 | 0.1 | 0.0003111119
2050555-2 | 2050555 | Ст3пс А500 | арм. 10 | 560 | 8.224991 | 652 | 1.083432 | 1.164286 | 1.853916e-05 | 23.2 | 0.01293489 | 9.8 | 2.376251 | 10.1 | 2.112848 | 0.08 | 5.577321e-06
2050555-3 | 2050555 | Ст3пс А500 | арм. 10 | 572 | 221.0552 | 666 | 226.2281 | 1.164336 | 1.811151e-05 | 24.2 | 1.240398 | 10.4 | 4.586063 | 10.7 | 4.217125 | 0.071 | 0.0001290868
2050553-1 | 2050553 | Ст3пс А500 | арм. 10 | 538 | 366.0363 | 627 | 574.0394 | 1.165428 | 1.001037e-05 | 23 | 0.007442227 | 12 | 13.99889 | 12.3 | 13.34853 | 0.069 | 0.0001785333
2050556-1 | 2050556 | Ст3пс А500 | арм. 10 | 563 | 34.43254 | 652 | 1.083432 | 1.158082 | 0.0001104542 | 25.4 | 5.353354 | 8.8 | 0.2932325 | 9.1 | 0.2057202 | 0.098 | 0.0002445585
2050556-2 | 2050556 | Ст3пс А500 | арм. 10 | 560 | 8.224991 | 648 | 8.756388 | 1.157143 | 0.0001310697 | 23.6 | 0.2639202 | 10.2 | 3.769459 | 10.5 | 3.435699 | 0.076 | 4.04704e-05
2050556-3 | 2050556 | Ст3пс А500 | арм. 10 | 564 | 47.16839 | 662 | 121.901 | 1.173759 | 2.670242e-05 | 26 | 8.489832 | 9.9 | 2.694553 | 10.2 | 2.413561 | 0.095 | 0.0001597283
2050558-1 | 2050558 | Ст3пс А500 | арм. 10 | 576 | 355.9986 | 666 | 226.2281 | 1.15625 | 0.0001523108 | 19.8 | 10.79956 | 8.1 | 0.02511926 | 8.4 | 0.06073073 | 0.098 | 0.0002445585
2050558-2 | 2050558 | Ст3пс А500 | арм. 10 | 583 | 669.1495 | 675 | 577.9639 | 1.157804 | 0.0001163587 | 23 | 0.007442227 | 8.8 | 0.2932325 | 9.1 | 0.2057202 | 0.073 | 8.764021e-05
2050558-3 | 2050558 | Ст3пс А500 | арм. 10 | 563 | 34.43254 | 658 | 49.574 | 1.168739 | 2.174797e-08 | 20 | 9.525052 | 8.2 | 0.003421146 | 8.5 | 0.02144352 | 0.065 | 0.0003014264
2050559-1 | 2050559 | Ст3пс А500 | арм. 10 | 569 | 140.8476 | 667 | 257.3098 | 1.172232 | 1.325367e-05 | 24.6 | 2.291384 | 8.1 | 0.02511926 | 8.4 | 0.06073073 | 0.075 | 5.419367e-05
2050562-1 | 2050562 | Ст3пс А500 | арм. 10 | 582 | 618.4137 | 681 | 902.4545 | 1.170103 | 2.285134e-06 | 22 | 1.179979 | 8.6 | 0.1166287 | 8.9 | 0.06429467 | 0.089 | 4.406789e-05
2050562-2 | 2050562 | Ст3пс А500 | арм. 10 | 578 | 435.4703 | 671 | 401.6369 | 1.1609 | 5.916337e-05 | 21.8 | 1.654486 | 8.2 | 0.003421146 | 8.5 | 0.02144352 | 0.078 | 1.902386e-05
2050562-3 | 2050562 | Ст3пс А500 | арм. 10 | 570 | 165.5835 | 665 | 197.1463 | 1.166667 | 3.704702e-06 | 25 | 3.662369 | 9.6 | 1.799648 | 9.9 | 1.571423 | 0.089 | 4.406789e-05
2050563-1 | 2050563 | Ст3пс А500 | арм. 10 | 571 | 192.3193 | 671 | 401.6369 | 1.175131 | 4.277058e-05 | 22.6 | 0.2364569 | 10 | 3.032855 | 10.3 | 2.734274 | 0.084 | 2.684239e-06
2050563-2 | 2050563 | Ст3пс А500 | арм. 10 | 571 | 192.3193 | 669 | 325.4734 | 1.171629 | 9.225159e-06 | 24.8 | 2.936876 | 8.6 | 0.1166287 | 8.9 | 0.06429467 | 0.07 | 0.00015281
2050563-3 | 2050563 | Ст3пс А500 | арм. 10 | 564 | 47.16839 | 660 | 81.73752 | 1.170213 | 2.628741e-06 | 23.8 | 0.5094129 | 10.2 | 3.769459 | 10.5 | 3.435699 | 0.077 | 2.874713e-05
2050640 | 2050640 | Ст3Гпс А500 | арм. 32 | 523 | 175.1584 | 625 | 596.2309 | 1.195029 | 0.0002585809 | 19.6 | 0.997654 | 12.5 | 4.450515 | 12.8 | 4.421839 | 0.085 | 2.342481e-06
2050640 | 2050640 | Ст3Гпс А500 | арм. 32 | 521 | 232.0974 | 622 | 751.738 | 1.193858 | 0.0002976028 | 20.8 | 4.834837 | 11.5 | 1.231266 | 11.8 | 1.216205 | 0.09 | 4.264764e-05
2050641 | 2050641 | Ст3Гпс А500 | арм. 32 | 523 | 175.1584 | 613 | 1326.259 | 1.172084 | 0.001522951 | 21.7 | 9.602724 | 11.5 | 1.231266 | 11.8 | 1.216205 | 0.075 | 7.173215e-05
2050642 | 2050642 | Ст3Гпс А500 | арм. 32 | 521 | 232.0974 | 637 | 154.2028 | 1.222649 | 0.0001331628 | 16.1 | 6.25587 | 9.1 | 1.665069 | 9.4 | 1.682684 | 0.082 | 2.159382e-06
2050642 | 2050642 | Ст3Гпс А500 | арм. 32 | 534 | 4.994071 | 641 | 70.86004 | 1.200375 | 0.0001152317 | 16.2 | 5.765635 | 11.7 | 1.715116 | 12 | 1.697332 | 0.085 | 2.342481e-06
2050641 | 2050641 | Ст3Гпс А500 | арм. 32 | 526 | 104.7499 | 628 | 458.7239 | 1.193916 | 0.0002955918 | 21.3 | 7.283663 | 13 | 6.81014 | 13.3 | 6.774656 | 0.079 | 1.997628e-05
2050643 | 2050643 | Ст3Гпс А500 | арм. 32 | 541 | 22.70769 | 647 | 5.845952 | 1.195933 | 0.0002303012 | 16.2 | 5.765635 | 8.3 | 4.36967 | 8.6 | 4.398177 | 0.086 | 6.403513e-06
2050643 | 2050643 | Ст3Гпс А500 | арм. 32 | 547 | 115.8908 | 651 | 2.503229 | 1.190128 | 0.0004402092 | 16.3 | 5.2954 | 6.5 | 15.13502 | 7.8 | 8.39367 | 0.082 | 2.159382e-06
2050643 | 2050643 | Ст3Гпс А500 | арм. 32 | 547 | 115.8908 | 651 | 2.503229 | 1.190128 | 0.0004402092 | 16.6 | 4.004696 | 7.7 | 7.238121 | 8 | 7.274797 | 0.094 | 0.0001108918
2050644 | 2050644 | Ст3Гпс А500 | арм. 32 | 544 | 60.29924 | 652 | 6.667548 | 1.198529 | 0.0001582494 | 16.8 | 3.244227 | 8.9 | 2.221219 | 9.2 | 2.241557 | 0.098 | 0.0002111359
2050644 | 2050644 | Ст3Гпс А500 | арм. 32 | 544 | 60.29924 | 652 | 6.667548 | 1.198529 | 0.0001582494 | 16.9 | 2.893992 | 9.1 | 1.665069 | 9.4 | 1.682684 | 0.073 | 0.0001096101
2072469 | 2072469 | Ст3Гпс А500 | арм. 32 | 517 | 369.9753 | 635 | 207.8741 | 1.22824 | 0.0002934613 | 16.6 | 4.004696 | 7.2 | 10.1785 | 7.5 | 10.22198 | 0.099 | 0.0002411969
2072469 | 2072469 | Ст3Гпс А500 | арм. 32 | 549 | 162.9518 | 697 | 2264.062 | 1.269581 | 0.003418966 | 16.9 | 2.893992 | 9 | 1.933144 | 9.3 | 1.952121 | 0.078 | 2.991525e-05
2050645 | 2050645 | Ст3Гпс А500 | арм. 28 | 534 | 176.5102 | 643 | 23.6712 | 1.20412 | 0.000398793 | 17 | 2.848517 | 8.5 | 2.881679 | 8.8 | 2.902503 | 0.084 | 1.781408e-06
2050645 | 2050645 | Ст3Гпс А500 | арм. 28 | 535 | 150.9388 | 644 | 14.94059 | 1.203738 | 0.0003837003 | 19.2 | 0.2623948 | 11.2 | 1.004904 | 11.5 | 0.9926666 | 0.091 | 6.946712e-05
2050646 | 2050646 | Ст3Гпс А500 | арм. 28 | 534 | 176.5102 | 632 | 251.7079 | 1.183521 | 3.962048e-07 | 16.9 | 3.196068 | 7.8 | 5.748251 | 8.1 | 5.777646 | 0.078 | 2.176508e-05
2050646 | 2050646 | Ст3Гпс А500 | арм. 28 | 518 | 857.6531 | 622 | 669.0141 | 1.200772 | 0.000276296 | 18.7 | 0.0001499375 | 7.4 | 7.826292 | 7.7 | 7.860585 | 0.068 | 0.0002150712
2050649 | 2050649 | Ст3Гпс А500 | арм. 25 | 538 | 163.7568 | 626 | 497.6889 | 1.163569 | 0.0001849278 | 20 | 1.12337 | 12.6 | 6.305679 | 12.9 | 6.293436 | 0.082 | 6.628183e-08
2050650 | 2050650 | Ст3Гпс А500 | арм. 25 | 539 | 139.1633 | 633 | 234.3637 | 1.174397 | 7.675992e-06 | 16.7 | 5.018086 | 8.4 | 2.852346 | 8.7 | 2.86059 | 0.082 | 6.628183e-08
2050650 | 2050650 | Ст3Гпс А500 | арм. 25 | 539 | 139.1633 | 633 | 234.3637 | 1.174397 | 7.675992e-06 | 16.9 | 4.162042 | 8.2 | 3.567901 | 8.5 | 3.577121 | 0.095 | 0.0001623725
2050651 | 2050651 | Ст3Гпс А500 | арм. 22 | 542 | 76.96074 | 631 | 130.1674 | 1.164207 | 5.113602e-06 | 20.2 | 0.1944008 | 14.4 | 30.95405 | 14.7 | 24.27802 | 0.095 | 0.0001375289
2050652 | 2050652 | Ст3Гпс А500 | арм. 22 | 524 | 716.7789 | 613 | 864.8946 | 1.169847 | 1.142007e-05 | 18.1 | 2.752583 | 9.7 | 0.7458678 | 10 | 0.05165289 | 0.075 | 6.843802e-05
2050653 | 2050653 | Ст3Гпс А500 | арм. 20 | 546 | 13.19617 | 632 | 1.982924 | 1.157509 | 0.0001089353 | 23.3 | 7.966218 | 9.4 | 0.01449813 | 9.7 | 0.00633486 | 0.08 | 1.013578e-05
2002426 | 2002426 | Ст3Гпс А500 | арм. 20 | 576 | 1131.155 | 666 | 1062.228 | 1.15625 | 0.0001368049 | 19.5 | 0.955606 | 11 | 2.959804 | 11.3 | 2.821029 | 0.07 | 0.0001738092
2002426 | 2002426 | Ст3Гпс А500 | арм. 20 | 571 | 819.8288 | 665 | 998.0441 | 1.164623 | 1.104164e-05 | 18.9 | 2.488667 | 11.4 | 4.496131 | 11.7 | 4.324702 | 0.068 | 0.0002305439
2050655 | 2050655 | Ст3Гпс А500 | арм. 20 | 519 | 546.0329 | 610 | 547.9421 | 1.175337 | 5.462426e-05 | 22.1 | 2.632341 | 7.3 | 3.918784 | 7.6 | 4.082049 | 0.086 | 7.931695e-06
2050655 | 2050655 | Ст3Гпс А500 | арм. 20 | 518 | 593.7676 | 611 | 502.1258 | 1.179537 | 0.0001343354 | 22.9 | 5.868259 | 8.1 | 1.391437 | 8.4 | 1.489396 | 0.085 | 3.299042e-06
2050655 | 2050655 | Ст3Гпс А500 | арм. 20 | 519 | 546.0329 | 612 | 458.3095 | 1.179191 | 0.0001264362 | 21.7 | 1.494382 | 10.3 | 1.041233 | 10.6 | 0.9596002 | 0.099 | 0.0002501562
2062598 | 2062598 | Ст3пс А500 | арм. 18 | 572 | 1294.589 | 667 | 1545.569 | 1.166084 | 2.481515e-05 | 16.7 | 11.34765 | 9 | 0.01777778 | 9.3 | 0.01777778 | 0.08 | 2.58516e-06
2062600 | 2062600 | Ст3пс А500 | арм. 18 | 541 | 24.80431 | 636 | 69.11803 | 1.175601 | 2.056934e-05 | 19.1 | 0.9382391 | 8.1 | 1.067778 | 8.4 | 1.067778 | 0.068 | 0.0001851734
2062605 | 2062605 | Ст3пс А500 | арм. 18 | 523 | 169.5102 | 615 | 160.9416 | 1.175908 | 2.345296e-05 | 17.6 | 6.094121 | 9.8 | 0.4444444 | 10.1 | 0.4444444 | 0.099 | 0.0003024871
2062605 | 2062605 | Ст3пс А500 | арм. 18 | 522 | 196.5494 | 611 | 278.4318 | 1.170498 | 3.218431e-07 | 18.9 | 1.36569 | 10.3 | 1.361111 | 10.6 | 1.361111 | 0.07 | 0.000134742
2062624-1 | 2062624 | Ст3пс А500 | арм. 16 | 570 | 711.453 | 668 | 1175.699 | 1.17193 | 3.038584e-05 | 20.1 | 0.2935764 | 7.4 | 3.834442 | 7.7 | 3.857069 | 0.076 | 6.2243e-05
2062626-1 | 2062626 | Ст3пс А500 | арм. 16 | 562 | 348.6838 | 650 | 265.314 | 1.156584 | 9.67048e-05 | 18.1 | 6.460884 | 8.6 | 0.5748264 | 8.9 | 0.5836078 | 0.082 | 3.56992e-06
2062628-2 | 2062628 | Ст3пс А500 | арм. 16 | 570 | 711.453 | 659 | 639.5063 | 1.15614 | 0.0001056196 | 21.1 | 0.2099226 | 8.3 | 1.11973 | 8.6 | 1.131973 | 0.093 | 8.300261e-05
2062633-1 | 2062633 | Ст3пс А500 | арм. 16 | 561 | 312.3376 | 648 | 204.1601 | 1.15508 | 0.0001285338 | 18.5 | 4.587423 | 8.4 | 0.9180956 | 8.7 | 0.9291848 | 0.079 | 2.390646e-05
2062633-2 | 2062633 | Ст3пс А500 | арм. 16 | 556 | 160.6069 | 653 | 372.0447 | 1.17446 | 6.468892e-05 | 17.3 | 11.16781 | 8.6 | 0.5748264 | 8.9 | 0.5836078 | 0.073 | 0.0001185795
2062635-1 | 2062635 | Ст3пс А500 | арм. 16 | 551 | 58.87611 | 646 | 151.0063 | 1.172414 | 3.595566e-05 | 19.4 | 1.542134 | 8.9 | 0.2099226 | 9.2 | 0.2152425 | 0.077 | 4.746415e-05
2062635-2 | 2062635 | Ст3пс А500 | арм. 16 | 551 | 58.87611 | 641 | 53.12167 | 1.163339 | 9.47474e-06 | 18.9 | 3.033961 | 9.1 | 0.06665334 | 9.4 | 0.06966554 | 0.092 | 6.578146e-05
2062637-2 | 2062637 | Ст3пс А500 | арм. 16 | 563 | 387.03 | 655 | 453.1986 | 1.16341 | 9.043177e-06 | 19.6 | 1.085403 | 9.1 | 0.06665334 | 9.4 | 0.06966554 | 0.083 | 7.910734e-07
2062639-1 | 2062639 | Ст3пс А500 | арм. 16 | 561 | 312.3376 | 653 | 372.0447 | 1.163993 | 5.87878e-06 | 17.5 | 9.871076 | 8.2 | 1.341365 | 8.5 | 1.354762 | 0.093 | 8.300261e-05
2062639-2 | 2062639 | Ст3пс А500 | арм. 16 | 559 | 245.6453 | 650 | 265.314 | 1.162791 | 1.315362e-05 | 18.8 | 3.392326 | 9.3 | 0.003384107 | 9.6 | 0.004088619 | 0.088 | 1.689684e-05
2062641-1 | 2062641 | Ст3пс А500 | арм. 16 | 546 | 7.14534 | 641 | 53.12167 | 1.173993 | 5.738342e-05 | 20.8 | 0.02501872 | 8.6 | 0.5748264 | 8.9 | 0.5836078 | 0.091 | 5.05603e-05
2062641-2 | 2062641 | Ст3пс А500 | арм. 16 | 538 | 28.37611 | 631 | 7.352441 | 1.172862 | 4.153756e-05 | 18.4 | 5.025788 | 8.6 | 0.5748264 | 8.9 | 0.5836078 | 0.093 | 8.300261e-05
2050662-1 | 2050662 | Ст3пс А500 | арм. 16 | 539 | 18.72226 | 626 | 59.46783 | 1.16141 | 2.507477e-05 | 19.6 | 1.085403 | 9 | 0.128288 | 9.3 | 0.132454 | 0.097 | 0.0001718872
2062643-1 | 2062643 | Ст3пс А500 | арм. 16 | 536 | 53.6838 | 630 | 13.77552 | 1.175373 | 8.020357e-05 | 17.5 | 9.871076 | 9.2 | 0.02501872 | 9.5 | 0.02687708 | 0.067 | 0.0002852526
2062645-1 | 2062645 | Ст3пс А500 | арм. 16 | 535 | 69.33765 | 621 | 161.5832 | 1.160748 | 3.214693e-05 | 18.5 | 4.587423 | 10 | 0.4119418 | 10.3 | 0.4045694 | 0.096 | 0.0001466661
2062645-2 | 2062645 | Ст3пс А500 | арм. 16 | 532 | 128.2992 | 618 | 246.8524 | 1.161654 | 2.268954e-05 | 21.1 | 0.2099226 | 9.1 | 0.06665334 | 9.4 | 0.06966554 | 0.081 | 8.348766e-06
2062647-1 | 2062647 | Ст3пс А500 | арм. 16 | 546 | 7.14534 | 632 | 2.929364 | 1.157509 | 7.935838e-05 | 17.1 | 12.54454 | 7.6 | 3.091173 | 7.9 | 3.111492 | 0.091 | 5.05603e-05
2062647-2 | 2062647 | Ст3пс А500 | арм. 16 | 526 | 300.2223 | 616 | 313.6986 | 1.171103 | 2.195084e-05 | 17 | 13.2629 | 9.2 | 0.02501872 | 9.5 | 0.02687708 | 0.075 | 7.902184e-05
2062649-1 | 2062649 | Ст3пс А500 | арм. 16 | 524 | 373.53 | 612 | 471.3909 | 1.167939 | 2.314785e-06 | 18.1 | 6.460884 | 8.3 | 1.11973 | 8.6 | 1.131973 | 0.093 | 8.300261e-05
2062649-2 | 2062649 | Ст3пс А500 | арм. 16 | 529 | 205.2607 | 621 | 161.5832 | 1.173913 | 5.618333e-05 | 18.5 | 4.587423 | 8.7 | 0.4331918 | 9 | 0.4408194 | 0.076 | 6.2243e-05
2062649-1 | 2062649 | Ст3пс А500 | арм. 14 | 552 | 34.05966 | 642 | 23.86563 | 1.163043 | 1.274438e-05 | 19.1 | 3.688289 | 9.7 | 0.3679119 | 10 | 0.3348804 | 0.079 | 8.610857e-06
2062649-1 | 2062649 | Ст3пс А500 | арм. 14 | 552 | 34.05966 | 639 | 3.554152 | 1.157609 | 8.108481e-05 | 19.7 | 1.743699 | 8 | 1.195617 | 8.3 | 1.257339 | 0.068 | 0.0001941682
2062649-2 | 2062649 | Ст3пс А500 | арм. 14 | 545 | 1.354743 | 640 | 8.324644 | 1.174312 | 5.926722e-05 | 21.3 | 0.07812483 | 7.5 | 2.539059 | 7.8 | 2.628651 | 0.084 | 4.266595e-06
2062649-2 | 2062649 | Ст3пс А500 | арм. 14 | 545 | 1.354743 | 637 | 0.0131685 | 1.168807 | 4.813344e-06 | 19.9 | 1.255502 | 7.5 | 2.539059 | 7.8 | 2.628651 | 0.065 | 0.0002867748
2062653-1 | 2062653 | Ст3пс А500 | арм. 14 | 545 | 1.354743 | 632 | 26.16071 | 1.159633 | 4.872568e-05 | 23.6 | 6.653863 | 8.7 | 0.1547971 | 9 | 0.1775034 | 0.07 | 0.0001424305
2062653-2 | 2062653 | Ст3пс А500 | арм. 14 | 547 | 0.6990056 | 632 | 26.16071 | 1.155393 | 0.0001258963 | 18.3 | 7.401076 | 8.5 | 0.3521741 | 8.8 | 0.3860279 | 0.095 | 0.0001707092
2062653-2 | 2062653 | Ст3пс А500 | арм. 14 | 550 | 14.7154 | 637 | 0.0131685 | 1.158182 | 7.109167e-05 | 20.1 | 0.8473052 | 8.9 | 0.03742005 | 9.2 | 0.04897877 | 0.094 | 0.0001455781
2002583-1 | 2002583 | Ст3пс А500 | арм. 14 | 558 | 140.0924 | 646 | 78.94759 | 1.157706 | 7.934022e-05 | 19.3 | 2.960092 | 10.2 | 1.224469 | 10.5 | 1.163569 | 0.065 | 0.0002867748
2002583-2 | 2002583 | Ст3пс А500 | арм. 14 | 547 | 0.6990056 | 643 | 34.63612 | 1.175503 | 7.90203e-05 | 23.7 | 7.179764 | 9.6 | 0.2566004 | 9.9 | 0.2291427 | 0.089 | 4.992233e-05
2062655-1 | 2062655 | Ст3пс А500 | арм. 14 | 553 | 46.73179 | 642 | 23.86563 | 1.16094 | 3.218384e-05 | 21.1 | 0.006321553 | 8 | 1.195617 | 8.3 | 1.257339 | 0.092 | 0.0001013158
2062655-2 | 2062655 | Ст3пс А500 | арм. 14 | 528 | 329.9285 | 625 | 146.7673 | 1.183712 | 0.0002923661 | 17.9 | 9.737469 | 7.7 | 1.941682 | 8 | 2.020126 | 0.067 | 0.0002230371
2062657-1 | 2062657 | Ст3пс А500 | арм. 14 | 542 | 17.33835 | 629 | 65.84923 | 1.160517 | 3.717098e-05 | 19.3 | 2.960092 | 12.4 | 10.93332 | 12.7 | 10.7498 | 0.065 | 0.0002867748
2062657-2 | 2062657 | Ст3пс А500 | арм. 14 | 542 | 17.33835 | 628 | 83.07874 | 1.158672 | 6.307249e-05 | 21.1 | 0.006321553 | 8.4 | 0.4808627 | 8.7 | 0.5202902 | 0.087 | 2.566004e-05
2062657-2 | 2062657 | Ст3пс А500 | арм. 14 | 534 | 147.9613 | 624 | 171.9968 | 1.168539 | 3.709167e-06 | 20.6 | 0.1768134 | 9.3 | 0.04266595 | 9.6 | 0.03192959 | 0.088 | 3.679119e-05
2050663-2 | 2050663 | Ст3пс А500 | арм. 14 | 543 | 10.01048 | 634 | 9.701693 | 1.167587 | 9.488143e-07 | 18.7 | 5.384682 | 7.2 | 3.585125 | 7.5 | 3.691438 | 0.097 | 0.0002269715
2050663-2 | 2050663 | Ст3пс А500 | арм. 14 | 546 | 0.0268745 | 631 | 37.39022 | 1.155678 | 0.0001195906 | 22.4 | 1.903043 | 11.3 | 4.868895 | 11.6 | 4.746684 | 0.1 | 0.000326365
2050664-2 | 2050664 | Ст3пс А500 | арм. 14 | 539 | 51.32196 | 632 | 26.16071 | 1.172542 | 3.514519e-05 | 22.3 | 1.637141 | 8.8 | 0.08610857 | 9.1 | 0.1032411 | 0.09 | 6.505348e-05
2050665-1 | 2050665 | Ст3пс А500 | арм. 14 | 530 | 261.2728 | 621 | 259.6853 | 1.171698 | 2.585425e-05 | 21.6 | 0.3358298 | 9.5 | 0.1652889 | 9.8 | 0.143405 | 0.067 | 0.0002230371
2050665-2 | 2050665 | Ст3пс А500 | арм. 14 | 528 | 329.9285 | 619 | 328.1443 | 1.172348 | 3.289113e-05 | 21.6 | 0.3358298 | 10.5 | 1.978404 | 10.8 | 1.900782 | 0.097 | 0.0002269715
2050665-2 | 2050665 | Ст3пс А500 | арм. 14 | 533 | 173.2892 | 625 | 146.7673 | 1.172608 | 3.593372e-05 | 22.1 | 1.165338 | 9.7 | 0.3679119 | 10 | 0.3348804 | 0.073 | 7.982397e-05
2050666-1 | 2050666 | Ст3пс А500 | арм. 14 | 532 | 200.617 | 630 | 50.61973 | 1.184211 | 0.0003096586 | 19.3 | 2.960092 | 7.5 | 2.539059 | 7.8 | 2.628651 | 0.088 | 3.679119e-05
2050666-2 | 2050666 | Ст3пс А500 | арм. 14 | 550 | 14.7154 | 636 | 1.242677 | 1.156364 | 0.0001050578 | 21 | 0.000419914 | 8.8 | 0.08610857 | 9.1 | 0.1032411 | 0.073 | 7.982397e-05
2050669-1 | 2050669 | Ст3пс А500 | арм. 12 | 543 | 80.11136 | 630 | 194.3402 | 1.160221 | 4.310025e-05 | 20.7 | 1.805165 | 9.7 | 1.582116 | 10 | 1.444756 | 0.069 | 0.0001885319
2050669-2 | 2050669 | Ст3пс А500 | арм. 12 | 531 | 438.9232 | 614 | 896.4392 | 1.156309 | 0.0001097722 | 22.2 | 0.02447211 | 9.1 | 0.4327295 | 9.4 | 0.3623802 | 0.075 | 5.976362e-05
2002459 с пл.2050646 | 2002459 | Ст3Гпс А500 | арм. 28 | 518 | 857.6531 | 626 | 478.0916 | 1.208494 | 0.0005926382 | 19.3 | 0.3748438 | 9.6 | 0.3570672 | 9.9 | 0.3644217 | 0.095 | 0.0001521447
2002459 с пл.2050646 | 2002459 | Ст3Гпс А500 | арм. 28 | 522 | 639.3673 | 627 | 435.361 | 1.201149 | 0.0002889789 | 19.9 | 1.469538 | 10.8 | 0.3629448 | 11.1 | 0.3556053 | 0.076 | 4.442631e-05
2072462 с пл.2050645 | 2072462 | Ст3Гпс А500 | арм. 28 | 533 | 204.0816 | 636 | 140.7855 | 1.193246 | 8.273233e-05 | 17.7 | 0.9756601 | 8.5 | 2.881679 | 8.8 | 2.902503 | 0.089 | 4.012835e-05
2072462 с пл.2050645 | 2072462 | Ст3Гпс А500 | арм. 28 | 513 | 1175.51 | 619 | 833.2059 | 1.206628 | 0.000505244 | 18.4 | 0.082803 | 7.6 | 6.747271 | 7.9 | 6.779116 | 0.086 | 1.112018e-05
2002462 с пл.2050646 | 2002462 | Ст3Гпс А500 | арм. 28 | 524 | 542.2245 | 625 | 522.8222 | 1.192748 | 7.392637e-05 | 21.5 | 7.908721 | 10.9 | 0.4934346 | 11.2 | 0.4848706 | 0.071 | 0.0001360794
2002462 с пл.2050646 | 2002462 | Ст3Гпс А500 | арм. 28 | 517 | 917.2245 | 625 | 522.8222 | 1.208897 | 0.0006124357 | 19.1 | 0.1699459 | 9.6 | 0.3570672 | 9.9 | 0.3644217 | 0.077 | 3.209569e-05
2002460 с пл.2050646 | 2002460 | Ст3Гпс А500 | арм. 28 | 529 | 334.3673 | 630 | 319.1692 | 1.190926 | 4.591728e-05 | 17.9 | 0.6205581 | 10.7 | 0.252455 | 11 | 0.24634 | 0.083 | 1.1202e-07
2002460 с пл.2050646 | 2002460 | Ст3Гпс А500 | арм. 28 | 531 | 265.2245 | 629 | 355.8998 | 1.184557 | 1.659679e-07 | 21.9 | 10.31852 | 12 | 3.248822 | 12.3 | 3.226789 | 0.087 | 1.878957e-05
2072425 с пл.2050645 | 2072425 | Ст3Гпс А500 | арм. 28 | 544 | 10.79592 | 648 | 0.01814244 | 1.191176 | 4.937063e-05 | 18.9 | 0.0450479 | 10.6 | 0.1619652 | 10.9 | 0.1570747 | 0.071 | 0.0001360794
2072425 с пл.2050645 | 2072425 | Ст3Гпс А500 | арм. 28 | 536 | 127.3673 | 647 | 0.7487547 | 1.20709 | 0.0005262209 | 17.6 | 1.183211 | 10.7 | 0.252455 | 11 | 0.24634 | 0.08 | 7.103857e-06
2072463 с пл.2050645 | 2072463 | Ст3Гпс А500 | арм. 28 | 535 | 150.9388 | 646 | 3.479367 | 1.207477 | 0.0005441297 | 19.2 | 0.2623948 | 11.8 | 2.567843 | 12.1 | 2.548258 | 0.094 | 0.0001284753
2072463 с пл.2050645 | 2072463 | Ст3Гпс А500 | арм. 28 | 541 | 39.5102 | 647 | 0.7487547 | 1.195933 | 0.0001388487 | 20.7 | 4.04913 | 12.2 | 4.009802 | 12.5 | 3.98532 | 0.09 | 5.379773e-05
2072408 с пл.2050645 | 2072408 | Ст3Гпс А500 | арм. 28 | 542 | 27.93878 | 646 | 3.479367 | 1.191882 | 5.978184e-05 | 20.8 | 4.461579 | 9.7 | 0.247557 | 10 | 0.253687 | 0.086 | 1.112018e-05
2072408 с пл.2050645 | 2072408 | Ст3Гпс А500 | арм. 28 | 537 | 105.7959 | 645 | 8.209979 | 1.201117 | 0.0002878883 | 17.9 | 0.6205581 | 11.7 | 2.257353 | 12 | 2.238993 | 0.094 | 0.0001284753
2002461 с пл.2050646 | 2002461 | Ст3Гпс А500 | арм. 28 | 536 | 127.3673 | 633 | 220.9773 | 1.18097 | 1.011175e-05 | 20.1 | 1.994436 | 10.3 | 0.01049579 | 10.6 | 0.0092788 | 0.084 | 1.781408e-06
2002461 с пл.2050646 | 2002461 | Ст3Гпс А500 | арм. 28 | 541 | 39.5102 | 638 | 97.32426 | 1.179298 | 2.354627e-05 | 21.4 | 7.356272 | 10.6 | 0.1619652 | 10.9 | 0.1570747 | 0.079 | 1.343447e-05
2072403 с пл.2050644 | 2072403 | Ст3Гпс А500 | арм. 32 | 543 | 45.76872 | 655 | 31.16051 | 1.206262 | 2.349945e-05 | 17.3 | 1.693053 | 9.1 | 1.665069 | 9.4 | 1.682684 | 0.068 | 0.0002393049
2072403 с пл.2050644 | 2072403 | Ст3Гпс А500 | арм. 32 | 538 | 3.116137 | 652 | 6.667548 | 1.211896 | 6.190193e-07 | 16.9 | 2.893992 | 11.1 | 0.5035668 | 11.4 | 0.4939516 | 0.08 | 1.203732e-05
2072424 с пл.2050644 | 2072424 | Ст3Гпс А500 | арм. 32 | 544 | 60.29924 | 652 | 6.667548 | 1.198529 | 0.0001582494 | 18.5 | 0.01023612 | 9.4 | 0.9808438 | 9.7 | 0.9943741 | 0.071 | 0.000155488
2072424 с пл.2050644 | 2072424 | Ст3Гпс А500 | арм. 32 | 540 | 14.17717 | 651 | 2.503229 | 1.205556 | 3.084222e-05 | 18.8 | 0.03953189 | 12.4 | 4.03859 | 12.7 | 4.011276 | 0.095 | 0.0001329528
2072469 с пл.2072469 | 2072469 | Ст3Гпс А500 | арм. 32 | 541 | 22.70769 | 672 | 509.9539 | 1.242144 | 0.000963174 | 17.9 | 0.4916446 | 11.4 | 1.019341 | 11.7 | 1.005642 | 0.066 | 0.0003051829
2072469 с пл.2072469 | 2072469 | Ст3Гпс А500 | арм. 32 | 537 | 0.5856201 | 672 | 509.9539 | 1.251397 | 0.001623084 | 16.4 | 4.845166 | 10.8 | 0.1677922 | 11.1 | 0.1622615 | 0.09 | 4.264764e-05
2072425 с пл.2050644 | 2072425 | Ст3Гпс А500 | арм. 32 | 542 | 33.2382 | 654 | 20.99619 | 1.206642 | 1.995468e-05 | 18 | 0.3614098 | 8.8 | 2.529295 | 9.1 | 2.550994 | 0.094 | 0.0001108918
2072425 с пл.2050644 | 2072425 | Ст3Гпс А500 | арм. 32 | 547 | 115.8908 | 655 | 31.16051 | 1.197441 | 0.0001868292 | 18.3 | 0.0907056 | 8.8 | 2.529295 | 9.1 | 2.550994 | 0.094 | 0.0001108918
2050670-2 | 2050670 | Ст3пс А500 | арм. 12 | 574 | 486.1807 | 667 | 531.7362 | 1.162021 | 2.270681e-05 | 20.5 | 2.382591 | 9.2 | 0.5742939 | 9.5 | 0.4927762 | 0.081 | 2.995299e-06
2050670-2 | 2050670 | Ст3пс А500 | арм. 12 | 567 | 226.4876 | 659 | 226.7857 | 1.162257 | 2.050801e-05 | 22.3 | 0.06575924 | 9.1 | 0.4327295 | 9.4 | 0.3623802 | 0.082 | 5.339124e-07
2050670-3 | 2050670 | Ст3пс А500 | арм. 12 | 539 | 167.7153 | 628 | 254.1025 | 1.165121 | 2.773819e-06 | 24.3 | 5.091502 | 8.5 | 0.003343358 | 8.8 | 3.921184e-06 | 0.082 | 5.339124e-07
2050670-3 | 2050670 | Ст3пс А500 | арм. 12 | 531 | 438.9232 | 620 | 573.152 | 1.167608 | 6.76036e-07 | 24 | 3.82764 | 9.6 | 1.340551 | 9.9 | 1.21436 | 0.08 | 7.456685e-06
2062658-1 | 2062658 | Ст3пс А500 | арм. 12 | 519 | 1085.735 | 609 | 1220.845 | 1.17341 | 4.388178e-05 | 22.5 | 0.2083335 | 8.6 | 0.02490771 | 8.9 | 0.01039996 | 0.092 | 8.592005e-05
2002457 | 2002457 | Ст3Гпс А500 | арм. 25 | 549 | 3.228303 | 641 | 53.42065 | 1.167577 | 9.197148e-05 | 19.3 | 0.129522 | 9.6 | 0.2390123 | 9.9 | 0.2414031 | 0.088 | 3.297685e-05
2002457 | 2002457 | Ст3Гпс А500 | арм. 25 | 544 | 46.19578 | 638 | 106.2743 | 1.172794 | 1.912726e-05 | 18.5 | 0.1936954 | 9.7 | 0.1512346 | 10 | 0.1531375 | 0.093 | 0.0001154023
2002456 | 2002456 | Ст3Гпс А500 | арм. 25 | 546 | 23.00879 | 639 | 86.65642 | 1.17033 | 4.675714e-05 | 18.6 | 0.1156737 | 8.3 | 3.200123 | 8.6 | 3.208856 | 0.078 | 1.81259e-05
2002456 | 2002456 | Ст3Гпс А500 | арм. 25 | 547 | 14.4153 | 642 | 39.80276 | 1.173675 | 1.220106e-05 | 20 | 1.12337 | 11.4 | 1.719012 | 11.7 | 1.712623 | 0.066 | 0.0002643048
2062661-3 | 2062661 | Ст3Гпс А500 | арм. 12 | 571 | 362.8836 | 660 | 257.9045 | 1.155867 | 0.0001192283 | 23.2 | 1.337343 | 6.9 | 2.378314 | 7.2 | 2.553667 | 0.065 | 0.0003143775
2002458 | 2002458 | Ст3Гпс А500 | арм. 25 | 511 | 1583.781 | 605 | 1875.665 | 1.183953 | 4.604225e-05 | 22.7 | 14.13678 | 13.3 | 10.31123 | 13.6 | 10.29558 | 0.098 | 0.0002478278
2002458 | 2002458 | Ст3Гпс А500 | арм. 25 | 548 | 7.821799 | 640 | 69.03854 | 1.167883 | 8.619967e-05 | 19.1 | 0.02556532 | 9.7 | 0.1512346 | 10 | 0.1531375 | 0.098 | 0.0002478278
2002455 | 2002455 | Ст3Гпс А500 | арм. 25 | 549 | 3.228303 | 645 | 10.9491 | 1.174863 | 5.309345e-06 | 18 | 0.8838038 | 10.5 | 0.1690123 | 10.8 | 0.1670129 | 0.079 | 1.0611e-05
2002455 | 2002455 | Ст3Гпс А500 | арм. 25 | 550 | 0.6348073 | 644 | 18.56699 | 1.170909 | 3.916881e-05 | 16.7 | 5.018086 | 10 | 0.007901235 | 10.3 | 0.008340788 | 0.1 | 0.000314798
2062665-1 | 2062665 | Ст3пс А500 | арм. 12 | 575 | 531.2797 | 666 | 486.6174 | 1.158261 | 7.267908e-05 | 21.8 | 0.0593236 | 8.3 | 0.02021465 | 8.6 | 0.03921184 | 0.094 | 0.0001269973
2062665-2 | 2062665 | Ст3пс А500 | арм. 12 | 564 | 145.1906 | 658 | 197.6669 | 1.166667 | 1.425768e-08 | 19.7 | 5.492294 | 8.6 | 0.02490771 | 8.9 | 0.01039996 | 0.086 | 1.068837e-05
2002631-1 | 2002631 | Ст3пс А500 | арм. 12 | 568 | 257.5866 | 657 | 170.5481 | 1.15669 | 0.0001019278 | 22.5 | 0.2083335 | 8.3 | 0.02021465 | 8.6 | 0.03921184 | 0.081 | 2.995299e-06
2002631-3 | 2002631 | Ст3пс А500 | арм. 12 | 560 | 64.79453 | 648 | 16.47878 | 1.157143 | 9.29916e-05 | 22.3 | 0.06575924 | 9.2 | 0.5742939 | 9.5 | 0.4927762 | 0.071 | 0.0001376092
2002459 | 2002459 | Ст3Гпс А500 | арм. 25 | 548 | 7.821799 | 644 | 18.56699 | 1.175182 | 3.940653e-06 | 19.8 | 0.7394136 | 9.9 | 0.03567901 | 10.2 | 0.03660637 | 0.081 | 1.581187e-06
2002459 | 2002459 | Ст3Гпс А500 | арм. 25 | 547 | 14.4153 | 645 | 10.9491 | 1.179159 | 3.965912e-06 | 20.2 | 1.587327 | 11.3 | 1.46679 | 11.6 | 1.460888 | 0.066 | 0.0002643048
2002454 | 2002454 | Ст3Гпс А500 | арм. 25 | 537 | 190.3503 | 628 | 412.4532 | 1.16946 | 5.940751e-05 | 19.4 | 0.2115003 | 10.8 | 0.505679 | 11.1 | 0.5022161 | 0.095 | 0.0001623725
2062668-1 | 2062668 | Ст3пс А500 | арм. 12 | 553 | 1.101461 | 651 | 49.83521 | 1.177215 | 0.0001087665 | 24.5 | 6.034076 | 9.9 | 2.125244 | 10.2 | 1.965548 | 0.083 | 7.252622e-08
2002454 | 2002454 | Ст3Гпс А500 | арм. 25 | 546 | 23.00879 | 631 | 299.5995 | 1.155678 | 0.0004618173 | 20.2 | 1.587327 | 9.9 | 0.03567901 | 10.2 | 0.03660637 | 0.086 | 1.400666e-05
2062668-2 | 2062668 | Ст3пс А500 | арм. 12 | 564 | 145.1906 | 665 | 443.4986 | 1.179078 | 0.0001510918 | 23.5 | 2.121205 | 8.6 | 0.02490771 | 8.9 | 0.01039996 | 0.099 | 0.0002646903
2002453 | 2002453 | Ст3Гпс А500 | арм. 25 | 551 | 0.04131139 | 641 | 53.42065 | 1.163339 | 0.0001912193 | 20.5 | 2.433262 | 10.3 | 0.0445679 | 10.6 | 0.04354404 | 0.067 | 0.0002327899
2062668-3 | 2062668 | Ст3пс А500 | арм. 12 | 550 | 3.804431 | 648 | 16.47878 | 1.178182 | 0.000129863 | 23.5 | 2.121205 | 8.4 | 0.001779002 | 8.7 | 0.009607882 | 0.074 | 7.6225e-05
2002453 | 2002453 | Ст3Гпс А500 | арм. 25 | 550 | 0.6348073 | 642 | 39.80276 | 1.167273 | 9.79083e-05 | 20.4 | 2.131283 | 9.4 | 0.4745679 | 9.7 | 0.4779343 | 0.092 | 9.491723e-05
2062658-1 повтор | 2062658 | Ст3пс А500 | арм. 12 | 574 | 486.1807 | 665 | 443.4986 | 1.158537 | 6.805403e-05 | 21.2 | 0.7116008 | 9.1 | 0.4327295 | 9.4 | 0.3623802 | 0.092 | 8.592005e-05
2062658-1 повтор | 2062658 | Ст3пс А500 | арм. 12 | 561 | 81.89354 | 656 | 145.4293 | 1.16934 | 6.524915e-06 | 22.7 | 0.4309078 | 6.3 | 4.588928 | 7.5 | 1.684855 | 0.065 | 0.0003143775
2062658-2 повтор | 2062658 | Ст3пс А500 | арм. 12 | 566 | 197.3886 | 660 | 257.9045 | 1.166078 | 5.017366e-07 | 23.3 | 1.578631 | 10.1 | 2.748373 | 10.4 | 2.566341 | 0.097 | 0.0002036131
2062658-2 повтор | 2062658 | Ст3пс А500 | арм. 12 | 586 | 1159.369 | 677 | 1092.924 | 1.15529 | 0.0001321573 | 22.8 | 0.5721949 | 7.1 | 1.801442 | 7.4 | 1.954459 | 0.093 | 0.0001054587
2062658-3 повтор | 2062658 | Ст3пс А500 | арм. 12 | 576 | 578.3787 | 666 | 486.6174 | 1.15625 | 0.0001110088 | 22.7 | 0.4309078 | 8.6 | 0.02490771 | 8.9 | 0.01039996 | 0.069 | 0.0001885319
2062670-1 | 2062670 | Ст3пс А500 | арм. 12 | 554 | 4.200471 | 644 | 0.003529066 | 1.162455 | 1.875928e-05 | 22.5 | 0.2083335 | 9.6 | 1.340551 | 10 | 1.444756 | 0.097 | 0.0002036131
2062670-3 | 2062670 | Ст3пс А500 | арм. 12 | 558 | 36.59651 | 648 | 16.47878 | 1.16129 | 3.020326e-05 | 24.7 | 7.05665 | 9.8 | 1.84368 | 10.1 | 1.695152 | 0.094 | 0.0001269973
2002403 | 2002403 | Ст3Гпс А500 | арм. 32 | 558 | 473.7265 | 663 | 184.4751 | 1.188172 | 0.0005261101 | 16.4 | 4.845166 | 9.6 | 0.6246936 | 9.9 | 0.6355009 | 0.068 | 0.0002393049
2002403 | 2002403 | Ст3Гпс А500 | арм. 32 | 556 | 390.6654 | 666 | 274.968 | 1.197842 | 0.0001760241 | 16.1 | 6.25587 | 9.2 | 1.416994 | 9.5 | 1.433247 | 0.072 | 0.0001315491
2072122 | 2072122 | Ст3Гпс А500 | арм. 32 | 520 | 263.5668 | 624 | 646.0666 | 1.2 | 0.0001234128 | 21.9 | 10.88225 | 12.2 | 3.274741 | 12.5 | 3.250149 | 0.095 | 0.0001329528
2002469 | 2002469 | Ст3Гпс А500 | арм. 32 | 531 | 27.40252 | 644 | 29.35299 | 1.212806 | 2.879447e-06 | 19.9 | 1.68695 | 8.7 | 2.85737 | 9 | 2.88043 | 0.091 | 5.670868e-05
2002469 | 2002469 | Ст3Гпс А500 | арм. 32 | 528 | 67.81097 | 640 | 88.69572 | 1.212121 | 1.024304e-06 | 19.9 | 1.68695 | 9.6 | 0.6246936 | 9.9 | 0.6355009 | 0.071 | 0.000155488
2002464 | 2002464 | Ст3Гпс А500 | арм. 32 | 529 | 52.34149 | 643 | 41.18868 | 1.215501 | 1.928801e-05 | 16.1 | 6.25587 | 10.9 | 0.259717 | 11.2 | 0.2528248 | 0.093 | 9.083074e-05
2002464 | 2002464 | Ст3Гпс А500 | арм. 32 | 537 | 0.5856201 | 648 | 2.010271 | 1.206704 | 1.940598e-05 | 16.2 | 5.765635 | 11.2 | 0.6554917 | 11.5 | 0.644515 | 0.075 | 7.173215e-05
2002467 | 2002467 | Ст3Гпс А500 | арм. 32 | 564 | 770.9096 | 664 | 212.6394 | 1.177305 | 0.001142722 | 19 | 0.1590624 | 10.5 | 0.01201751 | 10.8 | 0.01057132 | 0.066 | 0.0003051829
2002467 | 2002467 | Ст3Гпс А500 | арм. 32 | 547 | 115.8908 | 649 | 0.1745906 | 1.186472 | 0.0006070049 | 17.8 | 0.6418793 | 10.6 | 0.04394239 | 10.9 | 0.0411347 | 0.071 | 0.000155488
2002465 | 2002465 | Ст3Гпс А500 | арм. 32 | 531 | 27.40252 | 640 | 88.69572 | 1.205273 | 3.405964e-05 | 20 | 1.956715 | 11.1 | 0.5035668 | 11.4 | 0.4939516 | 0.096 | 0.0001570138
2002465 | 2002465 | Ст3Гпс А500 | арм. 32 | 532 | 17.93304 | 639 | 108.5314 | 1.201128 | 9.962662e-05 | 17 | 2.563757 | 11.6 | 1.463191 | 11.9 | 1.446768 | 0.097 | 0.0001830749
2002468 | 2002468 | Ст3Гпс А500 | арм. 32 | 534 | 4.994071 | 637 | 154.2028 | 1.192884 | 0.0003321593 | 18.8 | 0.03953189 | 9 | 1.933144 | 9.3 | 1.952121 | 0.085 | 2.342481e-06
2002468 | 2002468 | Ст3Гпс А500 | арм. 32 | 535 | 1.524587 | 644 | 29.35299 | 1.203738 | 5.432892e-05 | 16.4 | 4.845166 | 9.3 | 1.188919 | 9.6 | 1.203811 | 0.074 | 8.967112e-05
2062672-1 | 2062672 | Ст3пс А500 | арм. 12 | 552 | 0.00245074 | 651 | 49.83521 | 1.179348 | 0.0001577977 | 22.5 | 0.2083335 | 8.8 | 0.1280364 | 9.1 | 0.09119204 | 0.084 | 1.61114e-06
2062672-2 | 2062672 | Ст3пс А500 | арм. 12 | 563 | 122.0916 | 660 | 257.9045 | 1.172291 | 3.03075e-05 | 22 | 0.001897853 | 8.8 | 0.1280364 | 9.1 | 0.09119204 | 0.071 | 0.0001376092
2062672-3 | 2062672 | Ст3пс А500 | арм. 12 | 583 | 964.0718 | 676 | 1027.806 | 1.15952 | 5.279979e-05 | 23.8 | 3.085066 | 9.8 | 1.84368 | 10.1 | 1.695152 | 0.1 | 0.000298229
2062674-1 | 2062674 | Ст3пс А500 | арм. 12 | 545 | 48.30938 | 640 | 15.52828 | 1.174312 | 5.663848e-05 | 19.8 | 5.033581 | 8.8 | 0.1280364 | 9.1 | 0.09119204 | 0.066 | 0.0002799161
2062674-2 | 2062674 | Ст3пс А500 | арм. 12 | 530 | 481.8242 | 625 | 358.7461 | 1.179245 | 0.0001552319 | 22.8 | 0.5721949 | 8.9 | 0.2096008 | 9.2 | 0.1615881 | 0.093 | 0.0001054587
2062674-3 | 2062674 | Ст3пс А500 | арм. 12 | 538 | 194.6163 | 631 | 167.459 | 1.172862 | 3.692241e-05 | 24.5 | 6.034076 | 7.6 | 0.7092642 | 7.9 | 0.8064396 | 0.081 | 2.995299e-06
2002402 | 2002402 | Ст3Гпс А500 | арм. 32 | 520 | 263.5668 | 615 | 1184.588 | 1.182692 | 0.000807516 | 20.6 | 3.995307 | 11.1 | 0.5035668 | 11.4 | 0.4939516 | 0.099 | 0.0002411969
2002402 | 2002402 | Ст3Гпс А500 | арм. 32 | 525 | 126.2194 | 623 | 697.9023 | 1.186667 | 0.0005974342 | 17.9 | 0.4916446 | 11.2 | 0.6554917 | 11.5 | 0.644515 | 0.067 | 0.0002712439
2072400 | 2072400 | Ст3Гпс А500 | арм. 32 | 520 | 263.5668 | 618 | 987.0807 | 1.188462 | 0.0005129135 | 20.4 | 3.235776 | 11.2 | 0.6554917 | 11.5 | 0.644515 | 0.065 | 0.0003411218
2072400 | 2072400 | Ст3Гпс А500 | арм. 32 | 521 | 232.0974 | 620 | 865.4093 | 1.190019 | 0.0004447855 | 22.4 | 14.43108 | 11.5 | 1.231266 | 11.8 | 1.216205 | 0.091 | 5.670868e-05
2062675-2 | 2062675 | Ст3пс А500 | арм. 12 | 540 | 142.8143 | 630 | 194.3402 | 1.166667 | 1.425768e-08 | 20.8 | 1.546452 | 9 | 0.3111651 | 9.3 | 0.2519841 | 0.081 | 2.995299e-06
2062677-1 | 2062677 | Ст3пс А500 | арм. 12 | 548 | 15.60641 | 636 | 63.05303 | 1.160584 | 3.846642e-05 | 22 | 0.001897853 | 7.4 | 1.086135 | 7.7 | 1.205647 | 0.078 | 2.237946e-05
2062677-3 | 2062677 | Ст3пс А500 | арм. 12 | 551 | 0.9034408 | 641 | 8.647093 | 1.163339 | 1.187967e-05 | 23.8 | 3.085066 | 8.1 | 0.1170859 | 8.4 | 0.1584198 | 0.093 | 0.0001054587
2002463 | 2002463 | Ст3Гпс А500 | арм. 32 | 531 | 27.40252 | 639 | 108.5314 | 1.20339 | 5.958763e-05 | 17.3 | 1.693053 | 9.3 | 1.188919 | 9.6 | 1.203811 | 0.091 | 5.670868e-05
2002463 | 2002463 | Ст3Гпс А500 | арм. 32 | 532 | 17.93304 | 639 | 108.5314 | 1.201128 | 9.962662e-05 | 17.1 | 2.253523 | 9.4 | 0.9808438 | 9.7 | 0.9943741 | 0.087 | 1.246455e-05
2002466 | 2002466 | Ст3Гпс А500 | арм. 32 | 537 | 0.5856201 | 646 | 11.68163 | 1.20298 | 6.609068e-05 | 16.6 | 4.004696 | 11.5 | 1.231266 | 11.8 | 1.216205 | 0.065 | 0.0003411218
2002466 | 2002466 | Ст3Гпс А500 | арм. 32 | 542 | 33.2382 | 650 | 0.3389098 | 1.199262 | 0.0001403547 | 18.8 | 0.03953189 | 10 | 0.1523931 | 10.3 | 0.1577544 | 0.074 | 8.967112e-05
2002401 | 2002401 | Ст3Гпс А500 | арм. 32 | 510 | 688.2617 | 636 | 180.0384 | 1.247059 | 0.00129238 | 17.6 | 1.002349 | 11.8 | 1.987041 | 12.1 | 1.967895 | 0.089 | 3.058661e-05
2002401 | 2002401 | Ст3Гпс А500 | арм. 32 | 527 | 85.28046 | 621 | 807.5737 | 1.178368 | 0.001071974 | 16.4 | 4.845166 | 11.6 | 1.463191 | 11.9 | 1.446768 | 0.089 | 3.058661e-05
2062679-1 | 2062679 | Ст3пс А500 | арм. 12 | 546 | 35.40839 | 637 | 48.17185 | 1.166667 | 1.425768e-08 | 22 | 0.001897853 | 7.8 | 0.4123929 | 8.1 | 0.4872316 | 0.081 | 2.995299e-06
2062679-2 | 2062679 | Ст3пс А500 | арм. 12 | 535 | 287.3193 | 626 | 321.8649 | 1.170093 | 1.09388e-05 | 20.2 | 3.39873 | 9.2 | 0.5742939 | 9.5 | 0.4927762 | 0.081 | 2.995299e-06
2062679-3 | 2062679 | Ст3пс А500 | арм. 12 | 544 | 63.21037 | 635 | 79.93422 | 1.167279 | 2.433839e-07 | 21.8 | 0.0593236 | 8.6 | 0.02490771 | 8.9 | 0.01039996 | 0.099 | 0.0002646903
2062680-1 | 2062680 | Ст3пс А500 | арм. 12 | 559 | 49.69552 | 651 | 49.83521 | 1.16458 | 4.868491e-06 | 22.2 | 0.02447211 | 7.4 | 1.086135 | 7.7 | 1.205647 | 0.069 | 0.0001885319
2062681-1 | 2062681 | Ст3пс А500 | арм. 12 | 565 | 170.2896 | 656 | 145.4293 | 1.161062 | 3.276561e-05 | 19.7 | 5.492294 | 7.2 | 1.543007 | 7.5 | 1.684855 | 0.076 | 4.530223e-05
2050671-1 | 2050671 | Ст3пс А500 | арм. 12 | 562 | 100.9925 | 654 | 101.1916 | 1.163701 | 9.517253e-06 | 22.7 | 0.4309078 | 7 | 2.079878 | 7.3 | 2.244063 | 0.091 | 6.838144e-05
2050671-3 | 2050671 | Ст3пс А500 | арм. 12 | 559 | 49.69552 | 654 | 101.1916 | 1.169946 | 9.987247e-06 | 23.2 | 1.337343 | 8.6 | 0.02490771 | 8.9 | 0.01039996 | 0.097 | 0.0002036131
2062682-2 | 2062682 | Ст3пс А500 | арм. 12 | 573 | 443.0817 | 663 | 363.261 | 1.157068 | 9.443971e-05 | 22.2 | 0.02447211 | 8.4 | 0.001779002 | 8.7 | 0.009607882 | 0.065 | 0.0003143775
2062683-1 | 2062683 | Ст3пс А500 | арм. 12 | 557 | 25.4975 | 646 | 4.241153 | 1.159785 | 4.902117e-05 | 23.5 | 2.121205 | 9.6 | 1.340551 | 9.9 | 1.21436 | 0.092 | 8.592005e-05
2062683-2 | 2062683 | Ст3пс А500 | арм. 12 | 555 | 9.29948 | 645 | 1.122341 | 1.162162 | 2.138054e-05 | 22 | 0.001897853 | 9 | 0.3111651 | 9.3 | 0.2519841 | 0.087 | 1.822698e-05
2062683-3 | 2062683 | Ст3пс А500 | арм. 12 | 543 | 80.11136 | 632 | 142.5778 | 1.163904 | 8.304981e-06 | 22.5 | 0.2083335 | 9.4 | 0.9174226 | 9.7 | 0.8135683 | 0.096 | 0.0001760745
2062685-2 | 2062685 | Ст3пс А500 | арм. 12 | 558 | 36.59651 | 646 | 4.241153 | 1.157706 | 8.244602e-05 | 22 | 0.001897853 | 7 | 2.079878 | 7.3 | 2.244063 | 0.08 | 7.456685e-06
2062685-3 | 2062685 | Ст3пс А500 | арм. 12 | 554 | 4.200471 | 640 | 15.52828 | 1.155235 | 0.0001334352 | 21.8 | 0.0593236 | 8.2 | 0.05865029 | 8.5 | 0.0888158 | 0.094 | 0.0001269973
2062687-2 | 2062687 | Ст3пс А500 | арм. 12 | 551 | 0.9034408 | 640 | 15.52828 | 1.161525 | 2.768413e-05 | 21.5 | 0.2954622 | 9 | 0.3111651 | 9.3 | 0.2519841 | 0.088 | 2.77656e-05
2062687-3 | 2062687 | Ст3пс А500 | арм. 12 | 552 | 0.00245074 | 643 | 0.8847172 | 1.164855 | 3.72876e-06 | 22.8 | 0.5721949 | 9.6 | 1.340551 | 9.9 | 1.21436 | 0.096 | 0.0001760745
2062688-1 | 2062688 | Ст3пс А500 | арм. 12 | 534 | 322.2203 | 623 | 438.5085 | 1.166667 | 1.425768e-08 | 21 | 1.089027 | 10.4 | 3.833066 | 10.7 | 3.617529 | 0.065 | 0.0003143775
2062688-2 | 2062688 | Ст3пс А500 | арм. 12 | 567 | 226.4876 | 655 | 122.3105 | 1.155203 | 0.0001341717 | 22.2 | 0.02447211 | 9.2 | 0.5742939 | 9.5 | 0.4927762 | 0.07 | 0.0001620705
2062693-2 | 2062693 | Ст3пс А500 | арм. 12 | 549 | 8.705421 | 641 | 8.647093 | 1.167577 | 6.262211e-07 | 22.8 | 0.5721949 | 7.9 | 0.2939572 | 8.2 | 0.3576277 | 0.099 | 0.0002646903
2062693-3 | 2062693 | Ст3пс А500 | арм. 12 | 553 | 1.101461 | 639 | 24.40947 | 1.155515 | 0.0001270287 | 23.5 | 2.121205 | 8.5 | 0.003343358 | 8.8 | 3.921184e-06 | 0.075 | 5.976362e-05
2062694-1 | 2062694 | Ст3пс А500 | арм. 12 | 540 | 142.8143 | 633 | 119.6966 | 1.172222 | 2.955173e-05 | 25.5 | 11.94695 | 8.3 | 0.02021465 | 8.6 | 0.03921184 | 0.072 | 0.0001151478
2062694-2 | 2062694 | Ст3пс А500 | арм. 12 | 556 | 16.39849 | 650 | 36.7164 | 1.169065 | 5.192364e-06 | 23.7 | 2.743779 | 7.5 | 0.8876998 | 7.8 | 0.9960435 | 0.077 | 3.284084e-05
2062694-3 | 2062694 | Ст3пс А500 | арм. 12 | 562 | 100.9925 | 653 | 82.07284 | 1.161922 | 2.366204e-05 | 23 | 0.9147691 | 7.4 | 1.086135 | 7.7 | 1.205647 | 0.093 | 0.0001054587
2062695-3 | 2062695 | Ст3пс А500 | арм. 12 | 547 | 24.5074 | 636 | 63.05303 | 1.162706 | 1.66497e-05 | 21.5 | 0.2954622 | 8.8 | 0.1280364 | 9.1 | 0.09119204 | 0.075 | 5.976362e-05
2062741-1 | 2062741 | Ст3пс А500 | арм. 10 | 525 | 1032.47 | 618 | 1086.304 | 1.177143 | 7.312696e-05 | 24.2 | 1.240398 | 9.3 | 1.084742 | 9.6 | 0.9092842 | 0.091 | 7.462135e-05
2062741-1 | 2062741 | Ст3пс А500 | арм. 10 | 538 | 366.0363 | 629 | 482.2029 | 1.169145 | 3.064227e-07 | 24 | 0.8349055 | 9.1 | 0.7081381 | 9.4 | 0.5678586 | 0.07 | 0.00015281
2062741-2 | 2062741 | Ст3пс А500 | арм. 10 | 534 | 535.0929 | 628 | 527.1212 | 1.17603 | 5.533181e-05 | 22.6 | 0.2364569 | 9.8 | 2.376251 | 10.1 | 2.112848 | 0.1 | 0.0003111119
2062741-2 | 2062741 | Ст3пс А500 | арм. 10 | 529 | 791.4137 | 625 | 673.8759 | 1.181474 | 0.0001659731 | 23 | 0.007442227 | 7.4 | 0.7370061 | 7.7 | 0.8957412 | 0.098 | 0.0002445585
2062741-3 | 2062741 | Ст3пс А500 | арм. 10 | 561 | 14.96084 | 648 | 8.756388 | 1.15508 | 0.0001825529 | 22.2 | 0.7854716 | 9.2 | 0.88644 | 9.5 | 0.7285714 | 0.081 | 1.85405e-06
2062741-3 | 2062741 | Ст3пс А500 | арм. 10 | 556 | 1.281595 | 646 | 24.59287 | 1.161871 | 4.517081e-05 | 21.6 | 2.208994 | 7.3 | 0.9187042 | 7.6 | 1.095028 | 0.07 | 0.00015281
2062743-1 | 2062743 | Ст3пс А500 | арм. 10 | 525 | 1032.47 | 627 | 574.0394 | 1.194286 | 0.0006601964 | 21.8 | 1.654486 | 8.6 | 0.1166287 | 8.9 | 0.06429467 | 0.095 | 0.0001597283
2062743-2 | 2062743 | Ст3пс А500 | арм. 10 | 537 | 405.3005 | 639 | 143.0205 | 1.189944 | 0.0004559381 | 22 | 1.179979 | 8.5 | 0.05832681 | 8.8 | 0.02358188 | 0.08 | 5.577321e-06
2062743-3 | 2062743 | Ст3пс А500 | арм. 10 | 563 | 34.43254 | 659 | 64.65576 | 1.170515 | 3.70051e-06 | 24.8 | 2.936876 | 7.6 | 0.4336098 | 7.9 | 0.5571668 | 0.089 | 4.406789e-05
2062748-1 | 2062748 | Ст3пс А500 | арм. 10 | 558 | 0.753293 | 653 | 4.165193 | 1.170251 | 2.753838e-06 | 24 | 0.8349055 | 10.3 | 4.167761 | 10.6 | 3.816412 | 0.097 | 0.0002142817
2062748-2 | 2062748 | Ст3пс А500 | арм. 10 | 570 | 165.5835 | 666 | 226.2281 | 1.168421 | 2.902737e-08 | 20.8 | 5.227023 | 8.4 | 0.02002492 | 8.7 | 0.002869096 | 0.071 | 0.0001290868
2062748-3 | 2062748 | Ст3пс А500 | арм. 10 | 590 | 1080.3 | 691 | 1603.272 | 1.171186 | 6.734097e-06 | 19.2 | 15.10308 | 8.7 | 0.1949306 | 9 | 0.1250075 | 0.086 | 1.32377e-05
2062750-1 | 2062750 | Ст3пс А500 | арм. 10 | 588 | 952.8288 | 688 | 1372.027 | 1.170068 | 2.180349e-06 | 21.4 | 2.843501 | 7.2 | 1.120402 | 7.5 | 1.314316 | 0.077 | 2.874713e-05
2062752-1 | 2062752 | Ст3пс А500 | арм. 10 | 568 | 118.1118 | 667 | 257.3098 | 1.174296 | 3.253958e-05 | 24.6 | 2.291384 | 9.8 | 2.376251 | 10.1 | 2.112848 | 0.077 | 2.874713e-05
2062752-2 | 2062752 | Ст3пс А500 | арм. 10 | 560 | 8.224991 | 662 | 121.901 | 1.182143 | 0.0001836413 | 22 | 1.179979 | 8 | 0.06681737 | 8.3 | 0.1200179 | 0.077 | 2.874713e-05
2062752-3 | 2062752 | Ст3пс А500 | арм. 10 | 579 | 478.2061 | 682 | 963.5363 | 1.177893 | 8.651775e-05 | 23.6 | 0.2639202 | 7.1 | 1.3421 | 7.4 | 1.553603 | 0.086 | 1.32377e-05
2050675-1 | 2050675 | Ст3пс А500 | арм. 10 | 561 | 14.96084 | 658 | 49.574 | 1.172906 | 1.861145e-05 | 24 | 0.8349055 | 10.8 | 6.45927 | 11.1 | 6.019976 | 0.082 | 1.3078e-07
2050675-2 | 2050675 | Ст3пс А500 | арм. 10 | 580 | 522.942 | 670 | 362.5551 | 1.155172 | 0.0001800699 | 23.4 | 0.09842755 | 6.4 | 3.453987 | 7.7 | 0.8957412 | 0.087 | 2.151443e-05
2050675-3 | 2050675 | Ст3пс А500 | арм. 10 | 558 | 0.753293 | 655 | 16.32872 | 1.173835 | 2.749638e-05 | 23.4 | 0.09842755 | 7.3 | 0.9187042 | 7.6 | 1.095028 | 0.086 | 1.32377e-05
2050676-1 | 2050676 | Ст3пс А500 | арм. 10 | 543 | 199.7156 | 635 | 254.6935 | 1.169429 | 7.016923e-07 | 25.4 | 5.353354 | 7.3 | 0.9187042 | 7.6 | 1.095028 | 0.069 | 0.0001785333
2050676-2 | 2050676 | Ст3пс А500 | арм. 10 | 551 | 37.60235 | 653 | 4.165193 | 1.185118 | 0.0002731265 | 21.6 | 2.208994 | 6.8 | 2.127195 | 7.1 | 2.391464 | 0.079 | 1.130059e-05
2062753-1 | 2062753 | Ст3пс А500 | арм. 10 | 572 | 221.0552 | 670 | 362.5551 | 1.171329 | 7.492507e-06 | 22 | 1.179979 | 7.7 | 0.3119117 | 8 | 0.4178796 | 0.085 | 6.960969e-06
2062753-2 | 2062753 | Ст3пс А500 | арм. 10 | 570 | 165.5835 | 674 | 530.8822 | 1.182456 | 0.0001922303 | 22.2 | 0.7854716 | 7.8 | 0.2102136 | 8.1 | 0.2985924 | 0.068 | 0.0002062566
2062753-3 | 2062753 | Ст3пс А500 | арм. 10 | 574 | 284.5269 | 676 | 627.0457 | 1.1777 | 8.297245e-05 | 24.8 | 2.936876 | 9.3 | 1.084742 | 9.6 | 0.9092842 | 0.098 | 0.0002445585
2062755-1 | 2062755 | Ст3пс А500 | арм. 10 | 551 | 37.60235 | 650 | 0.9199102 | 1.179673 | 0.0001228084 | 25 | 3.662369 | 8.2 | 0.003421146 | 8.5 | 0.02144352 | 0.083 | 4.075096e-07
2062755-2 | 2062755 | Ст3пс А500 | арм. 10 | 553 | 17.07405 | 653 | 4.165193 | 1.180832 | 0.0001498274 | 24.8 | 2.936876 | 8.2 | 0.003421146 | 8.5 | 0.02144352 | 0.076 | 4.04704e-05
2062755-3 | 2062755 | Ст3пс А500 | арм. 10 | 563 | 34.43254 | 657 | 36.49224 | 1.166963 | 2.652752e-06 | 20.6 | 6.18153 | 7.3 | 0.9187042 | 7.6 | 1.095028 | 0.096 | 0.000186005
2062757-1 | 2062757 | Ст3пс А500 | арм. 10 | 526 | 969.2061 | 624 | 726.7941 | 1.186312 | 0.0003140112 | 22.6 | 0.2364569 | 10.6 | 5.482666 | 10.9 | 5.07855 | 0.067 | 0.0002359798
2062757-2 | 2062757 | Ст3пс А500 | арм. 10 | 545 | 147.1873 | 640 | 120.1023 | 1.174312 | 3.272412e-05 | 22.6 | 0.2364569 | 9.2 | 0.88644 | 9.5 | 0.7285714 | 0.076 | 4.04704e-05
2062757-3 | 2062757 | Ст3пс А500 | арм. 10 | 537 | 405.3005 | 639 | 143.0205 | 1.189944 | 0.0004559381 | 23.8 | 0.5094129 | 4.6 | 13.38455 | 7.9 | 0.5571668 | 0.08 | 5.577321e-06
2062759-2 | 2062759 | Ст3пс А500 | арм. 10 | 539 | 328.7722 | 637 | 194.857 | 1.181818 | 0.000174947 | 27.2 | 16.92279 | 9.8 | 2.376251 | 10.1 | 2.112848 | 0.079 | 1.130059e-05
2062759-3 | 2062759 | Ст3пс А500 | арм. 10 | 527 | 907.942 | 623 | 781.7124 | 1.182163 | 0.0001841927 | 24.6 | 2.291384 | 8 | 0.06681737 | 8.3 | 0.1200179 | 0.078 | 1.902386e-05
2062761-1 | 2062761 | Ст3пс А500 | арм. 10 | 539 | 328.7722 | 632 | 359.4482 | 1.172542 | 1.560501e-05 | 26.2 | 9.695325 | 8.7 | 0.1949306 | 9 | 0.1250075 | 0.094 | 0.0001354515
2062761-2 | 2062761 | Ст3пс А500 | арм. 10 | 511 | 2128.168 | 607 | 1932.404 | 1.187867 | 0.0003715449 | 26.6 | 12.34631 | 9.3 | 1.084742 | 9.6 | 0.9092842 | 0.093 | 0.0001131748
2062761-3 | 2062761 | Ст3пс А500 | арм. 10 | 516 | 1691.848 | 608 | 1845.486 | 1.178295 | 9.415106e-05 | 26.2 | 9.695325 | 9.5 | 1.541346 | 9.8 | 1.33071 | 0.099 | 0.0002768352
2062763-1 | 2062763 | Ст3пс А500 | арм. 10 | 545 | 147.1873 | 633 | 322.53 | 1.161468 | 5.074478e-05 | 26 | 8.489832 | 8.4 | 0.02002492 | 8.7 | 0.002869096 | 0.091 | 7.462135e-05
2062763-2 | 2062763 | Ст3пс А500 | арм. 10 | 561 | 14.96084 | 651 | 0.001671216 | 1.160428 | 6.664468e-05 | 22.4 | 0.4709642 | 8.6 | 0.1166287 | 8.9 | 0.06429467 | 0.099 | 0.0002768352
2062763-3 | 2062763 | Ст3пс А500 | арм. 10 | 555 | 4.545746 | 649 | 3.838149 | 1.169369 | 6.051946e-07 | 24.2 | 1.240398 | 9.9 | 2.694553 | 10.2 | 2.413561 | 0.068 | 0.0002062566
2062765-1 | 2062765 | Ст3пс А500 | арм. 10 | 559 | 3.489142 | 652 | 1.083432 | 1.166369 | 4.941336e-06 | 23.8 | 0.5094129 | 9 | 0.5498362 | 9.3 | 0.4271458 | 0.075 | 5.419367e-05
2062765-2 | 2062765 | Ст3пс А500 | арм. 10 | 554 | 9.809897 | 644 | 48.42934 | 1.162455 | 3.765729e-05 | 24.2 | 1.240398 | 9.6 | 1.799648 | 9.9 | 1.571423 | 0.081 | 1.85405e-06
2062765-3 | 2062765 | Ст3пс А500 | арм. 10 | 553 | 17.07405 | 646 | 24.59287 | 1.168174 | 1.745805e-07 | 23.6 | 0.2639202 | 10 | 3.032855 | 10.3 | 2.734274 | 0.077 | 2.874713e-05
2062767-1 | 2062767 | Ст3пс А500 | арм. 10 | 564 | 47.16839 | 654 | 9.246954 | 1.159574 | 8.130555e-05 | 24 | 0.8349055 | 7.6 | 0.4336098 | 7.9 | 0.5571668 | 0.069 | 0.0001785333
2062767-2 | 2062767 | Ст3пс А500 | арм. 10 | 534 | 535.0929 | 632 | 359.4482 | 1.183521 | 0.0002228802 | 23.6 | 0.2639202 | 7.2 | 1.120402 | 7.5 | 1.314316 | 0.092 | 9.289808e-05
2062767-3 | 2062767 | Ст3пс А500 | арм. 10 | 542 | 228.9797 | 640 | 120.1023 | 1.180812 | 0.0001493377 | 23.2 | 0.01293489 | 8.4 | 0.02002492 | 8.7 | 0.002869096 | 0.088 | 3.179116e-05
2062769-1 | 2062769 | Ст3пс А500 | арм. 10 | 556 | 1.281595 | 646 | 24.59287 | 1.161871 | 4.517081e-05 | 24.6 | 2.291384 | 8.1 | 0.02511926 | 8.4 | 0.06073073 | 0.066 | 0.0002677031
2062769-2 | 2062769 | Ст3пс А500 | арм. 10 | 546 | 123.9231 | 634 | 287.6117 | 1.161172 | 5.50455e-05 | 23.8 | 0.5094129 | 8.9 | 0.4115344 | 9.2 | 0.306433 | 0.085 | 6.960969e-06
2062769-3 | 2062769 | Ст3пс А500 | арм. 10 | 544 | 172.4514 | 636 | 223.7753 | 1.169118 | 2.769077e-07 | 24.2 | 1.240398 | 9.5 | 1.541346 | 9.8 | 1.33071 | 0.1 | 0.0003111119
2062771-1 | 2062771 | Ст3пс А500 | арм. 10 | 550 | 50.8665 | 646 | 24.59287 | 1.174545 | 3.545045e-05 | 21.4 | 2.843501 | 7.7 | 0.3119117 | 8 | 0.4178796 | 0.095 | 0.0001597283
2062771-2 | 2062771 | Ст3пс А500 | арм. 10 | 541 | 260.2439 | 634 | 287.6117 | 1.171904 | 1.097236e-05 | 25 | 3.662369 | 9.4 | 1.303044 | 9.7 | 1.109997 | 0.077 | 2.874713e-05
2062771-3 | 2062771 | Ст3пс А500 | арм. 10 | 528 | 848.6778 | 618 | 1086.304 | 1.170455 | 3.471211e-06 | 24.6 | 2.291384 | 8.5 | 0.05832681 | 8.8 | 0.02358188 | 0.083 | 4.075096e-07
2062773-1 | 2062773 | Ст3пс А500 | арм. 10 | 526 | 969.2061 | 618 | 1086.304 | 1.174905 | 3.986049e-05 | 23.8 | 0.5094129 | 8.2 | 0.003421146 | 8.5 | 0.02144352 | 0.074 | 6.991694e-05
2062773-2 | 2062773 | Ст3пс А500 | арм. 10 | 530 | 736.1495 | 619 | 1021.385 | 1.167925 | 4.447537e-07 | 24 | 0.8349055 | 8.3 | 0.001723033 | 8.6 | 0.002156308 | 0.075 | 5.419367e-05
2062773-3 | 2062773 | Ст3пс А500 | арм. 10 | 553 | 17.07405 | 643 | 63.34758 | 1.162749 | 3.413811e-05 | 23.6 | 0.2639202 | 8.7 | 0.1949306 | 9 | 0.1250075 | 0.071 | 0.0001290868
2062775-1 | 2062775 | Ст3пс А500 | арм. 10 | 576 | 355.9986 | 669 | 325.4734 | 1.161458 | 5.088102e-05 | 23.8 | 0.5094129 | 9.8 | 2.376251 | 10.1 | 2.112848 | 0.08 | 5.577321e-06
2062775-2 | 2062775 | Ст3пс А500 | арм. 10 | 538 | 366.0363 | 635 | 254.6935 | 1.180297 | 0.0001370298 | 24 | 0.8349055 | 8.7 | 0.1949306 | 9 | 0.1250075 | 0.072 | 0.0001073635
2062775-3 | 2062775 | Ст3пс А500 | арм. 10 | 535 | 489.8288 | 628 | 527.1212 | 1.173832 | 2.746126e-05 | 26 | 8.489832 | 9.9 | 2.694553 | 10.2 | 2.413561 | 0.07 | 0.00015281
2062777-1 | 2062777 | Ст3пс А500 | арм. 10 | 534 | 535.0929 | 631 | 398.3665 | 1.181648 | 0.0001704725 | 22.8 | 0.08194956 | 7.6 | 0.4336098 | 7.9 | 0.5571668 | 0.069 | 0.0001785333
2062777-2 | 2062777 | Ст3пс А500 | арм. 10 | 536 | 446.5646 | 629 | 482.2029 | 1.173507 | 2.416741e-05 | 24 | 0.8349055 | 8.2 | 0.003421146 | 8.5 | 0.02144352 | 0.087 | 2.151443e-05
2062777-3 | 2062777 | Ст3пс А500 | арм. 10 | 529 | 791.4137 | 619 | 1021.385 | 1.170132 | 2.374368e-06 | 23.2 | 0.01293489 | 7.5 | 0.5753079 | 7.8 | 0.716454 | 0.089 | 4.406789e-05
2062779-1 | 2062779 | Ст3пс А500 | арм. 10 | 540 | 293.508 | 630 | 439.2847 | 1.166667 | 3.704702e-06 | 22.2 | 0.7854716 | 9.6 | 1.799648 | 9.9 | 1.571423 | 0.086 | 1.32377e-05
2062779-2 | 2062779 | Ст3пс А500 | арм. 10 | 543 | 199.7156 | 639 | 143.0205 | 1.176796 | 6.730813e-05 | 24.2 | 1.240398 | 10.2 | 3.769459 | 10.5 | 3.435699 | 0.072 | 0.0001073635
2062779-3 | 2062779 | Ст3пс А500 | арм. 10 | 557 | 0.01744393 | 647 | 15.67463 | 1.16158 | 4.916162e-05 | 22.6 | 0.2364569 | 10 | 3.032855 | 10.3 | 2.734274 | 0.076 | 4.04704e-05
2062780-2 | 2062780 | Ст3пс А500 | арм. 10 | 542 | 228.9797 | 632 | 359.4482 | 1.166052 | 6.450413e-06 | 20.4 | 7.216038 | 8.4 | 0.02002492 | 8.7 | 0.002869096 | 0.093 | 0.0001131748
2062780-3 | 2062780 | Ст3пс А500 | арм. 10 | 553 | 17.07405 | 639 | 143.0205 | 1.155515 | 0.0001709832 | 22.8 | 0.08194956 | 7.4 | 0.7370061 | 7.7 | 0.8957412 | 0.077 | 2.874713e-05
2062782-1 | 2062782 | Ст3пс А500 | арм. 10 | 543 | 199.7156 | 637 | 194.857 | 1.173112 | 2.043865e-05 | 23.8 | 0.5094129 | 8.1 | 0.02511926 | 8.4 | 0.06073073 | 0.079 | 1.130059e-05
2062782-2 | 2062782 | Ст3пс А500 | арм. 10 | 536 | 446.5646 | 629 | 482.2029 | 1.173507 | 2.416741e-05 | 24.4 | 1.725891 | 8 | 0.06681737 | 8.3 | 0.1200179 | 0.072 | 0.0001073635
2062784-1 | 2062784 | Ст3пс А500 | арм. 10 | 533 | 582.3571 | 623 | 781.7124 | 1.168856 | 6.975297e-08 | 24 | 0.8349055 | 6.8 | 2.127195 | 7.1 | 2.391464 | 0.08 | 5.577321e-06
2062784-2 | 2062784 | Ст3пс А500 | арм. 10 | 556 | 1.281595 | 644 | 48.42934 | 1.158273 | 0.0001064621 | 25.4 | 5.353354 | 6.6 | 2.750591 | 7.9 | 0.5571668 | 0.069 | 0.0001785333
2062785-1 | 2062785 | Ст3пс А500 | арм. 10 | 549 | 66.13065 | 645 | 35.51111 | 1.174863 | 3.93375e-05 | 21.4 | 2.843501 | 8.8 | 0.2932325 | 9.1 | 0.2057202 | 0.069 | 0.0001785333
2062785-2 | 2062785 | Ст3пс А500 | арм. 10 | 530 | 736.1495 | 620 | 958.4671 | 1.169811 | 1.488141e-06 | 20.6 | 6.18153 | 8.9 | 0.4115344 | 9.2 | 0.306433 | 0.092 | 9.289808e-05
2062785-3 | 2062785 | Ст3пс А500 | арм. 10 | 559 | 3.489142 | 647 | 15.67463 | 1.157424 | 0.0001247121 | 22.6 | 0.2364569 | 10.7 | 5.960968 | 11 | 5.539263 | 0.076 | 4.04704e-05
2002786-1 | 2002786 | Ст3пс А500 | арм. 10 | 542 | 228.9797 | 637 | 194.857 | 1.175277 | 4.469358e-05 | 23.2 | 0.01293489 | 8.6 | 0.1166287 | 8.9 | 0.06429467 | 0.074 | 6.991694e-05
2002786-2 | 2002786 | Ст3пс А500 | арм. 10 | 534 | 535.0929 | 628 | 527.1212 | 1.17603 | 5.533181e-05 | 22.6 | 0.2364569 | 9.1 | 0.7081381 | 9.4 | 0.5678586 | 0.089 | 4.406789e-05
2002786-3 | 2002786 | Ст3пс А500 | арм. 10 | 558 | 0.753293 | 656 | 25.41048 | 1.175627 | 4.950267e-05 | 23 | 0.007442227 | 6.5 | 3.092289 | 7.8 | 0.716454 | 0.071 | 0.0001290868
2062787-1 | 2062787 | Ст3пс А500 | арм. 10 | 534 | 535.0929 | 630 | 439.2847 | 1.179775 | 0.0001250786 | 22.8 | 0.08194956 | 8.8 | 0.2932325 | 9.1 | 0.2057202 | 0.093 | 0.0001131748
2062787-2 | 2062787 | Ст3пс А500 | арм. 10 | 536 | 446.5646 | 623 | 781.7124 | 1.162313 | 3.941321e-05 | 20.4 | 7.216038 | 7.2 | 1.120402 | 7.5 | 1.314316 | 0.086 | 1.32377e-05
2062787-3 | 2062787 | Ст3пс А500 | арм. 10 | 528 | 848.6778 | 622 | 838.6306 | 1.17803 | 8.909238e-05 | 25.2 | 4.467862 | 11 | 7.515874 | 11.3 | 7.041402 | 0.082 | 1.3078e-07
2062788-1 | 2062788 | Ст3пс А500 | арм. 10 | 529 | 791.4137 | 622 | 838.6306 | 1.175803 | 5.20126e-05 | 20.6 | 6.18153 | 6.7 | 2.428893 | 7 | 2.710752 | 0.074 | 6.991694e-05
2062788-2 | 2062788 | Ст3пс А500 | арм. 10 | 512 | 2036.904 | 601 | 2495.914 | 1.173828125 | 2.742301e-05 | 23.4 | 0.09842755 | 7.8 | 0.2102136 | 8.1 | 0.2985924 | 0.083 | 4.075096e-07
2062788-3 | 2062788 | Ст3пс А500 | арм. 10 | 545 | 147.1873 | 637 | 194.857 | 1.168807 | 4.661825e-08 | 21.2 | 3.558008 | 6.6 | 2.750591 | 7.9 | 0.5571668 | 0.074 | 6.991694e-05
2062789-1 | 2062789 | Ст3пс А500 | арм. 10 | 549 | 66.13065 | 638 | 167.9388 | 1.162113 | 4.197089e-05 | 20.4 | 7.216038 | 9.4 | 1.303044 | 9.7 | 1.109997 | 0.085 | 6.960969e-06
2062789-2 | 2062789 | Ст3пс А500 | арм. 10 | 520 | 1378.791 | 610 | 1677.649 | 1.173077 | 2.011968e-05 | 22.1 | 0.9727252 | 6.8 | 2.127195 | 7.1 | 2.391464 | 0.096 | 0.000186005
2062789-3 | 2062789 | Ст3пс А500 | арм. 10 | 546 | 123.9231 | 642 | 80.26582 | 1.175824 | 5.231266e-05 | 20.4 | 7.216038 | 7.6 | 0.4336098 | 7.9 | 0.5571668 | 0.081 | 1.85405e-06
2062792-1 | 2062792 | Ст3пс А500 | арм. 10 | 527 | 907.942 | 620 | 958.4671 | 1.176471 | 6.208118e-05 | 23.6 | 0.2639202 | 7.3 | 0.9187042 | 7.6 | 1.095028 | 0.078 | 1.902386e-05
2062792-2 | 2062792 | Ст3пс А500 | арм. 10 | 542 | 228.9797 | 627 | 574.0394 | 1.156827 | 0.0001384119 | 22.6 | 0.2364569 | 6.3 | 3.835685 | 7.2 | 2.092177 | 0.099 | 0.0002768352
2062792-3 | 2062792 | Ст3пс А500 | арм. 10 | 538 | 366.0363 | 625 | 673.8759 | 1.16171 | 4.735352e-05 | 20 | 9.525052 | 8.9 | 0.4115344 | 9.2 | 0.306433 | 0.096 | 0.000186005
2062793-1 | 2062793 | Ст3пс А500 | арм. 10 | 527 | 907.942 | 613 | 1440.895 | 1.163188 | 2.919858e-05 | 24.8 | 2.936876 | 7.8 | 0.2102136 | 8.1 | 0.2985924 | 0.074 | 6.991694e-05
2062793-2 | 2062793 | Ст3пс А500 | арм. 10 | 533 | 582.3571 | 619 | 1021.385 | 1.161351 | 5.242604e-05 | 21.8 | 1.654486 | 8 | 0.06681737 | 8.3 | 0.1200179 | 0.088 | 3.179116e-05
2062793-3 | 2062793 | Ст3пс А500 | арм. 10 | 538 | 366.0363 | 632 | 359.4482 | 1.174721 | 3.757399e-05 | 23 | 0.007442227 | 6.5 | 3.092289 | 7.3 | 1.81289 | 0.074 | 6.991694e-05
2062794-1 | 2062794 | Ст3пс А500 | арм. 10 | 536 | 446.5646 | 623 | 781.7124 | 1.162313 | 3.941321e-05 | 23.4 | 0.09842755 | 7.8 | 0.2102136 | 8.1 | 0.2985924 | 0.096 | 0.000186005
2062794-2 | 2062794 | Ст3пс А500 | арм. 10 | 542 | 228.9797 | 633 | 322.53 | 1.167897 | 4.826746e-07 | 22.4 | 0.4709642 | 8 | 0.06681737 | 8.3 | 0.1200179 | 0.082 | 1.3078e-07
2062794-3 | 2062794 | Ст3пс А500 | арм. 10 | 556 | 1.281595 | 652 | 1.083432 | 1.172662 | 1.656851e-05 | 21.2 | 3.558008 | 8.1 | 0.02511926 | 8.4 | 0.06073073 | 0.087 | 2.151443e-05
2062795-1 | 2062795 | Ст3пс А500 | арм. 10 | 529 | 791.4137 | 615 | 1293.058 | 1.162571 | 3.624688e-05 | 24.6 | 2.291384 | 8.5 | 0.05832681 | 8.8 | 0.02358188 | 0.099 | 0.0002768352
2062795-2 | 2062795 | Ст3пс А500 | арм. 10 | 518 | 1531.319 | 615 | 1293.058 | 1.187259 | 0.0003484666 | 21.2 | 3.558008 | 9 | 0.5498362 | 9.3 | 0.4271458 | 0.094 | 0.0001354515
2062795-3 | 2062795 | Ст3пс А500 | арм. 10 | 527 | 907.942 | 618 | 1086.304 | 1.172676 | 1.667983e-05 | 24.6 | 2.291384 | 9.9 | 2.694553 | 10.2 | 2.413561 | 0.072 | 0.0001073635
2002796-1 | 2002796 | Ст3пс А500 | арм. 10 | 531 | 682.8854 | 615 | 1293.058 | 1.158192 | 0.0001081462 | 22.2 | 0.7854716 | 6.7 | 2.428893 | 7 | 2.710752 | 0.095 | 0.0001597283
2002796-2 | 2002796 | Ст3пс А500 | арм. 10 | 532 | 631.6212 | 623 | 781.7124 | 1.171053 | 6.057529e-06 | 22.4 | 0.4709642 | 7.6 | 0.4336098 | 7.9 | 0.5571668 | 0.099 | 0.0002768352
2002796-3 | 2002796 | Ст3пс А500 | арм. 10 | 534 | 535.0929 | 631 | 398.3665 | 1.181648 | 0.0001704725 | 24 | 0.8349055 | 6.5 | 3.092289 | 7.3 | 1.81289 | 0.095 | 0.0001597283
2062797-1 | 2062797 | Ст3пс А500 | арм. 10 | 523 | 1164.999 | 616 | 1222.14 | 1.17782 | 8.51715e-05 | 21.2 | 3.558008 | 8 | 0.06681737 | 8.3 | 0.1200179 | 0.097 | 0.0002142817
2062797-2 | 2062797 | Ст3пс А500 | арм. 10 | 541 | 260.2439 | 635 | 254.6935 | 1.173752 | 2.663472e-05 | 22.4 | 0.4709642 | 7.6 | 0.4336098 | 7.9 | 0.5571668 | 0.066 | 0.0002677031
2062797-3 | 2062797 | Ст3пс А500 | арм. 10 | 547 | 102.659 | 642 | 80.26582 | 1.173675 | 2.583853e-05 | 22.4 | 0.4709642 | 8.4 | 0.02002492 | 8.7 | 0.002869096 | 0.099 | 0.0002768352
2062798-1 | 2062798 | Ст3пс А500 | арм. 10 | 531 | 682.8854 | 625 | 673.8759 | 1.177024 | 7.111642e-05 | 24.4 | 1.725891 | 8.8 | 0.2932325 | 9.1 | 0.2057202 | 0.09 | 5.834462e-05
2062798-2 | 2062798 | Ст3пс А500 | арм. 10 | 534 | 535.0929 | 628 | 527.1212 | 1.17603 | 5.533181e-05 | 23.6 | 0.2639202 | 9.1 | 0.7081381 | 9.4 | 0.5678586 | 0.075 | 5.419367e-05
2062798-3 | 2062798 | Ст3пс А500 | арм. 10 | 540 | 293.508 | 635 | 254.6935 | 1.175926 | 5.379488e-05 | 23.2 | 0.01293489 | 9.7 | 2.077949 | 10 | 1.832135 | 0.095 | 0.0001597283
2062799-1 | 2062799 | Ст3пс А500 | арм. 10 | 547 | 102.659 | 641 | 99.18406 | 1.171846 | 1.059508e-05 | 22.6 | 0.2364569 | 9.6 | 1.799648 | 9.9 | 1.571423 | 0.087 | 2.151443e-05
2062799-2 | 2062799 | Ст3пс А500 | арм. 10 | 542 | 228.9797 | 636 | 223.7753 | 1.173432 | 2.342858e-05 | 24.8 | 2.936876 | 7.5 | 0.5753079 | 7.8 | 0.716454 | 0.067 | 0.0002359798
2062799-3 | 2062799 | Ст3пс А500 | арм. 10 | 579 | 478.2061 | 669 | 325.4734 | 1.15544 | 0.0001729491 | 23 | 0.007442227 | 7.9 | 0.1285155 | 8.2 | 0.1993052 | 0.086 | 1.32377e-05
2062800-1 | 2062800 | Ст3пс А500 | арм. 10 | 519 | 1454.055 | 618 | 1086.304 | 1.190751 | 0.0004910664 | 23.6 | 0.2639202 | 7.7 | 0.3119117 | 8 | 0.4178796 | 0.068 | 0.0002062566
2062800-2 | 2062800 | Ст3пс А500 | арм. 10 | 550 | 50.8665 | 643 | 63.34758 | 1.169091 | 2.494825e-07 | 22.2 | 0.7854716 | 8.9 | 0.4115344 | 9.2 | 0.306433 | 0.089 | 4.406789e-05
2062800-3 | 2062800 | Ст3пс А500 | арм. 10 | 532 | 631.6212 | 629 | 482.2029 | 1.182331 | 0.0001887711 | 24.6 | 2.291384 | 9.7 | 2.077949 | 10 | 1.832135 | 0.085 | 6.960969e-06
2062801-1 | 2062801 | Ст3пс А500 | арм. 10 | 552 | 26.3382 | 642 | 80.26582 | 1.163043 | 3.077973e-05 | 24.8 | 2.936876 | 8.8 | 0.2932325 | 9.1 | 0.2057202 | 0.076 | 4.04704e-05
2062801-2 | 2062801 | Ст3пс А500 | арм. 10 | 559 | 3.489142 | 650 | 0.9199102 | 1.162791 | 3.364846e-05 | 24.2 | 1.240398 | 9.6 | 1.799648 | 9.9 | 1.571423 | 0.072 | 0.0001073635
2062801-3 | 2062801 | Ст3пс А500 | арм. 10 | 569 | 140.8476 | 662 | 121.901 | 1.163445 | 2.648942e-05 | 23.8 | 0.5094129 | 9.7 | 2.077949 | 10 | 1.832135 | 0.081 | 1.85405e-06
2062802-1 | 2062802 | Ст3пс А500 | арм. 10 | 563 | 34.43254 | 653 | 4.165193 | 1.159858 | 7.627442e-05 | 23.4 | 0.09842755 | 7.4 | 0.7370061 | 7.7 | 0.8957412 | 0.068 | 0.0002062566
2062802-2 | 2062802 | Ст3пс А500 | арм. 10 | 533 | 582.3571 | 630 | 439.2847 | 1.181989 | 0.0001794881 | 24 | 0.8349055 | 7.3 | 0.9187042 | 7.6 | 1.095028 | 0.092 | 9.289808e-05
2062802-3 | 2062802 | Ст3пс А500 | арм. 10 | 553 | 17.07405 | 646 | 24.59287 | 1.168174 | 1.745805e-07 | 24.2 | 1.240398 | 8.4 | 0.02002492 | 8.7 | 0.002869096 | 0.099 | 0.0002768352
2062803-1 | 2062803 | Ст3пс А500 | арм. 10 | 563 | 34.43254 | 658 | 49.574 | 1.168739 | 2.174797e-08 | 23 | 0.007442227 | 9.4 | 1.303044 | 9.7 | 1.109997 | 0.074 | 6.991694e-05
2062803-2 | 2062803 | Ст3пс А500 | арм. 10 | 535 | 489.8288 | 634 | 287.6117 | 1.185047 | 0.000270777 | 23.8 | 0.5094129 | 9.2 | 0.88644 | 9.5 | 0.7285714 | 0.09 | 5.834462e-05
2062803-3 | 2062803 | Ст3пс А500 | арм. 10 | 557 | 0.01744393 | 649 | 3.838149 | 1.165171 | 1.170235e-05 | 23.6 | 0.2639202 | 9 | 0.5498362 | 9.3 | 0.4271458 | 0.082 | 1.3078e-07
2050681-1 | 2050681 | Ст3пс А500 | арм. 10 | 564 | 47.16839 | 660 | 81.73752 | 1.170213 | 2.628741e-06 | 22.4 | 0.4709642 | 7.2 | 1.120402 | 7.5 | 1.314316 | 0.066 | 0.0002677031
2050681-1 | 2050681 | Ст3пс А500 | арм. 10 | 567 | 97.37593 | 658 | 49.574 | 1.160494 | 6.557112e-05 | 23 | 0.007442227 | 6.1 | 4.659082 | 7.4 | 1.553603 | 0.077 | 2.874713e-05
2050681-2 | 2050681 | Ст3пс А500 | арм. 10 | 567 | 97.37593 | 656 | 25.41048 | 1.156966 | 0.0001351391 | 24.8 | 2.936876 | 8.1 | 0.02511926 | 8.4 | 0.06073073 | 0.083 | 4.075096e-07
2050681-2 | 2050681 | Ст3пс А500 | арм. 10 | 554 | 9.809897 | 649 | 3.838149 | 1.17148 | 8.344689e-06 | 20.6 | 6.18153 | 8.5 | 0.05832681 | 8.8 | 0.02358188 | 0.079 | 1.130059e-05
2050681-3 | 2050681 | Ст3пс А500 | арм. 10 | 563 | 34.43254 | 654 | 9.246954 | 1.161634 | 4.840435e-05 | 22.4 | 0.4709642 | 6.4 | 3.453987 | 7.7 | 0.8957412 | 0.079 | 1.130059e-05
2050681-3 | 2050681 | Ст3пс А500 | арм. 10 | 551 | 37.60235 | 646 | 24.59287 | 1.172414 | 1.461048e-05 | 21.6 | 2.208994 | 8.1 | 0.02511926 | 8.4 | 0.06073073 | 0.097 | 0.0002142817
2050682-1 | 2050682 | Ст3пс А500 | арм. 10 | 538 | 366.0363 | 626 | 622.9576 | 1.163569 | 2.522705e-05 | 24.8 | 2.936876 | 8.1 | 0.02511926 | 8.4 | 0.06073073 | 0.073 | 8.764021e-05
2050682-3 | 2050682 | Ст3пс А500 | арм. 10 | 538 | 366.0363 | 632 | 359.4482 | 1.174721 | 3.757399e-05 | 22.6 | 0.2364569 | 7.4 | 0.7370061 | 7.7 | 0.8957412 | 0.069 | 0.0001785333
2050683-2 | 2050683 | Ст3пс А500 | арм. 10 | 561 | 14.96084 | 651 | 0.001671216 | 1.160428 | 6.664468e-05 | 22.2 | 0.7854716 | 7.9 | 0.1285155 | 8.2 | 0.1993052 | 0.085 | 6.960969e-06
2050683-3 | 2050683 | Ст3пс А500 | арм. 10 | 562 | 23.69669 | 653 | 4.165193 | 1.161922 | 4.448515e-05 | 22 | 1.179979 | 6.3 | 3.835685 | 7.6 | 1.095028 | 0.069 | 0.0001785333
2050684-1 | 2050684 | Ст3пс А500 | арм. 10 | 543 | 199.7156 | 635 | 254.6935 | 1.169429 | 7.016923e-07 | 23 | 0.007442227 | 8.4 | 0.02002492 | 8.7 | 0.002869096 | 0.071 | 0.0001290868
2050684-2 | 2050684 | Ст3пс А500 | арм. 10 | 528 | 848.6778 | 625 | 673.8759 | 1.183712 | 0.0002286354 | 24 | 0.8349055 | 6.3 | 3.835685 | 7.6 | 1.095028 | 0.093 | 0.0001131748
2050684-3 | 2050684 | Ст3пс А500 | арм. 10 | 533 | 582.3571 | 622 | 838.6306 | 1.166979 | 2.598753e-06 | 26 | 8.489832 | 7 | 1.583799 | 7.3 | 1.81289 | 0.09 | 5.834462e-05
2050685-2 | 2050685 | Ст3пс А500 | арм. 10 | 537 | 405.3005 | 628 | 527.1212 | 1.16946 | 7.543546e-07 | 25.4 | 5.353354 | 9.8 | 2.376251 | 10.1 | 2.112848 | 0.08 | 5.577321e-06
2050685-2 | 2050685 | Ст3пс А500 | арм. 10 | 544 | 172.4514 | 631 | 398.3665 | 1.159926 | 7.508147e-05 | 25 | 3.662369 | 7.2 | 1.120402 | 7.5 | 1.314316 | 0.088 | 3.179116e-05
2050686-2 | 2050686 | Ст3пс А500 | арм. 10 | 530 | 736.1495 | 621 | 897.5488 | 1.171698 | 9.6515e-06 | 24 | 0.8349055 | 7.7 | 0.3119117 | 8 | 0.4178796 | 0.08 | 5.577321e-06
2050686-3 | 2050686 | Ст3пс А500 | арм. 10 | 532 | 631.6212 | 621 | 897.5488 | 1.167293 | 1.685307e-06 | 22 | 1.179979 | 9.5 | 1.541346 | 9.8 | 1.33071 | 0.091 | 7.462135e-05
2050688-1 | 2050688 | Ст3пс А500 | арм. 10 | 549 | 66.13065 | 640 | 120.1023 | 1.165756 | 8.0401e-06 | 26.2 | 9.695325 | 9.4 | 1.303044 | 9.7 | 1.109997 | 0.09 | 5.834462e-05
2050688-3 | 2050688 | Ст3пс А500 | арм. 10 | 555 | 4.545746 | 646 | 24.59287 | 1.163964 | 2.141341e-05 | 24.4 | 1.725891 | 6.6 | 2.750591 | 7.9 | 0.5571668 | 0.069 | 0.0001785333
2002613-2 | 2002613 | Ст3пс А500 | арм. 10 | 528 | 848.6778 | 623 | 781.7124 | 1.179924 | 0.0001284327 | 22.6 | 0.2364569 | 7.8 | 0.2102136 | 8.1 | 0.2985924 | 0.069 | 0.0001785333
2050689-1 | 2050689 | Ст3пс А500 | арм. 10 | 537 | 405.3005 | 631 | 398.3665 | 1.175047 | 4.166868e-05 | 26.2 | 9.695325 | 8.8 | 0.2932325 | 9.1 | 0.2057202 | 0.09 | 5.834462e-05
2050689-3 | 2050689 | Ст3пс А500 | арм. 10 | 557 | 0.01744393 | 653 | 4.165193 | 1.172352 | 1.414105e-05 | 24.8 | 2.936876 | 7.3 | 0.9187042 | 7.6 | 1.095028 | 0.088 | 3.179116e-05
2050690-1 | 2050690 | Ст3пс А500 | арм. 10 | 530 | 736.1495 | 629 | 482.2029 | 1.186792 | 0.0003312773 | 25 | 3.662369 | 10.6 | 5.482666 | 10.9 | 5.07855 | 0.097 | 0.0002142817
2050690-2 | 2050690 | Ст3пс А500 | арм. 10 | 527 | 907.942 | 625 | 673.8759 | 1.185958 | 0.0003016067 | 26 | 8.489832 | 8.8 | 0.2932325 | 9.1 | 0.2057202 | 0.074 | 6.991694e-05
2050690-3 | 2050690 | Ст3пс А500 | арм. 10 | 552 | 26.3382 | 650 | 0.9199102 | 1.177536 | 8.000954e-05 | 22.2 | 0.7854716 | 8.2 | 0.003421146 | 8.5 | 0.02144352 | 0.096 | 0.000186005
2050691-1 | 2050691 | Ст3пс А500 | арм. 10 | 551 | 37.60235 | 645 | 35.51111 | 1.170599 | 4.029993e-06 | 26 | 8.489832 | 8.5 | 0.05832681 | 8.8 | 0.02358188 | 0.075 | 5.419367e-05
2050691-2 | 2050691 | Ст3пс А500 | арм. 10 | 544 | 172.4514 | 642 | 80.26582 | 1.180147 | 0.0001335326 | 23.4 | 0.09842755 | 9.9 | 2.694553 | 10.2 | 2.413561 | 0.098 | 0.0002445585
2050691-3 | 2050691 | Ст3пс А500 | арм. 10 | 525 | 1032.47 | 628 | 527.1212 | 1.19619 | 0.0007617075 | 24.6 | 2.291384 | 8 | 0.06681737 | 8.3 | 0.1200179 | 0.072 | 0.0001073635
2050687-1 | 2050687 | Ст3пс А500 | арм. 10 | 548 | 83.3948 | 648 | 8.756388 | 1.182482 | 0.0001929411 | 22.6 | 0.2364569 | 8.4 | 0.02002492 | 8.7 | 0.002869096 | 0.066 | 0.0002677031
2050687-2 | 2050687 | Ст3пс А500 | арм. 10 | 533 | 582.3571 | 635 | 254.6935 | 1.19137 | 0.0005188454 | 24 | 0.8349055 | 9 | 0.5498362 | 9.3 | 0.4271458 | 0.077 | 2.874713e-05
2050687-3 | 2050687 | Ст3пс А500 | арм. 10 | 566 | 78.64009 | 657 | 36.49224 | 1.160777 | 6.105925e-05 | 23.2 | 0.01293489 | 7.7 | 0.3119117 | 8 | 0.4178796 | 0.081 | 1.85405e-06
2050692-1 | 2050692 | Ст3пс А500 | арм. 10 | 542 | 228.9797 | 636 | 223.7753 | 1.173432 | 2.342858e-05 | 26 | 8.489832 | 9.7 | 2.077949 | 10 | 1.832135 | 0.069 | 0.0001785333
2050692-2 | 2050692 | Ст3пс А500 | арм. 10 | 560 | 8.224991 | 653 | 4.165193 | 1.166071 | 6.350391e-06 | 22.8 | 0.08194956 | 8.2 | 0.003421146 | 8.5 | 0.02144352 | 0.067 | 0.0002359798
2050692-3 | 2050692 | Ст3пс А500 | арм. 10 | 570 | 165.5835 | 660 | 81.73752 | 1.157895 | 0.0001144192 | 23 | 0.007442227 | 8.6 | 0.1166287 | 8.9 | 0.06429467 | 0.082 | 1.3078e-07
2050693-1 | 2050693 | Ст3пс А500 | арм. 10 | 566 | 78.64009 | 664 | 170.0646 | 1.173145 | 2.07339e-05 | 22.6 | 0.2364569 | 9.1 | 0.7081381 | 9.4 | 0.5678586 | 0.092 | 9.289808e-05
2050693-2 | 2050693 | Ст3пс А500 | арм. 10 | 576 | 355.9986 | 672 | 442.7187 | 1.166667 | 3.704702e-06 | 22.8 | 0.08194956 | 10.2 | 3.769459 | 10.5 | 3.435699 | 0.086 | 1.32377e-05
2050694-1 | 2050694 | Ст3пс А500 | арм. 10 | 554 | 9.809897 | 641 | 99.18406 | 1.15704 | 0.0001334421 | 25.8 | 7.36434 | 8.2 | 0.003421146 | 8.5 | 0.02144352 | 0.099 | 0.0002768352
2050694-2 | 2050694 | Ст3пс А500 | арм. 10 | 526 | 969.2061 | 621 | 897.5488 | 1.180608 | 0.0001444068 | 24.6 | 2.291384 | 6.2 | 4.237383 | 7.5 | 1.314316 | 0.091 | 7.462135e-05
2050695-1 | 2050695 | Ст3пс А500 | арм. 10 | 541 | 260.2439 | 634 | 287.6117 | 1.171904 | 1.097236e-05 | 26.4 | 10.98082 | 8.8 | 0.2932325 | 9.1 | 0.2057202 | 0.096 | 0.000186005
2050695-2 | 2050695 | Ст3пс А500 | арм. 10 | 541 | 260.2439 | 633 | 322.53 | 1.170055 | 2.143372e-06 | 23.4 | 0.09842755 | 7.4 | 0.7370061 | 7.7 | 0.8957412 | 0.097 | 0.0002142817
2050695-3 | 2050695 | Ст3пс А500 | арм. 10 | 556 | 1.281595 | 646 | 24.59287 | 1.161871 | 4.517081e-05 | 23.6 | 0.2639202 | 12.9 | 21.54361 | 13.2 | 20.73494 | 0.079 | 1.130059e-05
2050696-1 | 2050696 | Ст3пс А500 | арм. 10 | 560 | 8.224991 | 657 | 36.49224 | 1.173214 | 2.137082e-05 | 24.4 | 1.725891 | 8.9 | 0.4115344 | 9.2 | 0.306433 | 0.066 | 0.0002677031
2050696-2 | 2050696 | Ст3пс А500 | арм. 10 | 562 | 23.69669 | 662 | 121.901 | 1.177936 | 8.731998e-05 | 24.8 | 2.936876 | 9.2 | 0.88644 | 9.5 | 0.7285714 | 0.072 | 0.0001073635
2050696-3 | 2050696 | Ст3пс А500 | арм. 10 | 578 | 435.4703 | 678 | 731.2092 | 1.17301 | 1.952715e-05 | 23.4 | 0.09842755 | 8.8 | 0.2932325 | 9.1 | 0.2057202 | 0.081 | 1.85405e-06
2050697-1 | 2050697 | Ст3пс А500 | арм. 10 | 507 | 2513.225 | 603 | 2300.077 | 1.189349 | 0.0004308815 | 23.8 | 0.5094129 | 10.7 | 5.960968 | 11 | 5.539263 | 0.097 | 0.0002142817
2050697-2 | 2050697 | Ст3пс А500 | арм. 10 | 535 | 489.8288 | 629 | 482.2029 | 1.175701 | 5.05451e-05 | 22.2 | 0.7854716 | 9.2 | 0.88644 | 9.5 | 0.7285714 | 0.082 | 1.3078e-07
2050697-3 | 2050697 | Ст3пс А500 | арм. 10 | 559 | 3.489142 | 646 | 24.59287 | 1.155635 | 0.0001678674 | 21.4 | 2.843501 | 8.7 | 0.1949306 | 9 | 0.1250075 | 0.067 | 0.0002359798
2050698-1 | 2050698 | Ст3пс А500 | арм. 10 | 551 | 37.60235 | 638 | 167.9388 | 1.157895 | 0.0001144192 | 22 | 1.179979 | 8.6 | 0.1166287 | 8.9 | 0.06429467 | 0.075 | 5.419367e-05
2050698-2 | 2050698 | Ст3пс А500 | арм. 10 | 526 | 969.2061 | 615 | 1293.058 | 1.169202 | 3.722148e-07 | 22.6 | 0.2364569 | 9.6 | 1.799648 | 9.9 | 1.571423 | 0.09 | 5.834462e-05
2050698-3 | 2050698 | Ст3пс А500 | арм. 10 | 532 | 631.6212 | 625 | 673.8759 | 1.174812 | 3.86959e-05 | 21.6 | 2.208994 | 8.6 | 0.1166287 | 8.9 | 0.06429467 | 0.068 | 0.0002062566
2050699-1 | 2050699 | Ст3пс А500 | арм. 10 | 551 | 37.60235 | 641 | 99.18406 | 1.163339 | 2.758397e-05 | 22.6 | 0.2364569 | 8.3 | 0.001723033 | 8.6 | 0.002156308 | 0.077 | 2.874713e-05
2050699-3 | 2050699 | Ст3пс А500 | арм. 10 | 520 | 1378.791 | 616 | 1222.14 | 1.184615 | 0.0002567672 | 23.8 | 0.5094129 | 8.9 | 0.4115344 | 9.2 | 0.306433 | 0.067 | 0.0002359798
2050700-1 | 2050700 | Ст3пс А500 | арм. 10 | 566 | 78.64009 | 659 | 64.65576 | 1.164311 | 1.832245e-05 | 22.8 | 0.08194956 | 8.2 | 0.003421146 | 8.5 | 0.02144352 | 0.088 | 3.179116e-05
2050700-2 | 2050700 | Ст3пс А500 | арм. 10 | 517 | 1610.583 | 624 | 726.7941 | 1.206963 | 0.001472397 | 23.6 | 0.2639202 | 8.5 | 0.05832681 | 8.8 | 0.02358188 | 0.068 | 0.0002062566
2050700-3 | 2050700 | Ст3пс А500 | арм. 10 | 544 | 172.4514 | 640 | 120.1023 | 1.176471 | 6.208118e-05 | 23.4 | 0.09842755 | 8.4 | 0.02002492 | 8.7 | 0.002869096 | 0.097 | 0.0002142817
2050701-1 | 2050701 | Ст3пс А500 | арм. 10 | 536 | 446.5646 | 630 | 439.2847 | 1.175373 | 4.599156e-05 | 22.8 | 0.08194956 | 8.6 | 0.1166287 | 8.9 | 0.06429467 | 0.074 | 6.991694e-05
2050701-2 | 2050701 | Ст3пс А500 | арм. 10 | 522 | 1234.263 | 617 | 1153.222 | 1.181992 | 0.0001795844 | 23.8 | 0.5094129 | 8.1 | 0.02511926 | 8.4 | 0.06073073 | 0.084 | 2.684239e-06
2050701-3 | 2050701 | Ст3пс А500 | арм. 10 | 560 | 8.224991 | 651 | 0.001671216 | 1.1625 | 3.710548e-05 | 23.2 | 0.01293489 | 8.3 | 0.001723033 | 8.6 | 0.002156308 | 0.086 | 1.32377e-05
2050686-1 | 2050686 | Ст3пс А500 | арм. 10 | 552 | 26.3382 | 640 | 120.1023 | 1.15942 | 8.410975e-05 | 23 | 0.007442227 | 10 | 3.032855 | 10.3 | 2.734274 | 0.096 | 0.000186005
2050702-1 | 2050702 | Ст3пс А500 | арм. 10 | 523 | 1164.999 | 613 | 1440.895 | 1.172084 | 1.219898e-05 | 26 | 8.489832 | 6.6 | 2.750591 | 7.9 | 0.5571668 | 0.094 | 0.0001354515
2050702-2 | 2050702 | Ст3пс А500 | арм. 10 | 553 | 17.07405 | 639 | 143.0205 | 1.155515 | 0.0001709832 | 24.8 | 2.936876 | 7.2 | 1.120402 | 7.5 | 1.314316 | 0.079 | 1.130059e-05
2050702-3 | 2050702 | Ст3пс А500 | арм. 10 | 562 | 23.69669 | 650 | 0.9199102 | 1.156584 | 0.0001441872 | 23 | 0.007442227 | 7.6 | 0.4336098 | 7.9 | 0.5571668 | 0.072 | 0.0001073635
2062861-1 | 2062861 | Ст3пс А500 | арм. 10 | 579 | 478.2061 | 671 | 401.6369 | 1.158895 | 9.402756e-05 | 23 | 0.007442227 | 8.6 | 0.1166287 | 8.9 | 0.06429467 | 0.1 | 0.0003111119
2062861-2 | 2062861 | Ст3пс А500 | арм. 10 | 559 | 3.489142 | 654 | 9.246954 | 1.169946 | 1.83577e-06 | 23.2 | 0.01293489 | 9.5 | 1.541346 | 9.8 | 1.33071 | 0.072 | 0.0001073635
2062859-1 | 2062859 | Ст3пс А500 | арм. 10 | 567 | 97.37593 | 658 | 49.574 | 1.160494 | 6.557112e-05 | 24 | 0.8349055 | 8.4 | 0.02002492 | 8.7 | 0.002869096 | 0.095 | 0.0001597283
2062859-2 | 2062859 | Ст3пс А500 | арм. 10 | 522 | 1234.263 | 616 | 1222.14 | 1.180077 | 0.0001319099 | 23.8 | 0.5094129 | 8.4 | 0.02002492 | 8.7 | 0.002869096 | 0.09 | 5.834462e-05
2062859-3 | 2062859 | Ст3пс А500 | арм. 10 | 527 | 907.942 | 614 | 1365.977 | 1.165085 | 1.22923e-05 | 26.2 | 9.695325 | 7.3 | 0.9187042 | 7.6 | 1.095028 | 0.096 | 0.000186005
2062863-1 | 2062863 | Ст3пс А500 | арм. 10 | 587 | 892.0929 | 687 | 1298.945 | 1.170358 | 3.119902e-06 | 22.6 | 0.2364569 | 6.2 | 4.237383 | 7.9 | 0.5571668 | 0.074 | 6.991694e-05
2062865-1 | 2062865 | Ст3пс А500 | арм. 10 | 556 | 1.281595 | 647 | 15.67463 | 1.163669 | 2.422965e-05 | 24 | 0.8349055 | 10.3 | 4.167761 | 10.6 | 3.816412 | 0.07 | 0.00015281
2062865-2 | 2062865 | Ст3пс А500 | арм. 10 | 556 | 1.281595 | 649 | 3.838149 | 1.167266 | 1.756261e-06 | 26 | 8.489832 | 9.5 | 1.541346 | 9.8 | 1.33071 | 0.09 | 5.834462e-05
2062867-1 | 2062867 | Ст3пс А500 | арм. 10 | 588 | 952.8288 | 690 | 1524.19 | 1.173469 | 2.37945e-05 | 22.8 | 0.08194956 | 8.9 | 0.4115344 | 9.2 | 0.306433 | 0.098 | 0.0002445585
2062867-2 | 2062867 | Ст3пс А500 | арм. 10 | 572 | 221.0552 | 668 | 290.3916 | 1.167832 | 5.764742e-07 | 23 | 0.007442227 | 10.7 | 5.960968 | 11 | 5.539263 | 0.072 | 0.0001073635
2062867-3 | 2062867 | Ст3пс А500 | арм. 10 | 584 | 721.8854 | 676 | 627.0457 | 1.157534 | 0.0001222612 | 23.2 | 0.01293489 | 10.1 | 3.391157 | 10.4 | 3.074986 | 0.065 | 0.0003014264
2062869-3 | 2062869 | Ст3пс А500 | арм. 10 | 575 | 319.2627 | 675 | 577.9639 | 1.173913 | 2.83196e-05 | 25.6 | 6.318847 | 11.5 | 10.50738 | 11.8 | 9.944966 | 0.072 | 0.0001073635
2062872-2 | 2062872 | Ст3пс А500 | арм. 10 | 574 | 284.5269 | 664 | 170.0646 | 1.156794 | 0.0001391693 | 22.8 | 0.08194956 | 10.2 | 3.769459 | 10.5 | 3.435699 | 0.076 | 4.04704e-05
2062872-3 | 2062872 | Ст3пс А500 | арм. 10 | 568 | 118.1118 | 659 | 64.65576 | 1.160211 | 7.022707e-05 | 24.4 | 1.725891 | 9.1 | 0.7081381 | 9.4 | 0.5678586 | 0.073 | 8.764021e-05
2062874-1 | 2062874 | Ст3пс А500 | арм. 10 | 586 | 833.3571 | 679 | 786.291 | 1.158703 | 9.777957e-05 | 24.6 | 2.291384 | 7.5 | 0.5753079 | 7.8 | 0.716454 | 0.083 | 4.075096e-07
2062874-2 | 2062874 | Ст3пс А500 | арм. 10 | 548 | 83.3948 | 648 | 8.756388 | 1.182482 | 0.0001929411 | 23 | 0.007442227 | 7.3 | 0.9187042 | 7.6 | 1.095028 | 0.071 | 0.0001290868
2062874-3 | 2062874 | Ст3пс А500 | арм. 10 | 553 | 17.07405 | 647 | 15.67463 | 1.169982 | 1.933462e-06 | 23.2 | 0.01293489 | 10 | 3.032855 | 10.3 | 2.734274 | 0.089 | 4.406789e-05
2062876-2 | 2062876 | Ст3пс А500 | арм. 10 | 576 | 355.9986 | 666 | 226.2281 | 1.15625 | 0.0001523108 | 23.6 | 0.2639202 | 8.9 | 0.4115344 | 9.2 | 0.306433 | 0.081 | 1.85405e-06
2062878-1 | 2062878 | Ст3пс А500 | арм. 10 | 562 | 23.69669 | 662 | 121.901 | 1.177936 | 8.731998e-05 | 23.4 | 0.09842755 | 8.1 | 0.02511926 | 8.4 | 0.06073073 | 0.091 | 7.462135e-05
2062878-2 | 2062878 | Ст3пс А500 | арм. 10 | 593 | 1286.508 | 688 | 1372.027 | 1.160202 | 7.037643e-05 | 22.6 | 0.2364569 | 8.3 | 0.001723033 | 8.6 | 0.002156308 | 0.097 | 0.0002142817
2062878-3 | 2062878 | Ст3пс А500 | арм. 10 | 562 | 23.69669 | 665 | 197.1463 | 1.183274 | 0.0002155786 | 22.2 | 0.7854716 | 8 | 0.06681737 | 8.3 | 0.1200179 | 0.066 | 0.0002677031
2062880-1 | 2062880 | Ст3пс А500 | арм. 10 | 539 | 328.7722 | 647 | 15.67463 | 1.200371 | 0.001009945 | 23.8 | 0.5094129 | 7.8 | 0.2102136 | 8.1 | 0.2985924 | 0.1 | 0.0003111119
2062880-2 | 2062880 | Ст3пс А500 | арм. 10 | 562 | 23.69669 | 651 | 0.001671216 | 1.158363 | 0.0001046209 | 21.8 | 1.654486 | 7.9 | 0.1285155 | 8.2 | 0.1993052 | 0.1 | 0.0003111119
2062880-3 | 2062880 | Ст3пс А500 | арм. 10 | 565 | 61.90424 | 658 | 49.574 | 1.164602 | 1.591736e-05 | 22.8 | 0.08194956 | 8 | 0.06681737 | 8.3 | 0.1200179 | 0.086 | 1.32377e-05
2062884-1 | 2062884 | Ст3пс А500 | арм. 10 | 577 | 394.7344 | 677 | 678.1275 | 1.17331 | 2.226706e-05 | 23.8 | 0.5094129 | 8 | 0.06681737 | 8.3 | 0.1200179 | 0.093 | 0.0001131748
2062884-2 | 2062884 | Ст3пс А500 | арм. 10 | 556 | 1.281595 | 654 | 9.246954 | 1.176259 | 5.879157e-05 | 25 | 3.662369 | 10.2 | 3.769459 | 10.5 | 3.435699 | 0.085 | 6.960969e-06
2062884-3 | 2062884 | Ст3пс А500 | арм. 10 | 556 | 1.281595 | 645 | 35.51111 | 1.160072 | 7.258161e-05 | 23.4 | 0.09842755 | 9.2 | 0.88644 | 9.5 | 0.7285714 | 0.065 | 0.0003014264
2062886-1 | 2062886 | Ст3пс А500 | арм. 10 | 578 | 435.4703 | 670 | 362.5551 | 1.15917 | 8.877176e-05 | 24 | 0.8349055 | 8.2 | 0.003421146 | 8.5 | 0.02144352 | 0.089 | 4.406789e-05
2062886-2 | 2062886 | Ст3пс А500 | арм. 10 | 552 | 26.3382 | 638 | 167.9388 | 1.155797 | 0.0001636948 | 24 | 0.8349055 | 8 | 0.06681737 | 8.3 | 0.1200179 | 0.093 | 0.0001131748
2062886-3 | 2062886 | Ст3пс А500 | арм. 10 | 541 | 260.2439 | 642 | 80.26582 | 1.186691 | 0.0003276059 | 22.8 | 0.08194956 | 8 | 0.06681737 | 8.3 | 0.1200179 | 0.094 | 0.0001354515
2062888-3 | 2062888 | Ст3пс А500 | арм. 10 | 563 | 34.43254 | 659 | 64.65576 | 1.170515 | 3.70051e-06 | 23.4 | 0.09842755 | 8.5 | 0.05832681 | 8.8 | 0.02358188 | 0.072 | 0.0001073635
2050704-1 | 2050704 | Ст3пс А500 | арм. 10 | 551 | 37.60235 | 639 | 143.0205 | 1.15971 | 7.888651e-05 | 23.6 | 0.2639202 | 9.2 | 0.88644 | 9.5 | 0.7285714 | 0.065 | 0.0003014264
2050704-2 | 2050704 | Ст3пс А500 | арм. 10 | 571 | 192.3193 | 660 | 81.73752 | 1.155867 | 0.0001619136 | 23.8 | 0.5094129 | 9 | 0.5498362 | 9.3 | 0.4271458 | 0.077 | 2.874713e-05
2050704-3 | 2050704 | Ст3пс А500 | арм. 10 | 549 | 66.13065 | 640 | 120.1023 | 1.165756 | 8.0401e-06 | 22.8 | 0.08194956 | 8 | 0.06681737 | 8.3 | 0.1200179 | 0.081 | 1.85405e-06
2050703-1 | 2050703 | Ст3пс А500 | арм. 10 | 535 | 489.8288 | 638 | 167.9388 | 1.192523 | 0.0005727376 | 21.4 | 2.843501 | 9 | 0.5498362 | 9.3 | 0.4271458 | 0.087 | 2.151443e-05
2050703-2 | 2050703 | Ст3пс А500 | арм. 10 | 550 | 50.8665 | 642 | 80.26582 | 1.167273 | 1.738969e-06 | 20.4 | 7.216038 | 6.9 | 1.845497 | 7.2 | 2.092177 | 0.078 | 1.902386e-05
2050703-3 | 2050703 | Ст3пс А500 | арм. 10 | 555 | 4.545746 | 660 | 81.73752 | 1.189189 | 0.0004242678 | 18.8 | 18.3721 | 7.6 | 0.4336098 | 7.9 | 0.5571668 | 0.068 | 0.0002062566
2050705-3 | 2050705 | Ст3пс А500 | арм. 10 | 585 | 776.6212 | 686 | 1227.863 | 1.17265 | 1.646855e-05 | 18.6 | 20.1266 | 7.8 | 0.2102136 | 8.1 | 0.2985924 | 0.067 | 0.0002359798
2050706-1 | 2050706 | Ст3пс А500 | арм. 10 | 557 | 0.01744393 | 650 | 0.9199102 | 1.166966 | 2.642374e-06 | 20.6 | 6.18153 | 8.1 | 0.02511926 | 8.4 | 0.06073073 | 0.071 | 0.0001290868
2050706-3 | 2050706 | Ст3пс А500 | арм. 10 | 558 | 0.753293 | 655 | 16.32872 | 1.173835 | 2.749638e-05 | 21.4 | 2.843501 | 7.9 | 0.1285155 | 8.2 | 0.1993052 | 0.085 | 6.960969e-06
2062895-1 | 2062895 | Ст3пс А500 | арм. 10 | 570 | 165.5835 | 660 | 81.73752 | 1.157895 | 0.0001144192 | 21 | 4.352516 | 9.8 | 2.376251 | 10.1 | 2.112848 | 0.067 | 0.0002359798
2062895-2 | 2062895 | Ст3пс А500 | арм. 10 | 583 | 669.1495 | 683 | 1026.618 | 1.171527 | 8.615163e-06 | 23.2 | 0.01293489 | 7.5 | 0.5753079 | 7.8 | 0.716454 | 0.093 | 0.0001131748
2062895-3 | 2062895 | Ст3пс А500 | арм. 10 | 572 | 221.0552 | 663 | 144.9828 | 1.159091 | 9.025984e-05 | 21.2 | 3.558008 | 8 | 0.06681737 | 8.3 | 0.1200179 | 0.085 | 6.960969e-06
2062897-1 | 2062897 | Ст3пс А500 | арм. 10 | 563 | 34.43254 | 655 | 16.32872 | 1.16341 | 2.684406e-05 | 23 | 0.007442227 | 8.9 | 0.4115344 | 9.2 | 0.306433 | 0.07 | 0.00015281
2062897-2 | 2062897 | Ст3пс А500 | арм. 10 | 539 | 328.7722 | 637 | 194.857 | 1.181818 | 0.000174947 | 18.6 | 20.1266 | 10 | 3.032855 | 10.3 | 2.734274 | 0.082 | 1.3078e-07
2062898-1 | 2062898 | Ст3пс А500 | арм. 10 | 542 | 228.9797 | 631 | 398.3665 | 1.164207 | 1.922634e-05 | 20.6 | 6.18153 | 7.4 | 0.7370061 | 7.7 | 0.8957412 | 0.089 | 4.406789e-05
2062898-2 | 2062898 | Ст3пс А500 | арм. 10 | 541 | 260.2439 | 625 | 673.8759 | 1.155268 | 0.0001775131 | 21.2 | 3.558008 | 8.1 | 0.02511926 | 8.4 | 0.06073073 | 0.072 | 0.0001073635
2062898-3 | 2062898 | Ст3пс А500 | арм. 10 | 545 | 147.1873 | 641 | 99.18406 | 1.176147 | 5.70835e-05 | 20.2 | 8.330545 | 9.2 | 0.88644 | 9.5 | 0.7285714 | 0.097 | 0.0002142817
2062900-2 | 2062900 | Ст3пс А500 | арм. 10 | 548 | 83.3948 | 644 | 48.42934 | 1.175182 | 4.3442e-05 | 18.4 | 21.96111 | 6.6 | 2.750591 | 7.9 | 0.5571668 | 0.085 | 6.960969e-06
2062900-3 | 2062900 | Ст3пс А500 | арм. 10 | 555 | 4.545746 | 652 | 1.083432 | 1.174775 | 3.823379e-05 | 19.4 | 13.58857 | 6.7 | 2.428893 | 7 | 2.710752 | 0.078 | 1.902386e-05
2062901-1 | 2062901 | Ст3пс А500 | арм. 10 | 560 | 8.224991 | 649 | 3.838149 | 1.158929 | 9.337077e-05 | 22.4 | 0.4709642 | 9.5 | 1.541346 | 9.8 | 1.33071 | 0.092 | 9.289808e-05
2062901-2 | 2062901 | Ст3пс А500 | арм. 10 | 511 | 2128.168 | 611 | 1596.731 | 1.195695 | 0.0007345883 | 23.6 | 0.2639202 | 8 | 0.06681737 | 8.3 | 0.1200179 | 0.084 | 2.684239e-06
2062901-3 | 2062901 | Ст3пс А500 | арм. 10 | 550 | 50.8665 | 637 | 194.857 | 1.158182 | 0.00010836 | 20.2 | 8.330545 | 8.5 | 0.05832681 | 8.8 | 0.02358188 | 0.087 | 2.151443e-05
2062902-1 | 2062902 | Ст3пс А500 | арм. 10 | 560 | 8.224991 | 647 | 15.67463 | 1.155357 | 0.0001751463 | 21.2 | 3.558008 | 7 | 1.583799 | 7.3 | 1.81289 | 0.1 | 0.0003111119
2062902-2 | 2062902 | Ст3пс А500 | арм. 10 | 540 | 293.508 | 635 | 254.6935 | 1.175926 | 5.379488e-05 | 22 | 1.179979 | 10 | 3.032855 | 10.3 | 2.734274 | 0.093 | 0.0001131748
2062902-3 | 2062902 | Ст3пс А500 | арм. 10 | 527 | 907.942 | 627 | 574.0394 | 1.189753 | 0.0004478258 | 21.4 | 2.843501 | 7.7 | 0.3119117 | 8 | 0.4178796 | 0.097 | 0.0002142817
2062904-2 | 2062904 | Ст3пс А500 | арм. 10 | 529 | 791.4137 | 635 | 254.6935 | 1.200378 | 0.001010391 | 21.8 | 1.654486 | 8.3 | 0.001723033 | 8.6 | 0.002156308 | 0.099 | 0.0002768352
2062904-3 | 2062904 | Ст3пс А500 | арм. 10 | 545 | 147.1873 | 647 | 15.67463 | 1.187156 | 0.000344642 | 21.4 | 2.843501 | 7.1 | 1.3421 | 7.4 | 1.553603 | 0.077 | 2.874713e-05
2062906-1 | 2062906 | Ст3пс А500 | арм. 10 | 569 | 140.8476 | 659 | 64.65576 | 1.158172 | 0.0001085596 | 20 | 9.525052 | 8.4 | 0.02002492 | 8.7 | 0.002869096 | 0.083 | 4.075096e-07
2062906-2 | 2062906 | Ст3пс А500 | арм. 10 | 542 | 228.9797 | 639 | 143.0205 | 1.178967 | 0.0001076482 | 22 | 1.179979 | 7 | 1.583799 | 7.3 | 1.81289 | 0.08 | 5.577321e-06
2062906-3 | 2062906 | Ст3пс А500 | арм. 10 | 542 | 228.9797 | 638 | 167.9388 | 1.177122 | 7.276678e-05 | 21.4 | 2.843501 | 8 | 0.06681737 | 8.3 | 0.1200179 | 0.079 | 1.130059e-05
2062908-1 | 2062908 | Ст3пс А500 | арм. 10 | 561 | 14.96084 | 659 | 64.65576 | 1.174688 | 3.71689e-05 | 22.2 | 0.7854716 | 9.7 | 2.077949 | 10 | 1.832135 | 0.068 | 0.0002062566
2062908-2 | 2062908 | Ст3пс А500 | арм. 10 | 556 | 1.281595 | 659 | 64.65576 | 1.185252 | 0.000277568 | 22.6 | 0.2364569 | 8.7 | 0.1949306 | 9 | 0.1250075 | 0.092 | 9.289808e-05
2062908-3 | 2062908 | Ст3пс А500 | арм. 10 | 543 | 199.7156 | 651 | 0.001671216 | 1.198895 | 0.0009183082 | 22.2 | 0.7854716 | 9 | 0.5498362 | 9.3 | 0.4271458 | 0.066 | 0.0002677031
2062910-1 | 2062910 | Ст3пс А500 | арм. 10 | 572 | 221.0552 | 665 | 197.1463 | 1.162587 | 3.604819e-05 | 21.4 | 2.843501 | 8.7 | 0.1949306 | 9 | 0.1250075 | 0.083 | 4.075096e-07
2062910-2 | 2062910 | Ст3пс А500 | арм. 10 | 539 | 328.7722 | 639 | 143.0205 | 1.185529 | 0.0002868732 | 24 | 0.8349055 | 8.5 | 0.05832681 | 8.8 | 0.02358188 | 0.072 | 0.0001073635
2062910-3 | 2062910 | Ст3пс А500 | арм. 10 | 557 | 0.01744393 | 654 | 9.246954 | 1.174147 | 3.086681e-05 | 19.8 | 10.79956 | 8.5 | 0.05832681 | 8.8 | 0.02358188 | 0.08 | 5.577321e-06
2050708-1 | 2050708 | Ст3пс А500 | арм. 10 | 584 | 721.8854 | 676 | 627.0457 | 1.157534 | 0.0001222612 | 22.2 | 0.7854716 | 6.6 | 2.750591 | 7.9 | 0.5571668 | 0.091 | 7.462135e-05
2050708-2 | 2050708 | Ст3пс А500 | арм. 10 | 589 | 1015.565 | 688 | 1372.027 | 1.168081 | 2.600314e-07 | 20.2 | 8.330545 | 7.8 | 0.2102136 | 8.1 | 0.2985924 | 0.082 | 1.3078e-07
2050708-3 | 2050708 | Ст3пс А500 | арм. 10 | 595 | 1433.98 | 690 | 1524.19 | 1.159664 | 7.970135e-05 | 22 | 1.179979 | 8 | 0.06681737 | 8.3 | 0.1200179 | 0.068 | 0.0002062566
2062912-1 | 2062912 | Ст3пс А500 | арм. 10 | 532 | 631.6212 | 639 | 143.0205 | 1.201128 | 0.001058617 | 21.4 | 2.843501 | 6.4 | 3.453987 | 7.7 | 0.8957412 | 0.069 | 0.0001785333
2062912-2 | 2062912 | Ст3пс А500 | арм. 10 | 581 | 569.6778 | 679 | 786.291 | 1.168675 | 6.934218e-09 | 20.4 | 7.216038 | 6.2 | 4.237383 | 7.5 | 1.314316 | 0.068 | 0.0002062566
2062912-3 | 2062912 | Ст3пс А500 | арм. 10 | 548 | 83.3948 | 643 | 63.34758 | 1.173358 | 2.271702e-05 | 22.2 | 0.7854716 | 6.1 | 4.659082 | 7.4 | 1.553603 | 0.073 | 8.764021e-05
2063315-1 | 2063315 | Ст3пс А500 | арм. 12 | 560 | 64.79453 | 647 | 9.359965 | 1.155357 | 0.0001306204 | 20 | 4.176155 | 8.7 | 0.06647207 | 9 | 0.040796 | 0.071 | 0.0001376092
2063315-2 | 2063315 | Ст3пс А500 | арм. 12 | 552 | 0.00245074 | 642 | 3.765905 | 1.163043 | 1.400701e-05 | 19.8 | 5.033581 | 8.4 | 0.001779002 | 8.7 | 0.009607882 | 0.073 | 9.468639e-05
2063315-2 | 2063315 | Ст3пс А500 | арм. 12 | 550 | 3.804431 | 639 | 24.40947 | 1.161818 | 2.467993e-05 | 20.5 | 2.382591 | 7.2 | 1.543007 | 7.5 | 1.684855 | 0.082 | 5.339124e-07
2063315-3 | 2063315 | Ст3пс А500 | арм. 12 | 544 | 63.21037 | 633 | 119.6966 | 1.163603 | 1.013232e-05 | 21 | 1.089027 | 8.9 | 0.2096008 | 9.2 | 0.1615881 | 0.084 | 1.61114e-06
2063315-3 | 2063315 | Ст3пс А500 | арм. 12 | 538 | 194.6163 | 633 | 119.6966 | 1.17658 | 9.591957e-05 | 20.8 | 1.546452 | 7.4 | 1.086135 | 7.7 | 1.205647 | 0.087 | 1.822698e-05
2063317-1 | 2063317 | Ст3пс А500 | арм. 12 | 539 | 167.7153 | 627 | 286.9837 | 1.163265 | 1.239579e-05 | 23 | 0.9147691 | 7.9 | 0.2939572 | 8.2 | 0.3576277 | 0.069 | 0.0001885319
2063317-2 | 2063317 | Ст3пс А500 | арм. 12 | 552 | 0.00245074 | 639 | 24.40947 | 1.157609 | 8.422424e-05 | 22 | 0.001897853 | 8.8 | 0.1280364 | 9.1 | 0.09119204 | 0.08 | 7.456685e-06
2063317-3 | 2063317 | Ст3пс А500 | арм. 12 | 550 | 3.804431 | 640 | 15.52828 | 1.163636 | 9.920664e-06 | 22.3 | 0.06575924 | 7.2 | 1.543007 | 7.5 | 1.684855 | 0.076 | 4.530223e-05
2063320-1 | 2063320 | Ст3пс А500 | арм. 12 | 529 | 526.7252 | 623 | 438.5085 | 1.177694 | 0.0001189777 | 23.5 | 2.121205 | 8.6 | 0.02490771 | 8.9 | 0.01039996 | 0.092 | 8.592005e-05
2063320-2 | 2063320 | Ст3пс А500 | арм. 12 | 557 | 25.4975 | 646 | 4.241153 | 1.159785 | 4.902117e-05 | 22.5 | 0.2083335 | 8.5 | 0.003343358 | 8.8 | 3.921184e-06 | 0.076 | 4.530223e-05
2063320-3 | 2063320 | Ст3пс А500 | арм. 12 | 551 | 0.9034408 | 641 | 8.647093 | 1.163339 | 1.187967e-05 | 21.3 | 0.552888 | 9.3 | 0.7358582 | 9.6 | 0.6431722 | 0.081 | 2.995299e-06
2063322-1 | 2063322 | Ст3пс А500 | арм. 12 | 574 | 486.1807 | 664 | 402.3798 | 1.156794 | 9.983301e-05 | 20.8 | 1.546452 | 8.3 | 0.02021465 | 8.6 | 0.03921184 | 0.09 | 5.284282e-05
2063322-2 | 2063322 | Ст3пс А500 | арм. 12 | 572 | 401.9826 | 663 | 363.261 | 1.159091 | 5.921553e-05 | 21.7 | 0.1180365 | 8.4 | 0.001779002 | 8.7 | 0.009607882 | 0.092 | 8.592005e-05
2063323-1 | 2063323 | Ст3пс А500 | арм. 12 | 553 | 1.101461 | 644 | 0.003529066 | 1.164557 | 4.968932e-06 | 23.3 | 1.578631 | 9.9 | 2.125244 | 10.2 | 1.965548 | 0.079 | 1.391807e-05
2063323-2 | 2063323 | Ст3пс А500 | арм. 12 | 551 | 0.9034408 | 647 | 9.359965 | 1.174229 | 5.539234e-05 | 23.8 | 3.085066 | 9 | 0.3111651 | 9.3 | 0.2519841 | 0.083 | 7.252622e-08
2063325-1 | 2063325 | Ст3пс А500 | арм. 12 | 551 | 0.9034408 | 647 | 9.359965 | 1.174229 | 5.539234e-05 | 20.7 | 1.805165 | 9.2 | 0.5742939 | 9.5 | 0.4927762 | 0.075 | 5.976362e-05
2063325-2 | 2063325 | Ст3пс А500 | арм. 12 | 556 | 16.39849 | 651 | 49.83521 | 1.170863 | 1.662386e-05 | 22 | 0.001897853 | 8.4 | 0.001779002 | 8.7 | 0.009607882 | 0.1 | 0.000298229
2063325-3 | 2063325 | Ст3пс А500 | арм. 12 | 577 | 627.4777 | 669 | 627.9738 | 1.159445 | 5.388536e-05 | 18.3 | 14.01427 | 8.4 | 0.001779002 | 8.7 | 0.009607882 | 0.066 | 0.0002799161
2050771-2 | 2050771 | Ст3пс А500 | арм. 12 | 566 | 197.3886 | 656 | 145.4293 | 1.159011 | 6.045796e-05 | 21.8 | 0.0593236 | 9.2 | 0.5742939 | 9.5 | 0.4927762 | 0.096 | 0.0001760745
2050772-2 | 2050772 | Ст3пс А500 | арм. 12 | 562 | 100.9925 | 650 | 36.7164 | 1.156584 | 0.0001040898 | 20.2 | 3.39873 | 9.2 | 0.5742939 | 9.5 | 0.4927762 | 0.077 | 3.284084e-05
2003073-1 | 2003073 | Ст3пс А500 | арм. 12 | 551 | 0.9034408 | 643 | 0.8847172 | 1.166969 | 3.351639e-08 | 22.8 | 0.5721949 | 10.4 | 3.833066 | 10.7 | 3.617529 | 0.09 | 5.284282e-05
2003073-2 | 2003073 | Ст3пс А500 | арм. 12 | 537 | 223.5173 | 634 | 98.81541 | 1.180633 | 0.0001917415 | 21.3 | 0.552888 | 8.4 | 0.001779002 | 8.7 | 0.009607882 | 0.078 | 2.237946e-05
2003073-3 | 2003073 | Ст3пс А500 | арм. 12 | 565 | 170.2896 | 653 | 82.07284 | 1.155752 | 0.0001217461 | 23 | 0.9147691 | 9.2 | 0.5742939 | 9.5 | 0.4927762 | 0.08 | 7.456685e-06
2063335-2 | 2063335 | Ст3пс А500 | арм. 12 | 556 | 16.39849 | 646 | 4.241153 | 1.161871 | 2.416281e-05 | 24.5 | 6.034076 | 9.4 | 0.9174226 | 9.7 | 0.8135683 | 0.081 | 2.995299e-06
2063335-3 | 2063335 | Ст3пс А500 | арм. 12 | 566 | 197.3886 | 654 | 101.1916 | 1.155477 | 0.0001278944 | 21 | 1.089027 | 9.9 | 2.125244 | 10.2 | 1.965548 | 0.082 | 5.339124e-07
2063339-1 | 2063339 | Ст3пс А500 | арм. 12 | 543 | 80.11136 | 631 | 167.459 | 1.162063 | 2.231105e-05 | 24.5 | 6.034076 | 6.7 | 3.035185 | 7 | 3.232875 | 0.097 | 0.0002036131
2063339-2 | 2063339 | Ст3пс А500 | арм. 12 | 543 | 80.11136 | 631 | 167.459 | 1.162063 | 2.231105e-05 | 23.8 | 3.085066 | 6.9 | 2.378314 | 7.1 | 2.883271 | 0.095 | 0.0001505359
2063339-3 | 2063339 | Ст3пс А500 | арм. 12 | 547 | 24.5074 | 640 | 15.52828 | 1.170018 | 1.044718e-05 | 24 | 3.82764 | 7.1 | 1.801442 | 7.4 | 1.954459 | 0.071 | 0.0001376092
2063337-1 | 2063337 | Ст3пс А500 | арм. 12 | 549 | 8.705421 | 647 | 9.359965 | 1.178506 | 0.0001373655 | 20.5 | 2.382591 | 10 | 2.426809 | 10.3 | 2.255945 | 0.065 | 0.0003143775
2063337-2 | 2063337 | Ст3пс А500 | арм. 12 | 564 | 145.1906 | 660 | 257.9045 | 1.170213 | 1.174223e-05 | 23.7 | 2.743779 | 7.7 | 0.5508285 | 8 | 0.6368356 | 0.086 | 1.068837e-05
2063337-3 | 2063337 | Ст3пс А500 | арм. 12 | 571 | 362.8836 | 661 | 291.0233 | 1.157618 | 8.404963e-05 | 20.8 | 1.546452 | 9.2 | 0.5742939 | 9.5 | 0.4927762 | 0.098 | 0.0002331517
2063341-2 | 2063341 | Ст3пс А500 | арм. 12 | 548 | 15.60641 | 635 | 79.93422 | 1.158759 | 6.44319e-05 | 25.2 | 9.963086 | 9 | 0.3111651 | 9.3 | 0.2519841 | 0.081 | 2.995299e-06
2063345-2 | 2063345 | Ст3пс А500 | арм. 12 | 544 | 63.21037 | 630 | 194.3402 | 1.158088 | 7.565237e-05 | 24.5 | 6.034076 | 9.6 | 1.340551 | 9.9 | 1.21436 | 0.074 | 7.6225e-05
2063349-2 | 2063349 | Ст3пс А500 | арм. 12 | 548 | 15.60641 | 638 | 35.29066 | 1.164234 | 6.515233e-06 | 23 | 0.9147691 | 10 | 2.426809 | 10.3 | 2.255945 | 0.066 | 0.0002799161
2063351-1 | 2063351 | Ст3пс А500 | арм. 12 | 541 | 119.9133 | 634 | 98.81541 | 1.171904 | 2.619197e-05 | 22.7 | 0.4309078 | 10 | 2.426809 | 10.3 | 2.255945 | 0.088 | 2.77656e-05
2063351-2 | 2063351 | Ст3пс А500 | арм. 12 | 528 | 573.6262 | 624 | 397.6273 | 1.181818 | 0.0002259643 | 21.3 | 0.552888 | 8 | 0.1955216 | 8.3 | 0.2480237 | 0.087 | 1.822698e-05
2063351-3 | 2063351 | Ст3пс А500 | арм. 12 | 535 | 287.3193 | 631 | 167.459 | 1.179439 | 0.000160103 | 21.7 | 0.1180365 | 8.3 | 0.02021465 | 8.6 | 0.03921184 | 0.091 | 6.838144e-05
2063356-1 | 2063356 | Ст3пс А500 | арм. 12 | 543 | 80.11136 | 633 | 119.6966 | 1.165746 | 1.082049e-06 | 24.5 | 6.034076 | 9.4 | 0.9174226 | 9.7 | 0.8135683 | 0.076 | 4.530223e-05
2063356-2 | 2063356 | Ст3пс А500 | арм. 12 | 528 | 573.6262 | 623 | 438.5085 | 1.179924 | 0.0001726115 | 24.3 | 5.091502 | 8.8 | 0.1280364 | 9.1 | 0.09119204 | 0.075 | 5.976362e-05
2063356-3 | 2063356 | Ст3пс А500 | арм. 12 | 535 | 287.3193 | 627 | 286.9837 | 1.171963 | 2.679661e-05 | 23 | 0.9147691 | 9.5 | 1.118987 | 9.8 | 1.003964 | 0.075 | 5.976362e-05
2063358-1 | 2063358 | Ст3пс А500 | арм. 12 | 550 | 3.804431 | 643 | 0.8847172 | 1.169091 | 5.312273e-06 | 21.2 | 0.7116008 | 7.8 | 0.4123929 | 8.1 | 0.4872316 | 0.089 | 3.930421e-05
2063358-2 | 2063358 | Ст3пс А500 | арм. 12 | 543 | 80.11136 | 636 | 63.05303 | 1.171271 | 2.011205e-05 | 23.3 | 1.578631 | 10 | 2.426809 | 10.3 | 2.255945 | 0.094 | 0.0001269973
2063358-3 | 2063358 | Ст3пс А500 | арм. 12 | 556 | 16.39849 | 653 | 82.07284 | 1.17446 | 5.889579e-05 | 20.7 | 1.805165 | 6.8 | 2.696749 | 7.1 | 2.883271 | 0.068 | 0.0002169933
2063360-1 | 2063360 | Ст3пс А500 | арм. 12 | 546 | 35.40839 | 641 | 8.647093 | 1.173993 | 5.193511e-05 | 20.7 | 1.805165 | 8.2 | 0.05865029 | 8.5 | 0.0888158 | 0.092 | 8.592005e-05
2063360-2 | 2063360 | Ст3пс А500 | арм. 12 | 531 | 438.9232 | 625 | 358.7461 | 1.177024 | 0.000104825 | 24 | 3.82764 | 9.2 | 0.5742939 | 9.5 | 0.4927762 | 0.079 | 1.391807e-05
2063360-3 | 2063360 | Ст3пс А500 | арм. 12 | 549 | 8.705421 | 636 | 63.05303 | 1.15847 | 6.915797e-05 | 22.8 | 0.5721949 | 8.4 | 0.001779002 | 8.7 | 0.009607882 | 0.095 | 0.0001505359
2063362-1 | 2063362 | Ст3пс А500 | арм. 12 | 539 | 167.7153 | 631 | 167.459 | 1.170686 | 1.5213e-05 | 24 | 3.82764 | 7 | 2.079878 | 7.3 | 2.244063 | 0.074 | 7.6225e-05
2063362-2 | 2063362 | Ст3пс А500 | арм. 12 | 543 | 80.11136 | 635 | 79.93422 | 1.169429 | 6.985583e-06 | 20 | 4.176155 | 9.5 | 1.118987 | 9.8 | 1.003964 | 0.079 | 1.391807e-05
2063362-3 | 2063362 | Ст3пс А500 | арм. 12 | 551 | 0.9034408 | 642 | 3.765905 | 1.165154 | 2.662795e-06 | 22 | 0.001897853 | 8.3 | 0.02021465 | 8.6 | 0.03921184 | 0.095 | 0.0001505359
2063364-1 | 2063364 | Ст3пс А500 | арм. 12 | 540 | 142.8143 | 626 | 321.8649 | 1.159259 | 5.665291e-05 | 23 | 0.9147691 | 7.4 | 1.086135 | 7.7 | 1.205647 | 0.098 | 0.0002331517
2063364-2 | 2063364 | Ст3пс А500 | арм. 12 | 530 | 481.8242 | 616 | 780.6768 | 1.162264 | 2.044777e-05 | 23.8 | 3.085066 | 10.7 | 5.097759 | 11 | 4.848717 | 0.074 | 7.6225e-05
2063364-3 | 2063364 | Ст3пс А500 | арм. 12 | 536 | 254.4183 | 620 | 573.152 | 1.156716 | 0.0001013979 | 21.8 | 0.0593236 | 8.4 | 0.001779002 | 8.7 | 0.009607882 | 0.096 | 0.0001760745
2063367-1 | 2063367 | Ст3пс А500 | арм. 12 | 545 | 48.30938 | 636 | 63.05303 | 1.166972 | 3.474678e-08 | 23.8 | 3.085066 | 8.7 | 0.06647207 | 9 | 0.040796 | 0.099 | 0.0002646903
2063367-2 | 2063367 | Ст3пс А500 | арм. 12 | 549 | 8.705421 | 639 | 24.40947 | 1.163934 | 8.131885e-06 | 21.2 | 0.7116008 | 8.5 | 0.003343358 | 8.8 | 3.921184e-06 | 0.077 | 3.284084e-05
2063367-3 | 2063367 | Ст3пс А500 | арм. 12 | 531 | 438.9232 | 624 | 397.6273 | 1.175141 | 6.980888e-05 | 23.3 | 1.578631 | 8.3 | 0.02021465 | 8.6 | 0.03921184 | 0.078 | 2.237946e-05
2063369-1 | 2063369 | Ст3пс А500 | арм. 12 | 566 | 197.3886 | 654 | 101.1916 | 1.155477 | 0.0001278944 | 22.8 | 0.5721949 | 7.5 | 0.8876998 | 7.8 | 0.9960435 | 0.084 | 1.61114e-06
2063369-2 | 2063369 | Ст3пс А500 | арм. 12 | 565 | 170.2896 | 658 | 197.6669 | 1.164602 | 4.771176e-06 | 20.2 | 3.39873 | 8.5 | 0.003343358 | 8.8 | 3.921184e-06 | 0.079 | 1.391807e-05
2063371-1 | 2063371 | Ст3пс А500 | арм. 12 | 530 | 481.8242 | 625 | 358.7461 | 1.179245 | 0.0001552319 | 24.2 | 4.650215 | 8.4 | 0.001779002 | 8.7 | 0.009607882 | 0.088 | 2.77656e-05
2063371-2 | 2063371 | Ст3пс А500 | арм. 12 | 532 | 398.0223 | 631 | 167.459 | 1.18609 | 0.0003726503 | 21.5 | 0.2954622 | 7.6 | 0.7092642 | 7.9 | 0.8064396 | 0.079 | 1.391807e-05
2063371-3 | 2063371 | Ст3пс А500 | арм. 12 | 547 | 24.5074 | 641 | 8.647093 | 1.171846 | 2.560727e-05 | 21.3 | 0.552888 | 8 | 0.1955216 | 8.3 | 0.2480237 | 0.091 | 6.838144e-05
2063373-2 | 2063373 | Ст3пс А500 | арм. 12 | 564 | 145.1906 | 654 | 101.1916 | 1.159574 | 5.200723e-05 | 21.8 | 0.0593236 | 8.6 | 0.02490771 | 8.9 | 0.01039996 | 0.065 | 0.0003143775
2003040-2 | 2003040 | Ст3пс А500 | арм. 12 | 569 | 290.6856 | 659 | 226.7857 | 1.158172 | 7.419824e-05 | 20.8 | 1.546452 | 7.4 | 1.086135 | 7.7 | 1.205647 | 0.077 | 3.284084e-05
2063377-1 | 2063377 | Ст3пс А500 | арм. 12 | 564 | 145.1906 | 653 | 82.07284 | 1.157801 | 8.0724e-05 | 22.2 | 0.02447211 | 9.1 | 0.4327295 | 9.4 | 0.3623802 | 0.073 | 9.468639e-05
2063377-2 | 2063377 | Ст3пс А500 | арм. 12 | 570 | 325.7846 | 659 | 226.7857 | 1.15614 | 0.0001133314 | 22.5 | 0.2083335 | 9.5 | 1.118987 | 9.8 | 1.003964 | 0.086 | 1.068837e-05
2063379-1 | 2063379 | Ст3пс А500 | арм. 12 | 558 | 36.59651 | 655 | 122.3105 | 1.173835 | 4.968915e-05 | 22.8 | 0.5721949 | 8.6 | 0.02490771 | 8.9 | 0.01039996 | 0.089 | 3.930421e-05
2063379-2 | 2063379 | Ст3пс А500 | арм. 12 | 559 | 49.69552 | 656 | 145.4293 | 1.173524 | 4.54017e-05 | 22.3 | 0.06575924 | 9.1 | 0.4327295 | 9.4 | 0.3623802 | 0.087 | 1.822698e-05
2063379-3 | 2063379 | Ст3пс А500 | арм. 12 | 567 | 226.4876 | 658 | 197.6669 | 1.160494 | 3.959235e-05 | 23.5 | 2.121205 | 8.4 | 0.001779002 | 8.7 | 0.009607882 | 0.092 | 8.592005e-05
2063381-2 | 2063381 | Ст3пс А500 | арм. 12 | 548 | 15.60641 | 645 | 1.122341 | 1.177007 | 0.0001044735 | 20.3 | 3.040017 | 7.4 | 1.086135 | 7.7 | 1.205647 | 0.086 | 1.068837e-05
2063384-1 | 2063384 | Ст3пс А500 | арм. 12 | 563 | 122.0916 | 656 | 145.4293 | 1.165187 | 2.558628e-06 | 24.5 | 6.034076 | 8.2 | 0.05865029 | 8.5 | 0.0888158 | 0.07 | 0.0001620705
2063384-2 | 2063384 | Ст3пс А500 | арм. 12 | 571 | 362.8836 | 662 | 326.1421 | 1.15937 | 5.500514e-05 | 22.3 | 0.06575924 | 6.8 | 2.696749 | 7.1 | 2.883271 | 0.074 | 7.6225e-05
2063386-3 | 2063386 | Ст3пс А500 | арм. 12 | 546 | 35.40839 | 643 | 0.8847172 | 1.177656 | 0.0001181483 | 23.2 | 1.337343 | 7.1 | 1.801442 | 7.4 | 1.954459 | 0.081 | 2.995299e-06
2063390-1 | 2063390 | Ст3пс А500 | арм. 12 | 541 | 119.9133 | 631 | 167.459 | 1.166359 | 1.827366e-07 | 18.5 | 12.55685 | 7.8 | 0.4123929 | 8.1 | 0.4872316 | 0.085 | 5.149754e-06
2063390-2 | 2063390 | Ст3пс А500 | арм. 12 | 530 | 481.8242 | 621 | 526.2709 | 1.171698 | 2.412815e-05 | 20.7 | 1.805165 | 9.3 | 0.7358582 | 9.6 | 0.6431722 | 0.084 | 1.61114e-06
2063390-3 | 2063390 | Ст3пс А500 | арм. 12 | 546 | 35.40839 | 635 | 79.93422 | 1.163004 | 1.430662e-05 | 22 | 0.001897853 | 9 | 0.3111651 | 9.3 | 0.2519841 | 0.084 | 1.61114e-06
2063392-2 | 2063392 | Ст3пс А500 | арм. 12 | 518 | 1152.636 | 603 | 1676.132 | 1.164093 | 7.254447e-06 | 22.3 | 0.06575924 | 8.2 | 0.05865029 | 8.5 | 0.0888158 | 0.086 | 1.068837e-05
2063394-1 | 2063394 | Ст3пс А500 | арм. 12 | 543 | 80.11136 | 639 | 24.40947 | 1.176796 | 0.0001001902 | 21.8 | 0.0593236 | 8.6 | 0.02490771 | 8.9 | 0.01039996 | 0.066 | 0.0002799161
2063394-2 | 2063394 | Ст3пс А500 | арм. 12 | 533 | 359.1213 | 629 | 223.2214 | 1.180113 | 0.0001775956 | 21.3 | 0.552888 | 8.6 | 0.02490771 | 8.9 | 0.01039996 | 0.093 | 0.0001054587
2063394-3 | 2063394 | Ст3пс А500 | арм. 12 | 552 | 0.00245074 | 640 | 15.52828 | 1.15942 | 5.425475e-05 | 20 | 4.176155 | 7 | 2.079878 | 7.3 | 2.244063 | 0.066 | 0.0002799161
2063396-1 | 2063396 | Ст3пс А500 | арм. 12 | 533 | 359.1213 | 638 | 35.29066 | 1.196998 | 0.0009127681 | 22.7 | 0.4309078 | 7.4 | 1.086135 | 7.7 | 1.205647 | 0.093 | 0.0001054587
2063396-2 | 2063396 | Ст3пс А500 | арм. 12 | 525 | 726.3292 | 614 | 896.4392 | 1.169524 | 7.495206e-06 | 22.2 | 0.02447211 | 6.4 | 4.170492 | 7.7 | 1.205647 | 0.083 | 7.252622e-08
2050777-1 | 2050777 | Ст3сп А500 | арм. 12 | 530 | 481.8242 | 617 | 725.7956 | 1.164151 | 6.943904e-06 | 19.1 | 8.664571 | 9 | 0.3111651 | 9.3 | 0.2519841 | 0.066 | 0.0002799161
2050777-2 | 2050777 | Ст3сп А500 | арм. 12 | 539 | 167.7153 | 624 | 397.6273 | 1.157699 | 8.256682e-05 | 21.8 | 0.0593236 | 9.5 | 1.118987 | 9.8 | 1.003964 | 0.096 | 0.0001760745
2050777-3 | 2050777 | Ст3сп А500 | арм. 12 | 521 | 957.9331 | 613 | 957.3204 | 1.176583 | 9.598946e-05 | 21.2 | 0.7116008 | 6.9 | 2.378314 | 7.2 | 2.553667 | 0.071 | 0.0001376092
2050778-1 | 2050778 | Ст3пс А500 | арм. 12 | 532 | 398.0223 | 615 | 837.558 | 1.156015 | 0.0001160152 | 21 | 1.089027 | 8.8 | 0.1280364 | 9.1 | 0.09119204 | 0.078 | 2.237946e-05
2050778-3 | 2050778 | Ст3пс А500 | арм. 12 | 532 | 398.0223 | 616 | 780.6768 | 1.157895 | 7.905584e-05 | 20.8 | 1.546452 | 8 | 0.1955216 | 8.3 | 0.2480237 | 0.079 | 1.391807e-05
2050779-1 | 2050779 | Ст3пс А500 | арм. 12 | 553 | 1.101461 | 645 | 1.122341 | 1.166365 | 1.770658e-07 | 21.3 | 0.552888 | 7.6 | 0.7092642 | 7.9 | 0.8064396 | 0.071 | 0.0001376092
2050779-2 | 2050779 | Ст3пс А500 | арм. 12 | 564 | 145.1906 | 656 | 145.4293 | 1.163121 | 1.343593e-05 | 20 | 4.176155 | 8.1 | 0.1170859 | 8.4 | 0.1584198 | 0.066 | 0.0002799161
2050779-3 | 2050779 | Ст3пс А500 | арм. 12 | 568 | 257.5866 | 658 | 197.6669 | 1.158451 | 6.947836e-05 | 18.3 | 14.01427 | 9.1 | 0.4327295 | 9.4 | 0.3623802 | 0.067 | 0.0002474547
2050780-1 | 2050780 | Ст3пс А500 | арм. 12 | 545 | 48.30938 | 635 | 79.93422 | 1.165138 | 2.717412e-06 | 21.7 | 0.1180365 | 8.5 | 0.003343358 | 8.8 | 3.921184e-06 | 0.089 | 3.930421e-05
2050780-2 | 2050780 | Ст3пс А500 | арм. 12 | 534 | 322.2203 | 626 | 321.8649 | 1.172285 | 3.023429e-05 | 22.7 | 0.4309078 | 9.3 | 0.7358582 | 9.6 | 0.6431722 | 0.099 | 0.0002646903
2050780-3 | 2050780 | Ст3пс А500 | арм. 12 | 539 | 167.7153 | 629 | 223.2214 | 1.166976 | 3.602749e-08 | 22.2 | 0.02447211 | 9.2 | 0.5742939 | 9.5 | 0.4927762 | 0.099 | 0.0002646903
2003352-1 | 2003352 | Ст3пс А500 | арм. 12 | 535 | 287.3193 | 622 | 481.3897 | 1.162617 | 1.738264e-05 | 21.5 | 0.2954622 | 10.3 | 3.451502 | 10.6 | 3.247133 | 0.068 | 0.0002169933
2003352-2 | 2003352 | Ст3пс А500 | арм. 12 | 527 | 622.5272 | 618 | 672.9144 | 1.172676 | 3.468562e-05 | 22.3 | 0.06575924 | 8.2 | 0.05865029 | 8.5 | 0.0888158 | 0.084 | 1.61114e-06
2003352-3 | 2003352 | Ст3пс А500 | арм. 12 | 548 | 15.60641 | 637 | 48.17185 | 1.162409 | 1.916087e-05 | 22.2 | 0.02447211 | 8 | 0.1955216 | 8.3 | 0.2480237 | 0.074 | 7.6225e-05
2050782-1 | 2050782 | Ст3пс А500 | арм. 12 | 553 | 1.101461 | 641 | 8.647093 | 1.159132 | 5.858471e-05 | 23 | 0.9147691 | 7.6 | 0.7092642 | 7.9 | 0.8064396 | 0.073 | 9.468639e-05
2050782-2 | 2050782 | Ст3пс А500 | арм. 12 | 538 | 194.6163 | 631 | 167.459 | 1.172862 | 3.692241e-05 | 23.7 | 2.743779 | 9.6 | 1.340551 | 9.9 | 1.21436 | 0.077 | 3.284084e-05
2050782-3 | 2050782 | Ст3пс А500 | арм. 12 | 549 | 8.705421 | 636 | 63.05303 | 1.15847 | 6.915797e-05 | 22.2 | 0.02447211 | 7.8 | 0.4123929 | 8.1 | 0.4872316 | 0.089 | 3.930421e-05
2050791-1 | 2050791 | Ст3пс А500 | арм. 14 | 543 | 10.01048 | 638 | 0.7836603 | 1.174954 | 6.956483e-05 | 20.4 | 0.3850101 | 7.6 | 2.230371 | 7.9 | 2.314389 | 0.082 | 4.299919e-09
2050791-1 | 2050791 | Ст3пс А500 | арм. 14 | 550 | 14.7154 | 640 | 8.324644 | 1.163636 | 8.862781e-06 | 18.1 | 8.529272 | 6.9 | 4.811191 | 7.2 | 4.934225 | 0.1 | 0.000326365
2050791-2 | 2050791 | Ст3пс А500 | арм. 14 | 546 | 0.0268745 | 635 | 4.472185 | 1.163004 | 1.303024e-05 | 19.9 | 1.255502 | 7.8 | 1.672994 | 8.1 | 1.745864 | 0.071 | 0.0001195617
2050791-2 | 2050791 | Ст3пс А500 | арм. 14 | 547 | 0.6990056 | 636 | 1.242677 | 1.162706 | 1.527042e-05 | 19.6 | 2.017797 | 6.4 | 7.254633 | 7.7 | 2.962913 | 0.095 | 0.0001707092
2050792-1 | 2050792 | Ст3пс А500 | арм. 14 | 530 | 261.2728 | 622 | 228.4558 | 1.173585 | 4.860181e-05 | 19 | 4.082387 | 8.5 | 0.3521741 | 8.8 | 0.3860279 | 0.068 | 0.0001941682
2050793-1 | 2050793 | Ст3пс А500 | арм. 14 | 539 | 51.32196 | 632 | 26.16071 | 1.172542 | 3.514519e-05 | 21.3 | 0.07812483 | 8.6 | 0.2434856 | 8.9 | 0.2717657 | 0.085 | 9.397743e-06
2050793-1 | 2050793 | Ст3пс А500 | арм. 14 | 545 | 1.354743 | 640 | 8.324644 | 1.174312 | 5.926722e-05 | 20.4 | 0.3850101 | 8.4 | 0.4808627 | 8.7 | 0.5202902 | 0.069 | 0.0001672994
2050793-2 | 2050793 | Ст3пс А500 | арм. 14 | 549 | 8.043268 | 635 | 4.472185 | 1.156648 | 9.930031e-05 | 21.9 | 0.7735347 | 9.6 | 0.2566004 | 9.9 | 0.2291427 | 0.088 | 3.679119e-05
2050794-1 | 2050794 | Ст3пс А500 | арм. 14 | 552 | 34.05966 | 646 | 78.94759 | 1.17029 | 1.351628e-05 | 22.9 | 3.532551 | 8.3 | 0.6295512 | 8.6 | 0.6745525 | 0.076 | 3.521741e-05
2050794-2 | 2050794 | Ст3пс А500 | арм. 14 | 539 | 51.32196 | 642 | 23.86563 | 1.191095 | 0.0005993298 | 21.6 | 0.3358298 | 10.8 | 2.912338 | 11.1 | 2.817995 | 0.097 | 0.0002269715
2050796-1 | 2050796 | Ст3пс А500 | арм. 14 | 547 | 0.6990056 | 633 | 16.9312 | 1.157221 | 8.821341e-05 | 20.4 | 0.3850101 | 9.2 | 0.01135447 | 9.5 | 0.006191884 | 0.08 | 3.742005e-06
2003120-1 | 2003120 | Ст3пс А500 | арм. 14 | 532 | 200.617 | 624 | 171.9968 | 1.172932 | 3.992881e-05 | 20.4 | 0.3850101 | 11.5 | 5.791518 | 11.8 | 5.658159 | 0.07 | 0.0001424305
2003120-2 | 2003120 | Ст3пс А500 | арм. 14 | 531 | 229.9449 | 614 | 534.2919 | 1.156309 | 0.0001061838 | 24.6 | 12.81288 | 10.8 | 2.912338 | 11.1 | 2.817995 | 0.085 | 9.397743e-06
2050797-1 | 2050797 | Ст3пс А500 | арм. 16 | 512 | 981.3761 | 607 | 713.5063 | 1.185546875 | 0.0003659334 | 19.9 | 0.5503072 | 7.5 | 3.452807 | 7.8 | 3.474281 | 0.096 | 0.0001466661
2050797-1 | 2050797 | Ст3пс А500 | арм. 16 | 515 | 802.4146 | 611 | 515.814 | 1.186408 | 0.0003996112 | 20.8 | 0.02501872 | 8.4 | 0.9180956 | 8.7 | 0.9291848 | 0.088 | 1.689684e-05
2050797-1 повтор | 2050797 | Ст3пс А500 | арм. 16 | 556 | 160.6069 | 644 | 105.8524 | 1.158273 | 6.63265e-05 | 21.9 | 1.582999 | 10.2 | 0.7086726 | 10.5 | 0.6989925 | 0.078 | 3.46853e-05
2050797-1 повтор | 2050797 | Ст3пс А500 | арм. 16 | 525 | 335.8761 | 620 | 188.0063 | 1.180952 | 0.0002112631 | 20.3 | 0.1168456 | 9.3 | 0.003384107 | 9.6 | 0.004088619 | 0.085 | 1.233381e-06
2050797-2 повтор | 2050797 | Ст3пс А500 | арм. 16 | 533 | 106.6453 | 623 | 114.7371 | 1.168856 | 5.944064e-06 | 21.4 | 0.5748264 | 9.9 | 0.2935764 | 10.2 | 0.2873578 | 0.1 | 0.0002595507
2050797-2 повтор | 2050797 | Ст3пс А500 | арм. 16 | 549 | 32.1838 | 640 | 39.54475 | 1.165756 | 4.376744e-07 | 21.3 | 0.4331918 | 9.1 | 0.06665334 | 9.4 | 0.06966554 | 0.067 | 0.0002852526
2050801-1 | 2050801 | Ст3пс А500 | арм. 16 | 540 | 11.06842 | 635 | 1.660133 | 1.175926 | 9.041036e-05 | 21 | 0.128288 | 7.5 | 3.452807 | 7.8 | 3.474281 | 0.085 | 1.233381e-06
2050802-1 | 2050802 | Ст3пс А500 | арм. 16 | 552 | 75.22226 | 644 | 105.8524 | 1.166667 | 6.208925e-08 | 21.4 | 0.5748264 | 9.4 | 0.001749491 | 9.7 | 0.001300157 | 0.07 | 0.0001929161
2050802-2 | 2050802 | Ст3пс А500 | арм. 16 | 561 | 312.3376 | 659 | 639.5063 | 1.174688 | 6.840229e-05 | 20.8 | 0.02501872 | 8.8 | 0.3115572 | 9.1 | 0.3180309 | 0.085 | 1.233381e-06
2050803-1 | 2050803 | Ст3пс А500 | арм. 16 | 545 | 2.799186 | 633 | 0.506287 | 1.161468 | 2.449854e-05 | 22.4 | 3.091173 | 9.4 | 0.001749491 | 9.7 | 0.001300157 | 0.08 | 1.512761e-05
2050803-1 | 2050803 | Ст3пс А500 | арм. 16 | 548 | 21.83765 | 637 | 10.81398 | 1.162409 | 1.606992e-05 | 20.4 | 0.05848026 | 9.9 | 0.2935764 | 10.2 | 0.2873578 | 0.079 | 2.390646e-05
2050803-2 | 2050803 | Ст3пс А500 | арм. 16 | 563 | 387.03 | 652 | 334.4678 | 1.158082 | 6.94853e-05 | 19.8 | 0.7086726 | 8.1 | 1.582999 | 8.4 | 1.59755 | 0.07 | 0.0001929161
2050804-1 | 2050804 | Ст3пс А500 | арм. 16 | 545 | 2.799186 | 650 | 265.314 | 1.192661 | 0.0006886982 | 18.1 | 6.460884 | 7.4 | 3.834442 | 7.7 | 3.857069 | 0.078 | 3.46853e-05
2063491-1 | 2063491 | Ст3пс А500 | арм. 16 | 522 | 454.8376 | 616 | 313.6986 | 1.180077 | 0.0001865721 | 20.6 | 0.001749491 | 9.1 | 0.06665334 | 9.4 | 0.06966554 | 0.075 | 7.902184e-05
2063491-1 | 2063491 | Ст3пс А500 | арм. 16 | 534 | 86.99149 | 627 | 45.04475 | 1.174157 | 5.990472e-05 | 20.6 | 0.001749491 | 9.3 | 0.003384107 | 9.6 | 0.004088619 | 0.09 | 3.733915e-05
2063491-2 | 2063491 | Ст3пс А500 | арм. 16 | 528 | 234.9146 | 621 | 161.5832 | 1.176136 | 9.445651e-05 | 20.8 | 0.02501872 | 8 | 1.844634 | 8.3 | 1.860339 | 0.077 | 4.746415e-05
2063493-1 | 2063493 | Ст3пс А500 | арм. 16 | 539 | 18.72226 | 625 | 75.8909 | 1.159555 | 4.709745e-05 | 19.3 | 1.800499 | 10.7 | 1.800499 | 11 | 1.78505 | 0.086 | 4.454535e-06
2063493-1 | 2063493 | Ст3пс А500 | арм. 16 | 531 | 151.953 | 615 | 350.1217 | 1.158192 | 6.765719e-05 | 20 | 0.4119418 | 7.2 | 4.657711 | 7.5 | 4.682646 | 0.092 | 6.578146e-05
2063493-2 | 2063493 | Ст3пс А500 | арм. 16 | 516 | 746.7607 | 612 | 471.3909 | 1.186047 | 0.0003852985 | 23.3 | 7.065884 | 10.6 | 1.542134 | 10.9 | 1.527839 | 0.085 | 1.233381e-06
2050806-1 | 2050806 | Ст3пс А500 | арм. 18 | 532 | 16.15725 | 615 | 160.9416 | 1.156015 | 0.0002265133 | 19.3 | 0.5907882 | 9.2 | 0.004444444 | 9.5 | 0.004444444 | 0.078 | 1.301653e-05
2050806-2 | 2050806 | Ст3пс А500 | арм. 18 | 535 | 1.0396 | 619 | 75.45136 | 1.157009 | 0.0001975726 | 20.6 | 0.2823568 | 8.4 | 0.5377778 | 8.7 | 0.5377778 | 0.09 | 7.04283e-05
2050807-1 | 2050807 | Ст3пс А500 | арм. 18 | 535 | 1.0396 | 620 | 59.07882 | 1.158879 | 0.0001485203 | 20.4 | 0.1098078 | 8.9 | 0.05444444 | 9.2 | 0.05444444 | 0.085 | 1.150673e-05
2050807-2 | 2050807 | Ст3пс А500 | арм. 18 | 529 | 49.27489 | 616 | 136.569 | 1.164461 | 4.361478e-05 | 20.4 | 0.1098078 | 9.6 | 0.2177778 | 9.9 | 0.2177778 | 0.098 | 0.0002687028
2050810 | 2050810 | Ст3Гпс А500 | арм. 20 | 568 | 657.0329 | 658 | 604.7584 | 1.158451 | 9.016756e-05 | 22.2 | 2.96683 | 9.5 | 0.04857976 | 9.8 | 0.03225323 | 0.069 | 0.0002011766
2050811 | 2050811 | Ст3Гпс А500 | арм. 20 | 554 | 135.3186 | 642 | 73.81966 | 1.158845 | 8.283911e-05 | 22.7 | 4.939279 | 9.1 | 0.03225323 | 9.4 | 0.04857976 | 0.082 | 1.401083e-06
2050811 | 2050811 | Ст3Гпс А500 | арм. 20 | 543 | 0.4002499 | 634 | 0.3502707 | 1.167587 | 1.288002e-07 | 22.5 | 4.0903 | 9.8 | 0.2708247 | 10.1 | 0.2300083 | 0.086 | 7.931695e-06
2050811 | 2050811 | Ст3Гпс А500 | арм. 20 | 548 | 31.72678 | 640 | 43.45231 | 1.167883 | 3.988267e-09 | 22.1 | 2.632341 | 9.6 | 0.1026614 | 9.9 | 0.0781716 | 0.098 | 0.0002195235
2050812 | 2050812 | Ст3Гпс А500 | арм. 20 | 535 | 54.2778 | 622 | 130.1462 | 1.162617 | 2.840402e-05 | 19.4 | 1.161116 | 8.6 | 0.4618451 | 8.9 | 0.5189879 | 0.083 | 3.373594e-08
2050812 | 2050812 | Ст3Гпс А500 | арм. 20 | 532 | 107.4819 | 622 | 130.1462 | 1.169173 | 1.504469e-06 | 22.3 | 3.32132 | 10.7 | 2.017559 | 11 | 1.903274 | 0.098 | 0.0002195235
2050812 | 2050812 | Ст3Гпс А500 | арм. 20 | 533 | 87.74719 | 619 | 207.5952 | 1.161351 | 4.350089e-05 | 22.6 | 4.50479 | 9.7 | 0.176743 | 10 | 0.14409 | 0.078 | 2.687047e-05
2050813 | 2050813 | Ст3Гпс А500 | арм. 20 | 552 | 92.788 | 639 | 31.26864 | 1.157609 | 0.0001068674 | 20.1 | 0.1425448 | 9.2 | 0.00633486 | 9.5 | 0.01449813 | 0.084 | 6.66389e-07
2050813 | 2050813 | Ст3Гпс А500 | арм. 20 | 551 | 74.5227 | 644 | 112.187 | 1.168784 | 7.01682e-07 | 21.1 | 0.3874427 | 10.2 | 0.8471512 | 10.5 | 0.7736818 | 0.098 | 0.0002195235
2050813 | 2050813 | Ст3Гпс А500 | арм. 20 | 550 | 58.25739 | 646 | 158.5544 | 1.174545 | 4.354799e-05 | 20.5 | 0.0005039567 | 10.4 | 1.255314 | 10.7 | 1.165519 | 0.078 | 2.687047e-05
2050814 | 2050814 | Ст3Гпс А500 | арм. 20 | 548 | 31.72678 | 633 | 0.1665973 | 1.155109 | 0.0001647854 | 22 | 2.317851 | 10.4 | 1.255314 | 10.7 | 1.165519 | 0.086 | 7.931695e-06
2050814 | 2050814 | Ст3Гпс А500 | арм. 20 | 543 | 0.4002499 | 635 | 2.533944 | 1.169429 | 2.198498e-06 | 21.4 | 0.8509121 | 9.6 | 0.1026614 | 9.9 | 0.0781716 | 0.094 | 0.0001169929
2050814 | 2050814 | Ст3Гпс А500 | арм. 20 | 541 | 1.869638 | 631 | 5.79925 | 1.166359 | 2.521011e-06 | 21.1 | 0.3874427 | 8.8 | 0.2300083 | 9.1 | 0.2708247 | 0.097 | 0.0001908909
2050815 | 2050815 | Ст3Гпс А500 | арм. 22 | 526 | 613.688 | 617 | 645.6219 | 1.173004 | 4.271711e-05 | 23.3 | 12.53804 | 12.4 | 12.6995 | 12.7 | 8.568926 | 0.067 | 0.0002648017
2050824 | 2050824 | Ст3Гпс А500 | арм. 25 | 545 | 33.60229 | 654 | 32.38813 | 1.2 | 0.000521319 | 19.7 | 0.5774352 | 9.8 | 0.08345679 | 10.1 | 0.08487195 | 0.081 | 1.581187e-06
2050824 | 2050824 | Ст3Гпс А500 | арм. 25 | 580 | 852.8299 | 679 | 941.941 | 1.17069 | 4.196363e-05 | 17.8 | 1.299847 | 10.6 | 0.2612346 | 10.9 | 0.2587473 | 0.069 | 0.00017576
2050820 | 2050820 | Ст3Гпс А500 | арм. 25 | 555 | 17.66733 | 642 | 39.80276 | 1.156757 | 0.0004166021 | 18.4 | 0.2917171 | 9 | 1.185679 | 9.3 | 1.190997 | 0.082 | 6.628183e-08
2050820 | 2050820 | Ст3Гпс А500 | арм. 25 | 553 | 4.85432 | 649 | 0.4775597 | 1.173599 | 1.273802e-05 | 17.9 | 1.081825 | 9.6 | 0.2390123 | 9.9 | 0.2414031 | 0.078 | 1.81259e-05
2050820 | 2050820 | Ст3Гпс А500 | арм. 25 | 563 | 148.9194 | 653 | 22.00601 | 1.159858 | 0.0002996252 | 17.5 | 2.073912 | 9.9 | 0.03567901 | 10.2 | 0.03660637 | 0.072 | 0.0001052153
2050821 | 2050821 | Ст3Гпс А500 | арм. 25 | 547 | 14.4153 | 632 | 265.9816 | 1.155393 | 0.0004741304 | 18 | 0.8838038 | 10 | 0.007901235 | 10.3 | 0.008340788 | 0.084 | 3.036472e-06
2050821 | 2050821 | Ст3Гпс А500 | арм. 25 | 547 | 14.4153 | 632 | 265.9816 | 1.155393 | 0.0004741304 | 18 | 0.8838038 | 9.4 | 0.4745679 | 9.7 | 0.4779343 | 0.091 | 7.643214e-05
2050821 | 2050821 | Ст3Гпс А500 | арм. 25 | 548 | 7.821799 | 636 | 151.5101 | 1.160584 | 0.0002750174 | 18 | 0.8838038 | 9.6 | 0.2390123 | 9.9 | 0.2414031 | 0.094 | 0.0001378874
2050822 | 2050822 | Ст3Гпс А500 | арм. 25 | 554 | 10.26082 | 641 | 53.42065 | 1.15704 | 0.0004051315 | 20.2 | 1.587327 | 9 | 1.185679 | 9.3 | 1.190997 | 0.1 | 0.000314798
2050822 | 2050822 | Ст3Гпс А500 | арм. 25 | 547 | 14.4153 | 643 | 28.18488 | 1.175503 | 2.771717e-06 | 17.4 | 2.371934 | 9.8 | 0.08345679 | 10.1 | 0.08487195 | 0.083 | 5.513767e-07
2050822 | 2050822 | Ст3Гпс А500 | арм. 25 | 556 | 27.07383 | 643 | 28.18488 | 1.156475 | 0.0004281907 | 17.8 | 1.299847 | 8 | 4.363457 | 8.3 | 4.373652 | 0.084 | 3.036472e-06
2050823 | 2050823 | Ст3Гпс А500 | арм. 25 | 536 | 218.9438 | 625 | 543.3068 | 1.166045 | 0.000123717 | 16.7 | 5.018086 | 9.7 | 0.1512346 | 10 | 0.1531375 | 0.071 | 0.0001267302
2050823 | 2050823 | Ст3Гпс А500 | арм. 25 | 536 | 218.9438 | 627 | 454.0711 | 1.169776 | 5.463383e-05 | 18.2 | 0.5477604 | 10.8 | 0.505679 | 11.1 | 0.5022161 | 0.093 | 0.0001154023
2050823 | 2050823 | Ст3Гпс А500 | арм. 25 | 537 | 190.3503 | 625 | 543.3068 | 1.163873 | 0.0001767363 | 19 | 0.003587004 | 11.7 | 2.595679 | 12 | 2.587826 | 0.088 | 3.297685e-05
2050825 | 2050825 | Ст3Гпс А500 | арм. 25 | 536 | 218.9438 | 622 | 692.1605 | 1.160448 | 0.0002795527 | 20.4 | 2.131283 | 9.6 | 0.2390123 | 9.9 | 0.2414031 | 0.087 | 2.249176e-05
2050825 | 2050825 | Ст3Гпс А500 | арм. 25 | 535 | 249.5372 | 623 | 640.5426 | 1.164486 | 0.0001608232 | 18.5 | 0.1936954 | 9.7 | 0.1512346 | 10 | 0.1531375 | 0.09 | 5.994704e-05
2050825 | 2050825 | Ст3Гпс А500 | арм. 25 | 529 | 475.0982 | 618 | 918.632 | 1.168242 | 7.966676e-05 | 19.5 | 0.3134786 | 9.6 | 0.2390123 | 9.9 | 0.2414031 | 0.096 | 0.0001888576
2050826 | 2050826 | Ст3Гпс А500 | арм. 28 | 551 | 13.79592 | 649 | 1.28753 | 1.177858 | 3.958433e-05 | 18.1 | 0.3454561 | 9.6 | 0.3570672 | 9.9 | 0.3644217 | 0.089 | 4.012835e-05
2050826 | 2050826 | Ст3Гпс А500 | арм. 28 | 557 | 94.36735 | 651 | 9.826306 | 1.168761 | 0.000236816 | 19.2 | 0.2623948 | 10.5 | 0.09147539 | 10.8 | 0.08780941 | 0.099 | 0.0002668222
2050826 | 2050826 | Ст3Гпс А500 | арм. 28 | 554 | 45.08163 | 647 | 0.7487547 | 1.16787 | 0.0002650388 | 16.9 | 3.196068 | 10 | 0.03902641 | 10.3 | 0.04148288 | 0.096 | 0.0001778141
2050827 | 2050827 | Ст3Гпс А500 | арм. 28 | 550 | 7.367347 | 652 | 17.09569 | 1.185455 | 1.701716e-06 | 18.9 | 0.0450479 | 8 | 4.82923 | 8.3 | 4.856177 | 0.082 | 4.426322e-07
2050827 | 2050827 | Ст3Гпс А500 | арм. 28 | 553 | 32.65306 | 652 | 17.09569 | 1.179024 | 2.62814e-05 | 16.9 | 3.196068 | 8.8 | 1.953149 | 9.1 | 1.970299 | 0.065 | 0.000312063
2050827 | 2050827 | Ст3Гпс А500 | арм. 28 | 560 | 161.6531 | 652 | 17.09569 | 1.164286 | 0.0003945917 | 16.1 | 6.696476 | 10 | 0.03902641 | 10.3 | 0.04148288 | 0.067 | 0.0002454018
2050828 | 2050828 | Ст3Гпс А500 | арм. 28 | 544 | 10.79592 | 639 | 78.59365 | 1.174632 | 9.05865e-05 | 19 | 0.09749688 | 11.2 | 1.004904 | 11.5 | 0.9926666 | 0.096 | 0.0001778141
2050828 | 2050828 | Ст3Гпс А500 | арм. 28 | 536 | 127.3673 | 630 | 319.1692 | 1.175373 | 7.70342e-05 | 16.4 | 5.233823 | 9.6 | 0.3570672 | 9.9 | 0.3644217 | 0.077 | 3.209569e-05
2050828 | 2050828 | Ст3Гпс А500 | арм. 28 | 547 | 0.08163265 | 637 | 118.0549 | 1.164534 | 0.0003847963 | 17.4 | 1.658313 | 11 | 0.6439244 | 11.3 | 0.6341359 | 0.095 | 0.0001521447
2050829 | 2050829 | Ст3Гпс А500 | арм. 28 | 554 | 45.08163 | 641 | 47.13243 | 1.15704 | 0.0007349703 | 18.9 | 0.0450479 | 10.1 | 0.009516202 | 10.4 | 0.01074819 | 0.08 | 7.103857e-06
2050829 | 2050829 | Ст3Гпс А500 | арм. 28 | 554 | 45.08163 | 643 | 23.6712 | 1.16065 | 0.0005522607 | 19.1 | 0.1699459 | 11.4 | 1.445884 | 11.7 | 1.431197 | 0.078 | 2.176508e-05
2050830 | 2050830 | Ст3Гпс А500 | арм. 32 | 532 | 17.93304 | 638 | 130.3671 | 1.199248 | 0.0001406836 | 18.3 | 0.0907056 | 10 | 0.1523931 | 10.3 | 0.1577544 | 0.092 | 7.276971e-05
2050830 | 2050830 | Ст3Гпс А500 | арм. 32 | 535 | 1.524587 | 639 | 108.5314 | 1.194393 | 0.000279445 | 17.3 | 1.693053 | 9.5 | 0.7927687 | 9.8 | 0.8049375 | 0.07 | 0.000181427
2050830 | 2050830 | Ст3Гпс А500 | арм. 32 | 541 | 22.70769 | 643 | 41.18868 | 1.18854 | 0.0005093774 | 17.9 | 0.4916446 | 10.3 | 0.008167747 | 10.6 | 0.009444555 | 0.088 | 2.052558e-05
2050831 | 2050831 | Ст3Гпс А500 | арм. 32 | 539 | 7.646653 | 640 | 88.69572 | 1.187384 | 0.0005628798 | 18.3 | 0.0907056 | 11.9 | 2.278966 | 12.2 | 2.258459 | 0.078 | 2.991525e-05
2050831 | 2050831 | Ст3Гпс А500 | арм. 32 | 544 | 60.29924 | 644 | 29.35299 | 1.183824 | 0.0007445042 | 16.6 | 4.004696 | 8.8 | 2.529295 | 9.1 | 2.550994 | 0.086 | 6.403513e-06
2050831 | 2050831 | Ст3Гпс А500 | арм. 32 | 539 | 7.646653 | 639 | 108.5314 | 1.185529 | 0.0006543556 | 19.3 | 0.4883582 | 12.8 | 5.80629 | 13.1 | 5.773529 | 0.081 | 6.098349e-06
2050832 | 2050832 | Ст3Гпс А500 | арм. 36 | 533 | 76.96074 | 633 | 402.276 | 1.187617 | 0.0003283925 | 16.5 | 2.730005 | 10.6 | 0.007856405 | 10.9 | 0.007263688 | 0.091 | 9.954597e-05
2050832 | 2050832 | Ст3Гпс А500 | арм. 36 | 537 | 22.77893 | 636 | 290.935 | 1.184358 | 0.0004571609 | 17.1 | 1.107278 | 10.6 | 0.007856405 | 10.9 | 0.007263688 | 0.068 | 0.0001695914
2050832 | 2050832 | Ст3Гпс А500 | арм. 36 | 534 | 60.41529 | 633 | 402.276 | 1.185393 | 0.0004139437 | 16.5 | 2.730005 | 10.2 | 0.09694731 | 10.5 | 0.09908187 | 0.078 | 9.13688e-06
2072470 | 2072470 | Ст3Гпс А500 | арм. 36 | 533 | 76.96074 | 618 | 1228.981 | 1.159475 | 0.002140375 | 18.6 | 0.2004597 | 10.9 | 0.1510382 | 11.2 | 0.1484001 | 0.065 | 0.0002567278
2072470 | 2072470 | Ст3Гпс А500 | арм. 36 | 580 | 1461.324 | 714 | 3714.071 | 1.231034 | 0.0006398683 | 17.3 | 0.7263688 | 8.6 | 3.653311 | 9 | 3.2934 | 0.098 | 0.0002882278
2003461 | 2003461 | Ст3Гпс А500 | арм. 25 | 550 | 0.6348073 | 645 | 10.9491 | 1.172727 | 1.971641e-05 | 19.8 | 0.7394136 | 9.4 | 0.4745679 | 9.7 | 0.4779343 | 0.086 | 1.400666e-05
2003461 | 2003461 | Ст3Гпс А500 | арм. 25 | 549 | 3.228303 | 644 | 18.56699 | 1.173042 | 1.702136e-05 | 18.5 | 0.1936954 | 10.5 | 0.1690123 | 10.8 | 0.1670129 | 0.081 | 1.581187e-06
2072731 | 2072731 | Ст3Гпс А500 | арм. 25 | 526 | 614.8787 | 631 | 299.5995 | 1.19962 | 0.0005041005 | 18.9 | 0.001608684 | 9.5 | 0.3467901 | 9.8 | 0.3496687 | 0.096 | 0.0001888576
2072731 | 2072731 | Ст3Гпс А500 | арм. 25 | 548 | 7.821799 | 646 | 5.331218 | 1.178832 | 2.770651e-06 | 18.9 | 0.001608684 | 10.2 | 0.01234568 | 10.5 | 0.01180962 | 0.08 | 5.096092e-06
2003467 | 2003467 | Ст3Гпс А500 | арм. 25 | 540 | 116.5698 | 637 | 127.8922 | 1.17963 | 6.061641e-06 | 19.4 | 0.2115003 | 11.5 | 1.991235 | 11.8 | 1.984357 | 0.068 | 0.000203275
2003467 | 2003467 | Ст3Гпс А500 | арм. 25 | 536 | 218.9438 | 635 | 177.128 | 1.184701 | 5.675969e-05 | 20 | 1.12337 | 11.3 | 1.46679 | 11.6 | 1.460888 | 0.082 | 6.628183e-08
2003470 | 2003470 | Ст3Гпс А500 | арм. 25 | 552 | 1.447815 | 646 | 5.331218 | 1.17029 | 4.730323e-05 | 20.3 | 1.849305 | 11.3 | 1.46679 | 11.6 | 1.460888 | 0.081 | 1.581187e-06
2003470 | 2003470 | Ст3Гпс А500 | арм. 25 | 551 | 0.04131139 | 646 | 5.331218 | 1.172414 | 2.259858e-05 | 19.8 | 0.7394136 | 11.3 | 1.46679 | 11.6 | 1.460888 | 0.075 | 5.267062e-05
2003462 | 2003462 | Ст3Гпс А500 | арм. 25 | 545 | 33.60229 | 645 | 10.9491 | 1.183486 | 3.992532e-05 | 18 | 0.8838038 | 11.3 | 1.46679 | 11.6 | 1.460888 | 0.082 | 6.628183e-08
2003462 | 2003462 | Ст3Гпс А500 | арм. 25 | 543 | 60.78928 | 648 | 0.09544583 | 1.19337 | 0.0002625235 | 16.2 | 7.508194 | 8.6 | 2.21679 | 8.9 | 2.224059 | 0.071 | 0.0001267302
2003460 | 2003460 | Ст3Гпс А500 | арм. 25 | 547 | 14.4153 | 645 | 10.9491 | 1.179159 | 3.965912e-06 | 20.2 | 1.587327 | 10.3 | 0.0445679 | 10.6 | 0.04354404 | 0.09 | 5.994704e-05
2003460 | 2003460 | Ст3Гпс А500 | арм. 25 | 538 | 163.7568 | 639 | 86.65642 | 1.187732 | 0.000111614 | 20.6 | 2.75524 | 10.8 | 0.505679 | 11.1 | 0.5022161 | 0.079 | 1.0611e-05
2003471 | 2003471 | Ст3Гпс А500 | арм. 25 | 556 | 27.07383 | 704 | 3101.494 | 1.266187 | 0.007924464 | 21.5 | 6.553045 | 11.7 | 2.595679 | 12.1 | 2.91956 | 0.073 | 8.570043e-05
2003471 | 2003471 | Ст3Гпс А500 | арм. 25 | 530 | 432.5047 | 633 | 234.3637 | 1.19434 | 0.0002948787 | 19 | 0.003587004 | 10.3 | 0.0445679 | 10.6 | 0.04354404 | 0.085 | 7.521566e-06
2072404 | 2072404 | Ст3Гпс А500 | арм. 25 | 535 | 249.5372 | 676 | 766.7946 | 1.263551 | 0.007462163 | 19.2 | 0.06754364 | 11.7 | 2.595679 | 12 | 2.587826 | 0.066 | 0.0002643048
2072404 | 2072404 | Ст3Гпс А500 | арм. 25 | 555 | 17.66733 | 671 | 514.8841 | 1.209009 | 0.001013876 | 19.8 | 0.7394136 | 10.4 | 0.09679012 | 10.7 | 0.09527846 | 0.084 | 3.036472e-06
2003468 | 2003468 | Ст3Гпс А500 | арм. 25 | 557 | 38.48034 | 645 | 10.9491 | 1.157989 | 0.0003678096 | 19.2 | 0.06754364 | 11.5 | 1.991235 | 11.8 | 1.984357 | 0.074 | 6.818552e-05
2003468 | 2003468 | Ст3Гпс А500 | арм. 25 | 552 | 1.447815 | 645 | 10.9491 | 1.168478 | 7.550443e-05 | 20.7 | 3.097218 | 12 | 3.652346 | 12.3 | 3.643029 | 0.07 | 0.0001502451
2073487 | 2073487 | Ст3Гпс А500 | арм. 25 | 528 | 519.6917 | 633 | 234.3637 | 1.198864 | 0.0004707184 | 19.6 | 0.4354569 | 10.6 | 0.2612346 | 10.9 | 0.2587473 | 0.089 | 4.546195e-05
2073487 | 2073487 | Ст3Гпс А500 | арм. 25 | 538 | 163.7568 | 639 | 86.65642 | 1.187732 | 0.000111614 | 20.1 | 1.345349 | 10.8 | 0.505679 | 11.1 | 0.5022161 | 0.099 | 0.0002803129
2003465 | 2003465 | Ст3Гпс А500 | арм. 25 | 542 | 77.38277 | 639 | 86.65642 | 1.178967 | 3.237121e-06 | 20.5 | 2.433262 | 9.6 | 0.2390123 | 9.9 | 0.2414031 | 0.065 | 0.0002978197
2003465 | 2003465 | Ст3Гпс А500 | арм. 25 | 538 | 163.7568 | 632 | 265.9816 | 1.174721 | 5.984873e-06 | 19.5 | 0.3134786 | 9 | 1.185679 | 9.3 | 1.190997 | 0.08 | 5.096092e-06
2003464 | 2003464 | Ст3Гпс А500 | арм. 25 | 542 | 77.38277 | 641 | 53.42065 | 1.182657 | 3.013172e-05 | 19.1 | 0.02556532 | 10.1 | 0.0001234568 | 10.4 | 7.520509e-05 | 0.073 | 8.570043e-05
2003464 | 2003464 | Ст3Гпс А500 | арм. 25 | 547 | 14.4153 | 644 | 18.56699 | 1.177331 | 2.666892e-08 | 18.6 | 0.1156737 | 9.9 | 0.03567901 | 10.2 | 0.03660637 | 0.098 | 0.0002478278
2003466 | 2003466 | Ст3Гпс А500 | арм. 25 | 543 | 60.78928 | 642 | 39.80276 | 1.18232 | 2.655189e-05 | 19.8 | 0.7394136 | 11.2 | 1.234568 | 11.5 | 1.229154 | 0.093 | 0.0001154023
2003466 | 2003466 | Ст3Гпс А500 | арм. 25 | 539 | 139.1633 | 633 | 234.3637 | 1.174397 | 7.675992e-06 | 20 | 1.12337 | 10.8 | 0.505679 | 12.1 | 2.91956 | 0.068 | 0.000203275
2003469 | 2003469 | Ст3Гпс А500 | арм. 25 | 552 | 1.447815 | 644 | 18.56699 | 1.166667 | 0.0001102694 | 18.6 | 0.1156737 | 8.3 | 3.200123 | 8.6 | 3.208856 | 0.082 | 6.628183e-08
2003469 | 2003469 | Ст3Гпс А500 | арм. 25 | 550 | 0.6348073 | 647 | 1.713332 | 1.176364 | 6.463408e-07 | 20.3 | 1.849305 | 10.1 | 0.0001234568 | 10.4 | 7.520509e-05 | 0.086 | 1.400666e-05
2072700 | 2072700 | Ст3Гпс А500 | арм. 25 | 549 | 3.228303 | 643 | 28.18488 | 1.17122 | 3.536906e-05 | 23.2 | 18.14668 | 11.6 | 2.283457 | 11.9 | 2.276091 | 0.1 | 0.000314798
2072700 | 2072700 | Ст3Гпс А500 | арм. 25 | 552 | 1.447815 | 647 | 1.713332 | 1.172101 | 2.566578e-05 | 21 | 4.243153 | 9.6 | 0.2390123 | 9.9 | 0.2414031 | 0.065 | 0.0002978197
2072403 | 2072403 | Ст3Гпс А500 | арм. 25 | 566 | 231.1389 | 696 | 2274.437 | 1.229682 | 0.002757761 | 20.9 | 3.841175 | 11.2 | 1.234568 | 11.5 | 1.229154 | 0.073 | 8.570043e-05
2072403 | 2072403 | Ст3Гпс А500 | арм. 25 | 555 | 17.66733 | 693 | 1997.291 | 1.248649 | 0.005109542 | 22.5 | 12.67283 | 11.5 | 1.991235 | 11.8 | 1.984357 | 0.088 | 3.297685e-05
2003463 | 2003463 | Ст3Гпс А500 | арм. 25 | 552 | 1.447815 | 646 | 5.331218 | 1.17029 | 4.730323e-05 | 18.7 | 0.05765204 | 11.2 | 1.234568 | 11.5 | 1.229154 | 0.072 | 0.0001052153
2003463 | 2003463 | Ст3Гпс А500 | арм. 25 | 552 | 1.447815 | 647 | 1.713332 | 1.172101 | 2.566578e-05 | 17.3 | 2.689956 | 10.1 | 0.0001234568 | 10.4 | 7.520509e-05 | 0.069 | 0.00017576
2003277 | 2003277 | Ст3Гпс А500 | арм. 32 | 518 | 332.5058 | 634 | 237.7098 | 1.223938 | 0.0001645856 | 18.9 | 0.08929715 | 8.6 | 3.205445 | 8.9 | 3.229867 | 0.08 | 1.203732e-05
2003277 | 2003277 | Ст3Гпс А500 | арм. 32 | 520 | 263.5668 | 634 | 237.7098 | 1.219231 | 6.596097e-05 | 19.1 | 0.2488277 | 9.6 | 0.6246936 | 9.9 | 0.6355009 | 0.082 | 2.159382e-06
2003275 | 2003275 | Ст3Гпс А500 | арм. 32 | 523 | 175.1584 | 620 | 865.4093 | 1.185468 | 0.0006574446 | 20.9 | 5.284602 | 11.4 | 1.019341 | 11.7 | 1.005642 | 0.097 | 0.0001830749
2003275 | 2003275 | Ст3Гпс А500 | арм. 32 | 516 | 409.4448 | 631 | 339.2168 | 1.222868 | 0.0001382761 | 20.8 | 4.834837 | 11.2 | 0.6554917 | 11.5 | 0.644515 | 0.069 | 0.000209366
2003272 | 2003272 | Ст3Гпс А500 | арм. 32 | 528 | 67.81097 | 640 | 88.69572 | 1.212121 | 1.024304e-06 | 20.7 | 4.405072 | 10.6 | 0.04394239 | 10.9 | 0.0411347 | 0.083 | 2.204148e-07
2003272 | 2003272 | Ст3Гпс А500 | арм. 32 | 513 | 539.8532 | 628 | 458.7239 | 1.224172 | 0.0001706265 | 20.3 | 2.886011 | 11.5 | 1.231266 | 11.8 | 1.216205 | 0.065 | 0.0003411218
2003273 | 2003273 | Ст3Гпс А500 | арм. 32 | 532 | 17.93304 | 643 | 41.18868 | 1.208647 | 6.063987e-06 | 21.6 | 8.992959 | 11.6 | 1.463191 | 11.9 | 1.446768 | 0.085 | 2.342481e-06
2003273 | 2003273 | Ст3Гпс А500 | арм. 32 | 531 | 27.40252 | 641 | 70.86004 | 1.207156 | 1.562482e-05 | 17.9 | 0.4916446 | 11.3 | 0.8274166 | 11.6 | 0.8150784 | 0.071 | 0.000155488
2003274 | 2003274 | Ст3Гпс А500 | арм. 32 | 530 | 38.87201 | 644 | 29.35299 | 1.215094 | 1.588187e-05 | 19.8 | 1.437184 | 12.3 | 3.646665 | 12.6 | 3.620712 | 0.097 | 0.0001830749
2003274 | 2003274 | Ст3Гпс А500 | арм. 32 | 536 | 0.05510371 | 644 | 29.35299 | 1.201493 | 9.247891e-05 | 18 | 0.3614098 | 10.1 | 0.08431798 | 10.4 | 0.08831779 | 0.082 | 2.159382e-06
2003271 | 2003271 | Ст3Гпс А500 | арм. 32 | 519 | 297.0363 | 628 | 458.7239 | 1.210019 | 1.187806e-06 | 20 | 1.956715 | 12.6 | 4.88244 | 12.9 | 4.852402 | 0.073 | 0.0001096101
2003271 | 2003271 | Ст3Гпс А500 | арм. 32 | 531 | 27.40252 | 640 | 88.69572 | 1.205273 | 3.405964e-05 | 20.4 | 3.235776 | 12.5 | 4.450515 | 12.8 | 4.421839 | 0.095 | 0.0001329528
2003276 | 2003276 | Ст3Гпс А500 | арм. 32 | 527 | 85.28046 | 623 | 697.9023 | 1.182163 | 0.0008378677 | 21.9 | 10.88225 | 11.3 | 0.8274166 | 11.6 | 0.8150784 | 0.1 | 0.000273258
2003276 | 2003276 | Ст3Гпс А500 | арм. 32 | 524 | 149.6889 | 620 | 865.4093 | 1.183206 | 0.0007785789 | 21.1 | 6.244133 | 11.1 | 0.5035668 | 11.4 | 0.4939516 | 0.081 | 6.098349e-06
2003278 | 2003278 | Ст3Гпс А500 | арм. 32 | 515 | 450.9143 | 634 | 237.7098 | 1.231068 | 0.0003983548 | 20.1 | 2.24648 | 9.3 | 1.188919 | 9.6 | 1.203811 | 0.091 | 5.670868e-05
2003278 | 2003278 | Ст3Гпс А500 | арм. 32 | 519 | 297.0363 | 634 | 237.7098 | 1.22158 | 0.0001096382 | 17.6 | 1.002349 | 10.3 | 0.008167747 | 10.6 | 0.009444555 | 0.079 | 1.997628e-05
2072470 | 2072470 | Ст3Гпс А500 | арм. 36 | 563 | 450.5971 | 704 | 2595.208 | 1.250444 | 0.001998554 | 17.6 | 0.3050052 | 13.2 | 7.228765 | 13.6 | 7.757491 | 0.079 | 4.091426e-06
2003270 | 2003270 | Ст3Гпс А500 | арм. 36 | 531 | 116.0517 | 637 | 257.8214 | 1.199623 | 3.739948e-05 | 18.8 | 0.4195506 | 10.9 | 0.1510382 | 11.2 | 0.1484001 | 0.071 | 0.0001004551
2073077 | 2073077 | Ст3Гпс А500 | арм. 36 | 566 | 586.9607 | 703 | 2494.321 | 1.242049 | 0.00131846 | 18.3 | 0.02182335 | 10.4 | 0.01240186 | 10.8 | 0.0002182335 | 0.068 | 0.0001695914
2003459 | 2003459 | Ст3Гпс А500 | арм. 25 | 527 | 566.2852 | 625 | 543.3068 | 1.185958 | 7.727579e-05 | 17.5 | 2.073912 | 10.7 | 0.3734568 | 11 | 0.3704817 | 0.086 | 1.400666e-05
2003459 | 2003459 | Ст3Гпс А500 | арм. 25 | 527 | 566.2852 | 624 | 590.9247 | 1.184061 | 4.751526e-05 | 19.2 | 0.06754364 | 11.6 | 2.283457 | 11.9 | 2.276091 | 0.08 | 5.096092e-06
2003458 | 2003458 | Ст3Гпс А500 | арм. 25 | 533 | 316.7242 | 625 | 543.3068 | 1.172608 | 2.079095e-05 | 18.5 | 0.1936954 | 11.7 | 2.595679 | 12 | 2.587826 | 0.087 | 2.249176e-05
2003458 | 2003458 | Ст3Гпс А500 | арм. 25 | 531 | 391.9112 | 625 | 543.3068 | 1.177024 | 2.047975e-08 | 19.8 | 0.7394136 | 11.6 | 2.283457 | 11.9 | 2.276091 | 0.065 | 0.0002978197
2003291 | 2003291 | Ст3Гпс А500 | арм. 25 | 522 | 829.2527 | 623 | 640.5426 | 1.193487 | 0.0002663098 | 21.8 | 8.17898 | 11.8 | 2.927901 | 12.1 | 2.91956 | 0.07 | 0.0001502451
2003291 | 2003291 | Ст3Гпс А500 | арм. 25 | 527 | 566.2852 | 624 | 590.9247 | 1.184061 | 4.751526e-05 | 19.8 | 0.7394136 | 11.1 | 1.022346 | 11.4 | 1.017419 | 0.079 | 1.0611e-05
2003290 | 2003290 | Ст3Гпс А500 | арм. 25 | 535 | 249.5372 | 629 | 372.8353 | 1.175701 | 2.151077e-06 | 21.5 | 6.553045 | 10.5 | 0.1690123 | 10.8 | 0.1670129 | 0.096 | 0.0001888576
2003290 | 2003290 | Ст3Гпс А500 | арм. 25 | 521 | 887.8462 | 621 | 745.7784 | 1.191939 | 0.0002181821 | 18.5 | 0.1936954 | 10.6 | 0.2612346 | 10.9 | 0.2587473 | 0.093 | 0.0001154023
2003289 | 2003289 | Ст3Гпс А500 | арм. 25 | 524 | 718.0657 | 622 | 692.1605 | 1.187023 | 9.712716e-05 | 19.4 | 0.2115003 | 10.3 | 0.0445679 | 10.5 | 0.01180962 | 0.07 | 0.0001502451
2003289 | 2003289 | Ст3Гпс А500 | арм. 25 | 523 | 772.6592 | 623 | 640.5426 | 1.191205 | 0.0001970374 | 19.2 | 0.06754364 | 11.8 | 2.927901 | 12.1 | 2.91956 | 0.085 | 7.521566e-06
2003288 | 2003288 | Ст3Гпс А500 | арм. 25 | 526 | 614.8787 | 623 | 640.5426 | 1.184411 | 5.246187e-05 | 20.7 | 3.097218 | 10.4 | 0.09679012 | 10.7 | 0.09527846 | 0.1 | 0.000314798
2003288 | 2003288 | Ст3Гпс А500 | арм. 25 | 523 | 772.6592 | 622 | 692.1605 | 1.189293 | 0.0001470145 | 21.5 | 6.553045 | 11.7 | 2.595679 | 12 | 2.587826 | 0.094 | 0.0001378874
2003288 | 2003288 | Ст3Гпс А500 | арм. 28 | 551 | 13.79592 | 653 | 26.36508 | 1.185118 | 9.368693e-07 | 21.3 | 6.823823 | 12 | 3.248822 | 12.3 | 3.226789 | 0.099 | 0.0002668222
2003288 | 2003288 | Ст3Гпс А500 | арм. 28 | 551 | 13.79592 | 649 | 1.28753 | 1.177858 | 3.958433e-05 | 21.5 | 7.908721 | 11.9 | 2.898333 | 12.2 | 2.877524 | 0.084 | 1.781408e-06
2003287 | 2003287 | Ст3Гпс А500 | арм. 28 | 547 | 0.08163265 | 649 | 1.28753 | 1.186472 | 5.389903e-06 | 21.6 | 8.48117 | 12 | 3.248822 | 12.3 | 3.226789 | 0.082 | 4.426322e-07
2003287 | 2003287 | Ст3Гпс А500 | арм. 28 | 547 | 0.08163265 | 645 | 8.209979 | 1.179159 | 2.491006e-05 | 21.6 | 8.48117 | 11.9 | 2.898333 | 12.2 | 2.877524 | 0.067 | 0.0002454018
2003286 | 2003286 | Ст3Гпс А500 | арм. 28 | 543 | 18.36735 | 647 | 0.7487547 | 1.191529 | 5.444223e-05 | 22.1 | 11.64342 | 10.7 | 0.252455 | 11 | 0.24634 | 0.079 | 1.343447e-05
2003286 | 2003286 | Ст3Гпс А500 | арм. 28 | 544 | 10.79592 | 643 | 23.6712 | 1.181985 | 4.686156e-06 | 20.8 | 4.461579 | 11.2 | 1.004904 | 11.5 | 0.9926666 | 0.065 | 0.000312063
2003285 | 2003285 | Ст3Гпс А500 | арм. 28 | 555 | 59.5102 | 652 | 17.09569 | 1.174775 | 8.789573e-05 | 21.6 | 8.48117 | 11.9 | 2.898333 | 12.2 | 2.877524 | 0.07 | 0.00016041
2003285 | 2003285 | Ст3Гпс А500 | арм. 28 | 535 | 150.9388 | 641 | 47.13243 | 1.198131 | 0.0001954626 | 21.5 | 7.908721 | 11.8 | 2.567843 | 12.1 | 2.548258 | 0.089 | 4.012835e-05
2003284 | 2003284 | Ст3Гпс А500 | арм. 28 | 556 | 75.93878 | 653 | 26.36508 | 1.17446 | 9.388865e-05 | 18.2 | 0.237905 | 10.9 | 0.4934346 | 11.2 | 0.4848706 | 0.092 | 8.713651e-05
2003284 | 2003284 | Ст3Гпс А500 | арм. 28 | 558 | 114.7959 | 653 | 26.36508 | 1.170251 | 0.0001931864 | 16.5 | 4.786272 | 9.9 | 0.08853661 | 10.2 | 0.09221758 | 0.089 | 4.012835e-05
2003283 | 2003283 | Ст3Гпс А500 | арм. 28 | 560 | 161.6531 | 655 | 50.90386 | 1.169643 | 0.0002104586 | 19.1 | 0.1699459 | 11.4 | 1.445884 | 11.7 | 1.431197 | 0.098 | 0.0002351528
2003283 | 2003283 | Ст3Гпс А500 | арм. 28 | 540 | 53.08163 | 654 | 37.63447 | 1.211111 | 0.000726899 | 18.9 | 0.0450479 | 8.8 | 1.953149 | 9.1 | 1.970299 | 0.093 | 0.0001068059
2003282 | 2003282 | Ст3Гпс А500 | арм. 28 | 554 | 45.08163 | 653 | 26.36508 | 1.1787 | 2.969908e-05 | 19.1 | 0.1699459 | 11.5 | 1.696373 | 11.8 | 1.680462 | 0.097 | 0.0002054834
2003282 | 2003282 | Ст3Гпс А500 | арм. 28 | 559 | 137.2245 | 653 | 26.36508 | 1.168157 | 0.000255764 | 18.1 | 0.3454561 | 11.7 | 2.257353 | 12 | 2.238993 | 0.093 | 0.0001068059
2003281 | 2003281 | Ст3Гпс А500 | арм. 28 | 555 | 59.5102 | 654 | 37.63447 | 1.178378 | 3.331216e-05 | 17.4 | 1.658313 | 11.2 | 1.004904 | 11.5 | 0.9926666 | 0.069 | 0.0001867406
2003281 | 2003281 | Ст3Гпс А500 | арм. 28 | 555 | 59.5102 | 653 | 26.36508 | 1.176577 | 5.735746e-05 | 19.4 | 0.5072928 | 11.6 | 1.966863 | 11.9 | 1.949728 | 0.096 | 0.0001778141
2003280 | 2003280 | Ст3Гпс А500 | арм. 28 | 537 | 105.7959 | 637 | 118.0549 | 1.18622 | 4.283625e-06 | 19.8 | 1.237089 | 10.3 | 0.01049579 | 10.6 | 0.0092788 | 0.085 | 5.450796e-06
2003280 | 2003280 | Ст3Гпс А500 | арм. 28 | 535 | 150.9388 | 638 | 97.32426 | 1.192523 | 7.011244e-05 | 19.3 | 0.3748438 | 10.1 | 0.009516202 | 10.4 | 0.01074819 | 0.067 | 0.0002454018
2003279 | 2003279 | Ст3Гпс А500 | арм. 28 | 535 | 150.9388 | 639 | 78.59365 | 1.194393 | 0.0001049083 | 21.4 | 7.356272 | 10.1 | 0.009516202 | 10.4 | 0.01074819 | 0.076 | 4.442631e-05
2003279 | 2003279 | Ст3Гпс А500 | арм. 28 | 533 | 204.0816 | 638 | 97.32426 | 1.196998 | 0.0001650731 | 17.4 | 1.658313 | 9.9 | 0.08853661 | 10.2 | 0.09221758 | 0.082 | 4.426322e-07
2073279 | 2073279 | Ст3Гпс А500 | арм. 28 | 540 | 53.08163 | 641 | 47.13243 | 1.187037 | 8.33471e-06 | 22 | 10.97097 | 12.2 | 4.009802 | 12.5 | 3.98532 | 0.086 | 1.112018e-05
2073279 | 2073279 | Ст3Гпс А500 | арм. 28 | 544 | 10.79592 | 645 | 8.209979 | 1.185662 | 2.28529e-06 | 18.6 | 0.007700958 | 10.8 | 0.3629448 | 11.1 | 0.3556053 | 0.079 | 1.343447e-05
2073278 | 2073278 | Ст3Гпс А500 | арм. 28 | 539 | 68.65306 | 637 | 118.0549 | 1.181818 | 5.437596e-06 | 18.6 | 0.007700958 | 11.7 | 2.257353 | 12 | 2.238993 | 0.087 | 1.878957e-05
2073278 | 2073278 | Ст3Гпс А500 | арм. 28 | 530 | 298.7959 | 639 | 78.59365 | 1.20566 | 0.0004626943 | 21.4 | 7.356272 | 10.6 | 0.1619652 | 10.9 | 0.1570747 | 0.097 | 0.0002054834
2072699 | 2072699 | Ст3Гпс А500 | арм. 28 | 547 | 0.08163265 | 645 | 8.209979 | 1.179159 | 2.491006e-05 | 16.1 | 6.696476 | 9.2 | 0.995108 | 9.5 | 1.00736 | 0.09 | 5.379773e-05
2072699 | 2072699 | Ст3Гпс А500 | арм. 28 | 546 | 1.653061 | 641 | 47.13243 | 1.173993 | 0.0001031722 | 19 | 0.09749688 | 11.8 | 2.567843 | 12.1 | 2.548258 | 0.066 | 0.0002777324
2063852-1 | 2063852 | Ст3пс А500 | арм. 10 | 549 | 66.13065 | 643 | 63.34758 | 1.17122 | 6.911504e-06 | 22 | 1.179979 | 8 | 0.06681737 | 8.3 | 0.1200179 | 0.09 | 5.834462e-05
2063852-3 | 2063852 | Ст3пс А500 | арм. 10 | 558 | 0.753293 | 646 | 24.59287 | 1.157706 | 0.0001184905 | 21.8 | 1.654486 | 7.1 | 1.3421 | 7.4 | 1.553603 | 0.084 | 2.684239e-06
2063854-1 | 2063854 | Ст3пс А500 | арм. 10 | 573 | 251.791 | 665 | 197.1463 | 1.160558 | 6.452849e-05 | 21.2 | 3.558008 | 7.4 | 0.7370061 | 7.7 | 0.8957412 | 0.086 | 1.32377e-05
2063854-2 | 2063854 | Ст3пс А500 | арм. 10 | 568 | 118.1118 | 663 | 144.9828 | 1.167254 | 1.789992e-06 | 20.4 | 7.216038 | 8.2 | 0.003421146 | 8.5 | 0.02144352 | 0.074 | 6.991694e-05
2063854-3 | 2063854 | Ст3пс А500 | арм. 10 | 550 | 50.8665 | 645 | 35.51111 | 1.172727 | 1.710522e-05 | 22.2 | 0.7854716 | 9 | 0.5498362 | 9.3 | 0.4271458 | 0.066 | 0.0002677031
2050909-1 | 2050909 | Ст3пс А500 | арм. 10 | 540 | 293.508 | 641 | 99.18406 | 1.187037 | 0.0003402405 | 23.8 | 0.5094129 | 7.5 | 0.5753079 | 7.8 | 0.716454 | 0.078 | 1.902386e-05
2050909-2 | 2050909 | Ст3пс А500 | арм. 10 | 561 | 14.96084 | 658 | 49.574 | 1.172906 | 1.861145e-05 | 23.2 | 0.01293489 | 8.8 | 0.2932325 | 9.1 | 0.2057202 | 0.078 | 1.902386e-05
2050909-3 | 2050909 | Ст3пс А500 | арм. 10 | 527 | 907.942 | 629 | 482.2029 | 1.193548 | 0.0006228499 | 23.8 | 0.5094129 | 8.4 | 0.02002492 | 8.7 | 0.002869096 | 0.091 | 7.462135e-05
2063858-1 | 2063858 | Ст3пс А500 | арм. 10 | 593 | 1286.508 | 687 | 1298.945 | 1.158516 | 0.0001015138 | 23.6 | 0.2639202 | 7.3 | 0.9187042 | 7.6 | 1.095028 | 0.074 | 6.991694e-05
2063858-2 | 2063858 | Ст3пс А500 | арм. 10 | 563 | 34.43254 | 657 | 36.49224 | 1.166963 | 2.652752e-06 | 23.4 | 0.09842755 | 7.1 | 1.3421 | 7.4 | 1.553603 | 0.065 | 0.0003014264
2063858-3 | 2063858 | Ст3пс А500 | арм. 10 | 554 | 9.809897 | 653 | 4.165193 | 1.1787 | 0.0001021906 | 22.2 | 0.7854716 | 7.8 | 0.2102136 | 8.1 | 0.2985924 | 0.092 | 9.289808e-05
2063860-1 | 2063860 | Ст3пс А500 | арм. 10 | 544 | 172.4514 | 653 | 4.165193 | 1.200368 | 0.001009728 | 19.2 | 15.10308 | 6.6 | 2.750591 | 7.9 | 0.5571668 | 0.072 | 0.0001073635
2063860-2 | 2063860 | Ст3пс А500 | арм. 10 | 530 | 736.1495 | 630 | 439.2847 | 1.188679 | 0.0004035204 | 20.4 | 7.216038 | 7.2 | 1.120402 | 7.5 | 1.314316 | 0.095 | 0.0001597283
2063860-3 | 2063860 | Ст3пс А500 | арм. 10 | 544 | 172.4514 | 645 | 35.51111 | 1.185662 | 0.0002913964 | 23.6 | 0.2639202 | 9.6 | 1.799648 | 9.9 | 1.571423 | 0.078 | 1.902386e-05
2003862-1 | 2003862 | Ст3пс А500 | арм. 10 | 570 | 165.5835 | 674 | 530.8822 | 1.182456 | 0.0001922303 | 23.4 | 0.09842755 | 8.3 | 0.001723033 | 8.6 | 0.002156308 | 0.069 | 0.0001785333
2003862-2 | 2003862 | Ст3пс А500 | арм. 10 | 550 | 50.8665 | 666 | 226.2281 | 1.210909 | 0.001790785 | 23 | 0.007442227 | 6.8 | 2.127195 | 7.1 | 2.391464 | 0.066 | 0.0002677031
2003862-3 | 2003862 | Ст3пс А500 | арм. 10 | 544 | 172.4514 | 661 | 100.8193 | 1.215074 | 0.002160586 | 24.2 | 1.240398 | 7.6 | 0.4336098 | 7.9 | 0.5571668 | 0.089 | 4.406789e-05
2063863-1 | 2063863 | Ст3пс А500 | арм. 10 | 548 | 83.3948 | 662 | 121.901 | 1.208029 | 0.001555338 | 20.2 | 8.330545 | 7.5 | 0.5753079 | 7.8 | 0.716454 | 0.065 | 0.0003014264
2063863-2 | 2063863 | Ст3пс А500 | арм. 10 | 569 | 140.8476 | 673 | 485.8004 | 1.182777 | 0.0002012249 | 21.2 | 3.558008 | 7.6 | 0.4336098 | 7.9 | 0.5571668 | 0.092 | 9.289808e-05
2063863-3 | 2063863 | Ст3пс А500 | арм. 10 | 561 | 14.96084 | 667 | 257.3098 | 1.188948 | 0.0004144026 | 21.8 | 1.654486 | 7.3 | 0.9187042 | 7.6 | 1.095028 | 0.069 | 0.0001785333
2063865-1 | 2063865 | Ст3пс А500 | арм. 10 | 575 | 319.2627 | 667 | 257.3098 | 1.16 | 7.381262e-05 | 22.2 | 0.7854716 | 6.8 | 2.127195 | 7.2 | 2.092177 | 0.068 | 0.0002062566
2063865-2 | 2063865 | Ст3пс А500 | арм. 10 | 571 | 192.3193 | 666 | 226.2281 | 1.166375 | 4.913518e-06 | 22.4 | 0.4709642 | 7.8 | 0.2102136 | 8.1 | 0.2985924 | 0.079 | 1.130059e-05
2063865-3 | 2063865 | Ст3пс А500 | арм. 10 | 543 | 199.7156 | 638 | 167.9388 | 1.174954 | 4.048182e-05 | 22.8 | 0.08194956 | 8.3 | 0.001723033 | 8.6 | 0.002156308 | 0.084 | 2.684239e-06
2063867-1 | 2063867 | Ст3пс А500 | арм. 10 | 571 | 192.3193 | 664 | 170.0646 | 1.162872 | 3.271008e-05 | 24.2 | 1.240398 | 5.7 | 6.545874 | 7 | 2.710752 | 0.067 | 0.0002359798
2063867-2 | 2063867 | Ст3пс А500 | арм. 10 | 583 | 669.1495 | 685 | 1158.782 | 1.174957 | 4.052203e-05 | 23.8 | 0.5094129 | 5.6 | 7.067572 | 7.9 | 0.5571668 | 0.095 | 0.0001597283
2063867-3 | 2063867 | Ст3пс А500 | арм. 10 | 589 | 1015.565 | 689 | 1447.109 | 1.169779 | 1.411012e-06 | 23 | 0.007442227 | 6.2 | 4.237383 | 7.5 | 1.314316 | 0.076 | 4.04704e-05
2063869-1 | 2063869 | Ст3пс А500 | арм. 10 | 553 | 17.07405 | 646 | 24.59287 | 1.168174 | 1.745805e-07 | 21 | 4.352516 | 7.1 | 1.3421 | 7.4 | 1.553603 | 0.065 | 0.0003014264
2063869-2 | 2063869 | Ст3пс А500 | арм. 10 | 564 | 47.16839 | 663 | 144.9828 | 1.175532 | 4.817037e-05 | 23.2 | 0.01293489 | 7.9 | 0.1285155 | 8.2 | 0.1993052 | 0.1 | 0.0003111119
2063869-3 | 2063869 | Ст3пс А500 | арм. 10 | 582 | 618.4137 | 678 | 731.2092 | 1.164948 | 1.327125e-05 | 22.6 | 0.2364569 | 7.9 | 0.1285155 | 8.2 | 0.1993052 | 0.088 | 3.179116e-05
2063871-1 | 2063871 | Ст3пс А500 | арм. 10 | 551 | 37.60235 | 649 | 3.838149 | 1.177858 | 8.587752e-05 | 25.6 | 6.318847 | 7.2 | 1.120402 | 7.5 | 1.314316 | 0.088 | 3.179116e-05
2063871-2 | 2063871 | Ст3пс А500 | арм. 10 | 546 | 123.9231 | 642 | 80.26582 | 1.175824 | 5.231266e-05 | 22.4 | 0.4709642 | 8.2 | 0.003421146 | 8.5 | 0.02144352 | 0.083 | 4.075096e-07
2063871-3 | 2063871 | Ст3пс А500 | арм. 10 | 558 | 0.753293 | 655 | 16.32872 | 1.173835 | 2.749638e-05 | 21.6 | 2.208994 | 9.1 | 0.7081381 | 9.4 | 0.5678586 | 0.077 | 2.874713e-05
2063873-1 | 2063873 | Ст3пс А500 | арм. 10 | 540 | 293.508 | 636 | 223.7753 | 1.177778 | 8.438904e-05 | 23.4 | 0.09842755 | 8.4 | 0.02002492 | 8.7 | 0.002869096 | 0.066 | 0.0002677031
2063873-2 | 2063873 | Ст3пс А500 | арм. 10 | 551 | 37.60235 | 650 | 0.9199102 | 1.179673 | 0.0001228084 | 25.8 | 7.36434 | 8.7 | 0.1949306 | 9 | 0.1250075 | 0.095 | 0.0001597283
2063873-3 | 2063873 | Ст3пс А500 | арм. 10 | 564 | 47.16839 | 657 | 36.49224 | 1.164894 | 1.36738e-05 | 23.5 | 0.1711739 | 8.7 | 0.1949306 | 9 | 0.1250075 | 0.077 | 2.874713e-05
2063875-1 | 2063875 | Ст3пс А500 | арм. 10 | 557 | 0.01744393 | 656 | 25.41048 | 1.177738 | 8.365763e-05 | 22.7 | 0.1492032 | 8.6 | 0.1166287 | 8.9 | 0.06429467 | 0.087 | 2.151443e-05
2063875-2 | 2063875 | Ст3пс А500 | арм. 10 | 555 | 4.545746 | 654 | 9.246954 | 1.178378 | 9.578442e-05 | 25.7 | 6.831593 | 10.7 | 5.960968 | 11 | 5.539263 | 0.08 | 5.577321e-06
2063875-3 | 2063875 | Ст3пс А500 | арм. 10 | 580 | 522.942 | 681 | 902.4545 | 1.174138 | 3.076371e-05 | 21.3 | 3.190755 | 7.6 | 0.4336098 | 7.9 | 0.5571668 | 0.075 | 5.419367e-05
2063877-1 | 2063877 | Ст3пс А500 | арм. 10 | 575 | 319.2627 | 673 | 485.8004 | 1.170435 | 3.39796e-06 | 23.9 | 0.6621592 | 7.5 | 0.5753079 | 7.8 | 0.716454 | 0.076 | 4.04704e-05
2063877-2 | 2063877 | Ст3пс А500 | арм. 10 | 582 | 618.4137 | 674 | 530.8822 | 1.158076 | 0.0001105826 | 21.4 | 2.843501 | 7.7 | 0.3119117 | 8 | 0.4178796 | 0.084 | 2.684239e-06
2063877-3 | 2063877 | Ст3пс А500 | арм. 10 | 582 | 618.4137 | 674 | 530.8822 | 1.158076 | 0.0001105826 | 23.7 | 0.3766665 | 7.7 | 0.3119117 | 8 | 0.4178796 | 0.065 | 0.0003014264
2050910-1 | 2050910 | Ст3пс А500 | арм. 10 | 556 | 1.281595 | 652 | 1.083432 | 1.172662 | 1.656851e-05 | 22 | 1.179979 | 8.3 | 0.001723033 | 8.6 | 0.002156308 | 0.072 | 0.0001073635
2050910-2 | 2050910 | Ст3пс А500 | арм. 10 | 549 | 66.13065 | 643 | 63.34758 | 1.17122 | 6.911504e-06 | 22.7 | 0.1492032 | 5.7 | 6.545874 | 7 | 2.710752 | 0.086 | 1.32377e-05
2050910-3 | 2050910 | Ст3пс А500 | арм. 10 | 560 | 8.224991 | 650 | 0.9199102 | 1.160714 | 6.204935e-05 | 25.6 | 6.318847 | 8.3 | 0.001723033 | 8.6 | 0.002156308 | 0.088 | 3.179116e-05
2063879-1 | 2063879 | Ст3пс А500 | арм. 10 | 574 | 284.5269 | 665 | 197.1463 | 1.158537 | 0.0001010998 | 23.8 | 0.5094129 | 8.4 | 0.02002492 | 8.7 | 0.002869096 | 0.072 | 0.0001073635
2063879-2 | 2063879 | Ст3пс А500 | арм. 10 | 572 | 221.0552 | 672 | 442.7187 | 1.174825 | 3.885961e-05 | 24 | 0.8349055 | 7.3 | 0.9187042 | 7.6 | 1.095028 | 0.094 | 0.0001354515
2063879-3 | 2063879 | Ст3пс А500 | арм. 10 | 563 | 34.43254 | 655 | 16.32872 | 1.16341 | 2.684406e-05 | 24.4 | 1.725891 | 7.1 | 1.3421 | 7.4 | 1.553603 | 0.08 | 5.577321e-06
2063881-1 | 2063881 | Ст3пс А500 | арм. 10 | 568 | 118.1118 | 663 | 144.9828 | 1.167254 | 1.789992e-06 | 21.4 | 2.843501 | 8.8 | 0.2932325 | 9.1 | 0.2057202 | 0.078 | 1.902386e-05
2063881-2 | 2063881 | Ст3пс А500 | арм. 10 | 537 | 405.3005 | 633 | 322.53 | 1.178771 | 0.0001036227 | 23 | 0.007442227 | 8.2 | 0.003421146 | 8.5 | 0.02144352 | 0.075 | 5.419367e-05
2063881-3 | 2063881 | Ст3пс А500 | арм. 10 | 542 | 228.9797 | 636 | 223.7753 | 1.173432 | 2.342858e-05 | 24.2 | 1.240398 | 8 | 0.06681737 | 8.3 | 0.1200179 | 0.099 | 0.0002768352
2063883-1 | 2063883 | Ст3пс А500 | арм. 10 | 561 | 14.96084 | 659 | 64.65576 | 1.174688 | 3.71689e-05 | 24.8 | 2.936876 | 8.6 | 0.1166287 | 8.9 | 0.06429467 | 0.094 | 0.0001354515
2063883-2 | 2063883 | Ст3пс А500 | арм. 10 | 524 | 1097.734 | 622 | 838.6306 | 1.187023 | 0.0003397192 | 23.2 | 0.01293489 | 8.9 | 0.4115344 | 9.2 | 0.306433 | 0.072 | 0.0001073635
2063883-3 | 2063883 | Ст3пс А500 | арм. 10 | 562 | 23.69669 | 655 | 16.32872 | 1.16548 | 9.67832e-06 | 22.4 | 0.4709642 | 7.8 | 0.2102136 | 8.1 | 0.2985924 | 0.096 | 0.000186005
2063885-1 | 2063885 | Ст3пс А500 | арм. 10 | 547 | 102.659 | 649 | 3.838149 | 1.186472 | 0.0003197029 | 23.6 | 0.2639202 | 7 | 1.583799 | 7.3 | 1.81289 | 0.085 | 6.960969e-06
2063885-2 | 2063885 | Ст3пс А500 | арм. 10 | 551 | 37.60235 | 652 | 1.083432 | 1.183303 | 0.0002164329 | 22.4 | 0.4709642 | 7.5 | 0.5753079 | 7.8 | 0.716454 | 0.072 | 0.0001073635
2063887-1 | 2063887 | Ст3пс А500 | арм. 10 | 552 | 26.3382 | 652 | 1.083432 | 1.181159 | 0.0001579545 | 22.2 | 0.7854716 | 6.9 | 1.845497 | 7.2 | 2.092177 | 0.071 | 0.0001290868
2063887-2 | 2063887 | Ст3пс А500 | арм. 10 | 593 | 1286.508 | 685 | 1158.782 | 1.155143 | 0.0001808511 | 23 | 0.007442227 | 8.6 | 0.1166287 | 8.9 | 0.06429467 | 0.084 | 2.684239e-06
2063887-3 | 2063887 | Ст3пс А500 | арм. 10 | 566 | 78.64009 | 660 | 81.73752 | 1.166078 | 6.318629e-06 | 24.2 | 1.240398 | 7.2 | 1.120402 | 7.5 | 1.314316 | 0.086 | 1.32377e-05
2063889-1 | 2063889 | Ст3пс А500 | арм. 10 | 571 | 192.3193 | 671 | 401.6369 | 1.175131 | 4.277058e-05 | 24 | 0.8349055 | 8.4 | 0.02002492 | 8.7 | 0.002869096 | 0.088 | 3.179116e-05
2063889-2 | 2063889 | Ст3пс А500 | арм. 10 | 564 | 47.16839 | 655 | 16.32872 | 1.161348 | 5.247422e-05 | 23.4 | 0.09842755 | 7.7 | 0.3119117 | 8 | 0.4178796 | 0.075 | 5.419367e-05
2063889-3 | 2063889 | Ст3пс А500 | арм. 10 | 559 | 3.489142 | 651 | 0.001671216 | 1.16458 | 1.60947e-05 | 24.6 | 2.291384 | 7.9 | 0.1285155 | 8.2 | 0.1993052 | 0.071 | 0.0001290868
2063891-1 | 2063891 | Ст3пс А500 | арм. 10 | 568 | 118.1118 | 658 | 49.574 | 1.158451 | 0.0001028343 | 22.8 | 0.08194956 | 8.8 | 0.2932325 | 9.1 | 0.2057202 | 0.094 | 0.0001354515
2063891-2 | 2063891 | Ст3пс А500 | арм. 10 | 571 | 192.3193 | 665 | 197.1463 | 1.164623 | 1.57447e-05 | 22.6 | 0.2364569 | 7.4 | 0.7370061 | 7.7 | 0.8957412 | 0.074 | 6.991694e-05
2063891-3 | 2063891 | Ст3пс А500 | арм. 10 | 552 | 26.3382 | 647 | 15.67463 | 1.172101 | 1.232026e-05 | 24.4 | 1.725891 | 8 | 0.06681737 | 8.3 | 0.1200179 | 0.094 | 0.0001354515
2063893-1 | 2063893 | Ст3пс А500 | арм. 10 | 573 | 251.791 | 672 | 442.7187 | 1.172775 | 1.750119e-05 | 22.8 | 0.08194956 | 8.7 | 0.1949306 | 9 | 0.1250075 | 0.097 | 0.0002142817
2063893-2 | 2063893 | Ст3пс А500 | арм. 10 | 585 | 776.6212 | 677 | 678.1275 | 1.157265 | 0.0001282889 | 22.2 | 0.7854716 | 7.2 | 1.120402 | 7.5 | 1.314316 | 0.083 | 4.075096e-07
2063893-3 | 2063893 | Ст3пс А500 | арм. 10 | 576 | 355.9986 | 675 | 577.9639 | 1.171875 | 1.078185e-05 | 21.8 | 1.654486 | 8.4 | 0.02002492 | 8.7 | 0.002869096 | 0.095 | 0.0001597283
2063895-1 | 2063895 | Ст3пс А500 | арм. 10 | 568 | 118.1118 | 661 | 100.8193 | 1.163732 | 2.36102e-05 | 24.2 | 1.240398 | 7.7 | 0.3119117 | 8 | 0.4178796 | 0.087 | 2.151443e-05
2063895-2 | 2063895 | Ст3пс А500 | арм. 10 | 573 | 251.791 | 666 | 226.2281 | 1.162304 | 3.953595e-05 | 24 | 0.8349055 | 8.4 | 0.02002492 | 8.7 | 0.002869096 | 0.094 | 0.0001354515
2063897-2 | 2063897 | Ст3пс А500 | арм. 10 | 554 | 9.809897 | 644 | 48.42934 | 1.162455 | 3.765729e-05 | 25.4 | 5.353354 | 7.4 | 0.7370061 | 7.7 | 0.8957412 | 0.073 | 8.764021e-05
2063897-3 | 2063897 | Ст3пс А500 | арм. 10 | 571 | 192.3193 | 663 | 144.9828 | 1.161121 | 5.580966e-05 | 25 | 3.662369 | 8.4 | 0.02002492 | 8.7 | 0.002869096 | 0.089 | 4.406789e-05
2063899-1 | 2063899 | Ст3пс А500 | арм. 10 | 584 | 721.8854 | 685 | 1158.782 | 1.172945 | 1.895539e-05 | 23.9 | 0.6621592 | 7.5 | 0.5753079 | 7.8 | 0.716454 | 0.1 | 0.0003111119
2063899-3 | 2063899 | Ст3пс А500 | арм. 10 | 565 | 61.90424 | 655 | 16.32872 | 1.159292 | 8.647868e-05 | 26.4 | 10.98082 | 7.8 | 0.2102136 | 8.1 | 0.2985924 | 0.087 | 2.151443e-05
2063901-2 | 2063901 | Ст3пс А500 | арм. 10 | 570 | 165.5835 | 659 | 64.65576 | 1.15614 | 0.0001550293 | 22.6 | 0.2364569 | 8 | 0.06681737 | 8.3 | 0.1200179 | 0.098 | 0.0002445585
2063901-3 | 2063901 | Ст3пс А500 | арм. 10 | 540 | 293.508 | 636 | 223.7753 | 1.177778 | 8.438904e-05 | 23.8 | 0.5094129 | 8.3 | 0.001723033 | 8.6 | 0.002156308 | 0.075 | 5.419367e-05
2063903-2 | 2063903 | Ст3пс А500 | арм. 10 | 563 | 34.43254 | 661 | 100.8193 | 1.174067 | 2.998733e-05 | 21.4 | 2.843501 | 8.5 | 0.05832681 | 8.8 | 0.02358188 | 0.096 | 0.000186005
2063903-3 | 2063903 | Ст3пс А500 | арм. 10 | 569 | 140.8476 | 667 | 257.3098 | 1.172232 | 1.325367e-05 | 22.6 | 0.2364569 | 8.5 | 0.05832681 | 8.8 | 0.02358188 | 0.083 | 4.075096e-07
2063905-1 | 2063905 | Ст3пс А500 | арм. 10 | 582 | 618.4137 | 676 | 627.0457 | 1.161512 | 5.01179e-05 | 22.4 | 0.4709642 | 8 | 0.06681737 | 8.3 | 0.1200179 | 0.083 | 4.075096e-07
2063905-2 | 2063905 | Ст3пс А500 | арм. 10 | 546 | 123.9231 | 645 | 35.51111 | 1.181319 | 0.000161983 | 22.6 | 0.2364569 | 8 | 0.06681737 | 8.3 | 0.1200179 | 0.081 | 1.85405e-06
2063905-3 | 2063905 | Ст3пс А500 | арм. 10 | 565 | 61.90424 | 659 | 64.65576 | 1.166372 | 4.92727e-06 | 22.8 | 0.08194956 | 7.8 | 0.2102136 | 8.1 | 0.2985924 | 0.066 | 0.0002677031
2063907-2 | 2063907 | Ст3пс А500 | арм. 10 | 557 | 0.01744393 | 648 | 8.756388 | 1.163375 | 2.720877e-05 | 22.1 | 0.9727252 | 6.6 | 2.750591 | 7.2 | 2.092177 | 0.065 | 0.0003014264
2063907-3 | 2063907 | Ст3пс А500 | арм. 10 | 574 | 284.5269 | 672 | 442.7187 | 1.170732 | 4.580801e-06 | 20.3 | 7.763291 | 5 | 10.61776 | 7.3 | 1.81289 | 0.1 | 0.0003111119
2063909-1 | 2063909 | Ст3пс А500 | арм. 10 | 530 | 736.1495 | 623 | 781.7124 | 1.175472 | 4.733813e-05 | 28.4 | 28.23574 | 7.8 | 0.2102136 | 8.1 | 0.2985924 | 0.076 | 4.04704e-05
2063909-2 | 2063909 | Ст3пс А500 | арм. 10 | 545 | 147.1873 | 638 | 167.9388 | 1.170642 | 4.205678e-06 | 22.3 | 0.6182179 | 7 | 1.583799 | 7.3 | 1.81289 | 0.085 | 6.960969e-06
2063909-3 | 2063909 | Ст3пс А500 | арм. 10 | 532 | 631.6212 | 625 | 673.8759 | 1.174812 | 3.86959e-05 | 24.7 | 2.60413 | 9.2 | 0.88644 | 9.5 | 0.7285714 | 0.083 | 4.075096e-07
2063911-1 | 2063911 | Ст3пс А500 | арм. 10 | 542 | 228.9797 | 636 | 223.7753 | 1.173432 | 2.342858e-05 | 23.8 | 0.5094129 | 6.3 | 3.835685 | 7.6 | 1.095028 | 0.079 | 1.130059e-05
2063911-2 | 2063911 | Ст3пс А500 | арм. 10 | 534 | 535.0929 | 626 | 622.9576 | 1.172285 | 1.363985e-05 | 23.9 | 0.6621592 | 7.8 | 0.2102136 | 8.1 | 0.2985924 | 0.075 | 5.419367e-05
2063911-3 | 2063911 | Ст3пс А500 | арм. 10 | 535 | 489.8288 | 631 | 398.3665 | 1.179439 | 0.0001176753 | 22.8 | 0.08194956 | 9.4 | 1.303044 | 9.7 | 1.109997 | 0.096 | 0.000186005
2063913-1 | 2063913 | Ст3пс А500 | арм. 10 | 577 | 394.7344 | 668 | 290.3916 | 1.157712 | 0.0001183553 | 23.5 | 0.1711739 | 8 | 0.06681737 | 8.3 | 0.1200179 | 0.074 | 6.991694e-05
2063913-2 | 2063913 | Ст3пс А500 | арм. 10 | 554 | 9.809897 | 649 | 3.838149 | 1.17148 | 8.344689e-06 | 21.9 | 1.407233 | 6.5 | 3.092289 | 7.8 | 0.716454 | 0.095 | 0.0001597283
2063913-3 | 2063913 | Ст3пс А500 | арм. 10 | 556 | 1.281595 | 656 | 25.41048 | 1.179856 | 0.0001268932 | 22.9 | 0.0346959 | 7.2 | 1.120402 | 7.5 | 1.314316 | 0.068 | 0.0002062566
2063915-1 | 2063915 | Ст3пс А500 | арм. 10 | 571 | 192.3193 | 661 | 100.8193 | 1.157618 | 0.0001204114 | 22.4 | 0.4709642 | 8.4 | 0.02002492 | 8.7 | 0.002869096 | 0.095 | 0.0001597283
2063915-2 | 2063915 | Ст3пс А500 | арм. 10 | 565 | 61.90424 | 657 | 36.49224 | 1.162832 | 3.317263e-05 | 25.4 | 5.353354 | 7.1 | 1.3421 | 7.4 | 1.553603 | 0.068 | 0.0002062566
2063915-3 | 2063915 | Ст3пс А500 | арм. 10 | 572 | 221.0552 | 665 | 197.1463 | 1.162587 | 3.604819e-05 | 22.6 | 0.2364569 | 9.4 | 1.303044 | 9.7 | 1.109997 | 0.083 | 4.075096e-07
2063917-1 | 2063917 | Ст3пс А500 | арм. 10 | 545 | 147.1873 | 640 | 120.1023 | 1.174312 | 3.272412e-05 | 25.4 | 5.353354 | 5.5 | 7.60927 | 7.8 | 0.716454 | 0.074 | 6.991694e-05
2063917-2 | 2063917 | Ст3пс А500 | арм. 10 | 540 | 293.508 | 638 | 167.9388 | 1.181481 | 0.0001661535 | 24.6 | 2.291384 | 7.1 | 1.3421 | 7.4 | 1.553603 | 0.099 | 0.0002768352
2063917-3 | 2063917 | Ст3пс А500 | арм. 10 | 546 | 123.9231 | 641 | 99.18406 | 1.173993 | 2.917347e-05 | 22.6 | 0.2364569 | 6.8 | 2.127195 | 7.1 | 2.391464 | 0.065 | 0.0003014264
2063919-1 | 2063919 | Ст3пс А500 | арм. 10 | 593 | 1286.508 | 686 | 1227.863 | 1.15683 | 0.0001383387 | 20.8 | 5.227023 | 7.7 | 0.3119117 | 8 | 0.4178796 | 0.073 | 8.764021e-05
2063919-2 | 2063919 | Ст3пс А500 | арм. 10 | 584 | 721.8854 | 680 | 843.3727 | 1.164384 | 1.770613e-05 | 22.4 | 0.4709642 | 6.7 | 2.428893 | 7 | 2.710752 | 0.065 | 0.0003014264
2063919-3 | 2063919 | Ст3пс А500 | арм. 10 | 558 | 0.753293 | 660 | 81.73752 | 1.182796 | 0.0002017613 | 23.4 | 0.09842755 | 5.4 | 8.170968 | 7.7 | 0.8957412 | 0.094 | 0.0001354515
2063922-1 | 2063922 | Ст3пс А500 | арм. 10 | 581 | 569.6778 | 674 | 530.8822 | 1.160069 | 7.263437e-05 | 24.8 | 2.936876 | 8.3 | 0.001723033 | 8.6 | 0.002156308 | 0.089 | 4.406789e-05
2063922-2 | 2063922 | Ст3пс А500 | арм. 10 | 548 | 83.3948 | 651 | 0.001671216 | 1.187956 | 0.0003749946 | 22.2 | 0.7854716 | 7 | 1.583799 | 7.3 | 1.81289 | 0.073 | 8.764021e-05
2063922-3 | 2063922 | Ст3пс А500 | арм. 10 | 569 | 140.8476 | 667 | 257.3098 | 1.172232 | 1.325367e-05 | 20.4 | 7.216038 | 7.4 | 0.7370061 | 7.7 | 0.8957412 | 0.091 | 7.462135e-05
2063924-1 | 2063924 | Ст3пс А500 | арм. 10 | 592 | 1215.772 | 684 | 1091.7 | 1.155405 | 0.0001738712 | 20.4 | 7.216038 | 8.2 | 0.003421146 | 8.5 | 0.02144352 | 0.076 | 4.04704e-05
2063924-2 | 2063924 | Ст3пс А500 | арм. 10 | 571 | 192.3193 | 664 | 170.0646 | 1.162872 | 3.271008e-05 | 25.2 | 4.467862 | 6.8 | 2.127195 | 7.1 | 2.391464 | 0.08 | 5.577321e-06
2063924-3 | 2063924 | Ст3пс А500 | арм. 10 | 567 | 97.37593 | 657 | 36.49224 | 1.15873 | 9.724461e-05 | 24.8 | 2.936876 | 7.1 | 1.3421 | 7.4 | 1.553603 | 0.095 | 0.0001597283
2063926-2 | 2063926 | Ст3пс А500 | арм. 10 | 568 | 118.1118 | 667 | 257.3098 | 1.174296 | 3.253958e-05 | 21.6 | 2.208994 | 6 | 5.10078 | 7.3 | 1.81289 | 0.065 | 0.0003014264
2063926-3 | 2063926 | Ст3пс А500 | арм. 10 | 567 | 97.37593 | 657 | 36.49224 | 1.15873 | 9.724461e-05 | 23.4 | 0.09842755 | 6.7 | 2.428893 | 7 | 2.710752 | 0.081 | 1.85405e-06
2063928-1 | 2063928 | Ст3пс А500 | арм. 10 | 564 | 47.16839 | 662 | 121.901 | 1.173759 | 2.670242e-05 | 25.8 | 7.36434 | 7.5 | 0.5753079 | 7.8 | 0.716454 | 0.093 | 0.0001131748
2063928-2 | 2063928 | Ст3пс А500 | арм. 10 | 551 | 37.60235 | 654 | 9.246954 | 1.186933 | 0.0003364078 | 23.8 | 0.5094129 | 6.7 | 2.428893 | 7 | 2.710752 | 0.074 | 6.991694e-05
2063928-3 | 2063928 | Ст3пс А500 | арм. 10 | 544 | 172.4514 | 654 | 9.246954 | 1.202206 | 0.001129932 | 20.4 | 7.216038 | 8.2 | 0.003421146 | 8.5 | 0.02144352 | 0.077 | 2.874713e-05
2063930-1 | 2063930 | Ст3пс А500 | арм. 10 | 567 | 97.37593 | 671 | 401.6369 | 1.183422 | 0.0002199316 | 20.8 | 5.227023 | 5.4 | 8.170968 | 7.7 | 0.8957412 | 0.09 | 5.834462e-05
2063930-2 | 2063930 | Ст3пс А500 | арм. 10 | 576 | 355.9986 | 676 | 627.0457 | 1.173611 | 2.519723e-05 | 21.8 | 1.654486 | 7 | 1.583799 | 7.3 | 1.81289 | 0.099 | 0.0002768352
2063930-3 | 2063930 | Ст3пс А500 | арм. 10 | 568 | 118.1118 | 665 | 197.1463 | 1.170775 | 4.766454e-06 | 20.4 | 7.216038 | 6.4 | 3.453987 | 7.7 | 0.8957412 | 0.098 | 0.0002445585
2063932-1 | 2063932 | Ст3пс А500 | арм. 10 | 570 | 165.5835 | 667 | 257.3098 | 1.170175 | 2.509093e-06 | 21.6 | 2.208994 | 6.7 | 2.428893 | 7 | 2.710752 | 0.066 | 0.0002677031
2063932-2 | 2063932 | Ст3пс А500 | арм. 10 | 576 | 355.9986 | 670 | 362.5551 | 1.163194 | 2.912742e-05 | 21.2 | 3.558008 | 7.8 | 0.2102136 | 8.1 | 0.2985924 | 0.1 | 0.0003111119
2063932-3 | 2063932 | Ст3пс А500 | арм. 10 | 552 | 26.3382 | 646 | 24.59287 | 1.17029 | 2.884658e-06 | 25.8 | 7.36434 | 8.4 | 0.02002492 | 8.7 | 0.002869096 | 0.085 | 6.960969e-06
2050911-1 | 2050911 | Ст3пс А500 | арм. 10 | 578 | 435.4703 | 677 | 678.1275 | 1.17128 | 7.229914e-06 | 21.8 | 1.654486 | 10 | 3.032855 | 10.3 | 2.734274 | 0.099 | 0.0002768352
2050911-2 | 2050911 | Ст3пс А500 | арм. 10 | 575 | 319.2627 | 666 | 226.2281 | 1.158261 | 0.0001067204 | 24.4 | 1.725891 | 8.5 | 0.05832681 | 8.8 | 0.02358188 | 0.073 | 8.764021e-05
2063933-1 | 2063933 | Ст3пс А500 | арм. 10 | 552 | 26.3382 | 638 | 167.9388 | 1.155797 | 0.0001636948 | 23.8 | 0.5094129 | 7.5 | 0.5753079 | 7.8 | 0.716454 | 0.078 | 1.902386e-05
2063933-2 | 2063933 | Ст3пс А500 | арм. 10 | 543 | 199.7156 | 638 | 167.9388 | 1.174954 | 4.048182e-05 | 25 | 3.662369 | 12.4 | 17.1521 | 12.7 | 16.43138 | 0.074 | 6.991694e-05
2063933-3 | 2063933 | Ст3пс А500 | арм. 10 | 544 | 172.4514 | 638 | 167.9388 | 1.172794 | 1.766261e-05 | 25.6 | 6.318847 | 9.2 | 0.88644 | 9.5 | 0.7285714 | 0.075 | 5.419367e-05
2063934-1 | 2063934 | Ст3пс А500 | арм. 10 | 569 | 140.8476 | 664 | 170.0646 | 1.16696 | 2.66293e-06 | 21.4 | 2.843501 | 8.4 | 0.02002492 | 8.7 | 0.002869096 | 0.078 | 1.902386e-05
2063934-3 | 2063934 | Ст3пс А500 | арм. 10 | 575 | 319.2627 | 667 | 257.3098 | 1.16 | 7.381262e-05 | 23.2 | 0.01293489 | 6.2 | 4.237383 | 7.5 | 1.314316 | 0.082 | 1.3078e-07
2063936-2 | 2063936 | Ст3пс А500 | арм. 10 | 556 | 1.281595 | 651 | 0.001671216 | 1.170863 | 5.16145e-06 | 20.8 | 5.227023 | 6.9 | 1.845497 | 7.2 | 2.092177 | 0.092 | 9.289808e-05
2063936-3 | 2063936 | Ст3пс А500 | арм. 10 | 551 | 37.60235 | 639 | 143.0205 | 1.15971 | 7.888651e-05 | 24 | 0.8349055 | 9.4 | 1.303044 | 9.7 | 1.109997 | 0.066 | 0.0002677031
2063938-1 | 2063938 | Ст3пс А500 | арм. 10 | 582 | 618.4137 | 673 | 485.8004 | 1.156357 | 0.0001496717 | 23.2 | 0.01293489 | 8.4 | 0.02002492 | 8.7 | 0.002869096 | 0.081 | 1.85405e-06
2063938-2 | 2063938 | Ст3пс А500 | арм. 10 | 572 | 221.0552 | 664 | 170.0646 | 1.160839 | 6.009763e-05 | 22.8 | 0.08194956 | 7 | 1.583799 | 7.3 | 1.81289 | 0.097 | 0.0002142817
2063938-3 | 2063938 | Ст3пс А500 | арм. 10 | 560 | 8.224991 | 656 | 25.41048 | 1.171429 | 8.049389e-06 | 22.2 | 0.7854716 | 9.5 | 1.541346 | 9.8 | 1.33071 | 0.092 | 9.289808e-05
2063940-2 | 2063940 | Ст3пс А500 | арм. 10 | 537 | 405.3005 | 631 | 398.3665 | 1.175047 | 4.166868e-05 | 24.6 | 2.291384 | 8.4 | 0.02002492 | 8.7 | 0.002869096 | 0.069 | 0.0001785333
2063940-3 | 2063940 | Ст3пс А500 | арм. 10 | 545 | 147.1873 | 642 | 80.26582 | 1.177982 | 8.817632e-05 | 26.8 | 13.7918 | 6.9 | 1.845497 | 7.2 | 2.092177 | 0.082 | 1.3078e-07
2063942-2 | 2063942 | Ст3пс А500 | арм. 10 | 554 | 9.809897 | 648 | 8.756388 | 1.169675 | 1.174326e-06 | 23.4 | 0.09842755 | 9.1 | 0.7081381 | 9.4 | 0.5678586 | 0.066 | 0.0002677031
2063942-3 | 2063942 | Ст3пс А500 | арм. 10 | 545 | 147.1873 | 645 | 35.51111 | 1.183486 | 0.0002218554 | 25 | 3.662369 | 6.2 | 4.237383 | 7.5 | 1.314316 | 0.076 | 4.04704e-05
2063944-1 | 2063944 | Ст3пс А500 | арм. 10 | 572 | 221.0552 | 669 | 325.4734 | 1.16958 | 9.781066e-07 | 22.6 | 0.2364569 | 8 | 0.06681737 | 8.3 | 0.1200179 | 0.098 | 0.0002445585
2063944-2 | 2063944 | Ст3пс А500 | арм. 10 | 546 | 123.9231 | 641 | 99.18406 | 1.173993 | 2.917347e-05 | 22.8 | 0.08194956 | 7.6 | 0.4336098 | 7.9 | 0.5571668 | 0.099 | 0.0002768352
2063944-3 | 2063944 | Ст3пс А500 | арм. 10 | 554 | 9.809897 | 648 | 8.756388 | 1.169675 | 1.174326e-06 | 23.8 | 0.5094129 | 7.2 | 1.120402 | 7.5 | 1.314316 | 0.067 | 0.0002359798
2063946-1 | 2063946 | Ст3пс А500 | арм. 10 | 522 | 1234.263 | 624 | 726.7941 | 1.195402 | 0.0007188229 | 22.6 | 0.2364569 | 7.1 | 1.3421 | 7.4 | 1.553603 | 0.078 | 1.902386e-05
2063946-2 | 2063946 | Ст3пс А500 | арм. 10 | 551 | 37.60235 | 644 | 48.42934 | 1.168784 | 3.709561e-08 | 21.6 | 2.208994 | 6.7 | 2.428893 | 7 | 2.710752 | 0.071 | 0.0001290868
2063946-3 | 2063946 | Ст3пс А500 | арм. 10 | 541 | 260.2439 | 630 | 439.2847 | 1.16451 | 1.665669e-05 | 22 | 1.179979 | 8.2 | 0.003421146 | 8.5 | 0.02144352 | 0.076 | 4.04704e-05
2063948-1 | 2063948 | Ст3пс А500 | арм. 10 | 553 | 17.07405 | 641 | 99.18406 | 1.159132 | 8.948062e-05 | 22.8 | 0.08194956 | 8.8 | 0.2932325 | 9.1 | 0.2057202 | 0.086 | 1.32377e-05
2063948-2 | 2063948 | Ст3пс А500 | арм. 10 | 543 | 199.7156 | 634 | 287.6117 | 1.167587 | 1.007915e-06 | 23.4 | 0.09842755 | 8.7 | 0.1949306 | 9 | 0.1250075 | 0.09 | 5.834462e-05
2063950-1 | 2063950 | Ст3пс А500 | арм. 10 | 569 | 140.8476 | 661 | 100.8193 | 1.161687 | 4.766876e-05 | 21.4 | 2.843501 | 7.3 | 0.9187042 | 7.6 | 1.095028 | 0.087 | 2.151443e-05
2063950-2 | 2063950 | Ст3пс А500 | арм. 10 | 535 | 489.8288 | 640 | 120.1023 | 1.196262 | 0.000765643 | 21 | 4.352516 | 7.9 | 0.1285155 | 8.2 | 0.1993052 | 0.075 | 5.419367e-05
2063952-1 | 2063952 | Ст3пс А500 | арм. 10 | 565 | 61.90424 | 657 | 36.49224 | 1.162832 | 3.317263e-05 | 21.6 | 2.208994 | 9 | 0.5498362 | 9.3 | 0.4271458 | 0.071 | 0.0001290868
2063952-2 | 2063952 | Ст3пс А500 | арм. 10 | 550 | 50.8665 | 645 | 35.51111 | 1.172727 | 1.710522e-05 | 22.6 | 0.2364569 | 7.4 | 0.7370061 | 7.7 | 0.8957412 | 0.086 | 1.32377e-05
2063952-3 | 2063952 | Ст3пс А500 | арм. 10 | 548 | 83.3948 | 636 | 223.7753 | 1.160584 | 6.411982e-05 | 21 | 4.352516 | 8.6 | 0.1166287 | 8.9 | 0.06429467 | 0.094 | 0.0001354515
2063954-2 | 2063954 | Ст3пс А500 | арм. 10 | 573 | 251.791 | 663 | 144.9828 | 1.157068 | 0.0001327879 | 21.6 | 2.208994 | 7.7 | 0.3119117 | 8 | 0.4178796 | 0.067 | 0.0002359798
2063954-3 | 2063954 | Ст3пс А500 | арм. 10 | 548 | 83.3948 | 650 | 0.9199102 | 1.186131 | 0.0003076502 | 22.4 | 0.4709642 | 8.4 | 0.02002492 | 8.7 | 0.002869096 | 0.08 | 5.577321e-06
2063956-1 | 2063956 | Ст3пс А500 | арм. 10 | 552 | 26.3382 | 644 | 48.42934 | 1.166667 | 3.704702e-06 | 23.8 | 0.5094129 | 9.7 | 2.077949 | 10 | 1.832135 | 0.082 | 1.3078e-07
2063956-2 | 2063956 | Ст3пс А500 | арм. 10 | 547 | 102.659 | 635 | 254.6935 | 1.160878 | 5.950446e-05 | 22.8 | 0.08194956 | 7.9 | 0.1285155 | 8.2 | 0.1993052 | 0.098 | 0.0002445585
2063956-3 | 2063956 | Ст3пс А500 | арм. 10 | 543 | 199.7156 | 633 | 322.53 | 1.165746 | 8.097271e-06 | 22.4 | 0.4709642 | 8.6 | 0.1166287 | 8.9 | 0.06429467 | 0.097 | 0.0002142817
2063958-1 | 2063958 | Ст3пс А500 | арм. 10 | 564 | 47.16839 | 662 | 121.901 | 1.173759 | 2.670242e-05 | 23.6 | 0.2639202 | 7 | 1.583799 | 7.3 | 1.81289 | 0.084 | 2.684239e-06
2063958-2 | 2063958 | Ст3пс А500 | арм. 10 | 560 | 8.224991 | 650 | 0.9199102 | 1.160714 | 6.204935e-05 | 22.4 | 0.4709642 | 8.9 | 0.4115344 | 9.2 | 0.306433 | 0.085 | 6.960969e-06
2063958-3 | 2063958 | Ст3пс А500 | арм. 10 | 552 | 26.3382 | 644 | 48.42934 | 1.166667 | 3.704702e-06 | 23.8 | 0.5094129 | 7.2 | 1.120402 | 7.5 | 1.314316 | 0.082 | 1.3078e-07
2063960-1 | 2063960 | Ст3пс А500 | арм. 10 | 556 | 1.281595 | 647 | 15.67463 | 1.163669 | 2.422965e-05 | 22.2 | 0.7854716 | 7.5 | 0.5753079 | 7.8 | 0.716454 | 0.097 | 0.0002142817
2063960-2 | 2063960 | Ст3пс А500 | арм. 10 | 544 | 172.4514 | 646 | 24.59287 | 1.1875 | 0.0003575341 | 21.2 | 3.558008 | 6.8 | 2.127195 | 7.1 | 2.391464 | 0.095 | 0.0001597283
2063960-3 | 2063960 | Ст3пс А500 | арм. 10 | 550 | 50.8665 | 647 | 15.67463 | 1.176364 | 6.040724e-05 | 22.2 | 0.7854716 | 6.7 | 2.428893 | 7 | 2.710752 | 0.081 | 1.85405e-06
2063974-1 | 2063974 | Ст3пс А500 | арм. 12 | 556 | 16.39849 | 652 | 64.95402 | 1.172662 | 3.452501e-05 | 21 | 1.089027 | 6.5 | 3.772056 | 7.8 | 0.9960435 | 0.085 | 5.149754e-06
2063974-1 | 2063974 | Ст3пс А500 | арм. 12 | 546 | 35.40839 | 647 | 9.359965 | 1.184982 | 0.0003310803 | 22.6 | 0.3096206 | 8 | 0.1955216 | 8.3 | 0.2480237 | 0.078 | 2.237946e-05
2063974-2 | 2063974 | Ст3пс А500 | арм. 12 | 557 | 25.4975 | 656 | 145.4293 | 1.177738 | 0.0001199421 | 19.3 | 7.527145 | 8.9 | 0.2096008 | 9.2 | 0.1615881 | 0.096 | 0.0001760745
2063974-2 | 2063974 | Ст3пс А500 | арм. 12 | 557 | 25.4975 | 657 | 170.5481 | 1.179533 | 0.0001624896 | 19.2 | 8.085858 | 9 | 0.3111651 | 9.3 | 0.2519841 | 0.069 | 0.0001885319
2063974-3 | 2063974 | Ст3пс А500 | арм. 12 | 577 | 627.4777 | 671 | 732.2114 | 1.162912 | 1.501144e-05 | 18.8 | 10.52071 | 7.4 | 1.086135 | 7.7 | 1.205647 | 0.077 | 3.284084e-05
2063974-3 | 2063974 | Ст3пс А500 | арм. 12 | 549 | 8.705421 | 649 | 25.59759 | 1.182149 | 0.0002360307 | 21 | 1.089027 | 7.4 | 1.086135 | 7.7 | 1.205647 | 0.07 | 0.0001620705
2063976-1 | 2063976 | Ст3пс А500 | арм. 12 | 543 | 80.11136 | 643 | 0.8847172 | 1.184162 | 0.000301925 | 21.1 | 0.8903137 | 9.8 | 1.84368 | 10.2 | 1.965548 | 0.099 | 0.0002646903
2063976-2 | 2063976 | Ст3пс А500 | арм. 12 | 535 | 287.3193 | 635 | 79.93422 | 1.186916 | 0.0004052095 | 21.9 | 0.02061072 | 8.7 | 0.06647207 | 9 | 0.040796 | 0.076 | 4.530223e-05
2063976-3 | 2063976 | Ст3пс А500 | арм. 12 | 547 | 24.5074 | 641 | 8.647093 | 1.171846 | 2.560727e-05 | 23.6 | 2.422492 | 8 | 0.1955216 | 8.3 | 0.2480237 | 0.082 | 5.339124e-07
2063978-1 | 2063978 | Ст3пс А500 | арм. 12 | 540 | 142.8143 | 638 | 35.29066 | 1.181481 | 0.0002159551 | 20.2 | 3.39873 | 6.7 | 3.035185 | 7 | 3.232875 | 0.07 | 0.0001620705
2063978-2 | 2063978 | Ст3пс А500 | арм. 12 | 531 | 438.9232 | 624 | 397.6273 | 1.175141 | 6.980888e-05 | 19.8 | 5.033581 | 5.7 | 7.519541 | 7 | 3.232875 | 0.095 | 0.0001505359
2063978-3 | 2063978 | Ст3пс А500 | арм. 12 | 540 | 142.8143 | 637 | 48.17185 | 1.17963 | 0.000164957 | 19.9 | 4.594868 | 8.4 | 0.001779002 | 8.7 | 0.009607882 | 0.067 | 0.0002474547
2063980-2 | 2063980 | Ст3пс А500 | арм. 12 | 553 | 1.101461 | 643 | 0.8847172 | 1.162749 | 1.630083e-05 | 22.2 | 0.02447211 | 7.3 | 1.304571 | 7.6 | 1.435251 | 0.085 | 5.149754e-06
2063980-3 | 2063980 | Ст3пс А500 | арм. 12 | 550 | 3.804431 | 639 | 24.40947 | 1.161818 | 2.467993e-05 | 23.2 | 1.337343 | 9.8 | 1.84368 | 10.1 | 1.695152 | 0.083 | 7.252622e-08
2063982-1 | 2063982 | Ст3пс А500 | арм. 12 | 540 | 142.8143 | 636 | 63.05303 | 1.177778 | 0.0001208176 | 24.3 | 5.091502 | 9.2 | 0.5742939 | 9.5 | 0.4927762 | 0.088 | 2.77656e-05
2063982-2 | 2063982 | Ст3пс А500 | арм. 12 | 541 | 119.9133 | 631 | 167.459 | 1.166359 | 1.827366e-07 | 23.3 | 1.578631 | 8 | 0.1955216 | 8.3 | 0.2480237 | 0.089 | 3.930421e-05
2063982-3 | 2063982 | Ст3пс А500 | арм. 12 | 543 | 80.11136 | 638 | 35.29066 | 1.174954 | 6.671438e-05 | 24.7 | 7.05665 | 8.7 | 0.06647207 | 9 | 0.040796 | 0.09 | 5.284282e-05
2063983-1 | 2063983 | Ст3пс А500 | арм. 12 | 534 | 322.2203 | 634 | 98.81541 | 1.187266 | 0.0004194241 | 25.2 | 9.963086 | 9.8 | 1.84368 | 10.1 | 1.695152 | 0.087 | 1.822698e-05
2063983-2 | 2063983 | Ст3пс А500 | арм. 12 | 519 | 1085.735 | 620 | 573.152 | 1.194605 | 0.0007738933 | 23.2 | 1.337343 | 8.4 | 0.001779002 | 8.7 | 0.009607882 | 0.065 | 0.0003143775
2063983-3 | 2063983 | Ст3пс А500 | арм. 12 | 530 | 481.8242 | 629 | 223.2214 | 1.186792 | 0.0004002553 | 23.5 | 2.121205 | 8.8 | 0.1280364 | 9.1 | 0.09119204 | 0.074 | 7.6225e-05
2063985-1 | 2063985 | Ст3пс А500 | арм. 12 | 575 | 531.2797 | 665 | 443.4986 | 1.156522 | 0.0001053565 | 21.2 | 0.7116008 | 7.6 | 0.7092642 | 7.9 | 0.8064396 | 0.081 | 2.995299e-06
2063985-2 | 2063985 | Ст3пс А500 | арм. 12 | 556 | 16.39849 | 651 | 49.83521 | 1.170863 | 1.662386e-05 | 22 | 0.001897853 | 7.4 | 1.086135 | 7.7 | 1.205647 | 0.079 | 1.391807e-05
2063985-3 | 2063985 | Ст3пс А500 | арм. 12 | 569 | 290.6856 | 660 | 257.9045 | 1.15993 | 4.700982e-05 | 23 | 0.9147691 | 8.1 | 0.1170859 | 8.4 | 0.1584198 | 0.092 | 8.592005e-05
2063986-1 | 2063986 | Ст3пс А500 | арм. 12 | 564 | 145.1906 | 653 | 82.07284 | 1.157801 | 8.0724e-05 | 22.2 | 0.02447211 | 8.3 | 0.02021465 | 8.6 | 0.03921184 | 0.078 | 2.237946e-05
2063986-2 | 2063986 | Ст3пс А500 | арм. 12 | 555 | 9.29948 | 649 | 25.59759 | 1.169369 | 6.673424e-06 | 23.7 | 2.743779 | 9 | 0.3111651 | 9.3 | 0.2519841 | 0.089 | 3.930421e-05
2063986-3 | 2063986 | Ст3пс А500 | арм. 12 | 552 | 0.00245074 | 646 | 4.241153 | 1.17029 | 1.227649e-05 | 23.2 | 1.337343 | 8.9 | 0.2096008 | 9.2 | 0.1615881 | 0.074 | 7.6225e-05
2063987-1 | 2063987 | Ст3пс А500 | арм. 12 | 546 | 35.40839 | 640 | 15.52828 | 1.172161 | 2.88917e-05 | 22.2 | 0.02447211 | 7.4 | 1.086135 | 7.7 | 1.205647 | 0.091 | 6.838144e-05
2063987-2 | 2063987 | Ст3пс А500 | арм. 12 | 551 | 0.9034408 | 648 | 16.47878 | 1.176044 | 8.570103e-05 | 22.3 | 0.06575924 | 9.1 | 0.4327295 | 9.4 | 0.3623802 | 0.074 | 7.6225e-05
2063987-3 | 2063987 | Ст3пс А500 | арм. 12 | 537 | 223.5173 | 640 | 15.52828 | 1.191806 | 0.0006260134 | 23.2 | 1.337343 | 9.6 | 1.340551 | 9.9 | 1.21436 | 0.089 | 3.930421e-05
2063988-1 | 2063988 | Ст3пс А500 | арм. 12 | 554 | 4.200471 | 649 | 25.59759 | 1.17148 | 2.203431e-05 | 23.7 | 2.743779 | 8.7 | 0.06647207 | 9 | 0.040796 | 0.083 | 7.252622e-08
2063988-2 | 2063988 | Ст3пс А500 | арм. 12 | 550 | 3.804431 | 647 | 9.359965 | 1.176364 | 9.172974e-05 | 23.5 | 2.121205 | 7.7 | 0.5508285 | 8 | 0.6368356 | 0.071 | 0.0001376092
2063988-3 | 2063988 | Ст3пс А500 | арм. 12 | 532 | 398.0223 | 630 | 194.3402 | 1.184211 | 0.0003036116 | 23.8 | 3.085066 | 9 | 0.3111651 | 9.3 | 0.2519841 | 0.085 | 5.149754e-06
2063989-1 | 2063989 | Ст3пс А500 | арм. 12 | 538 | 194.6163 | 638 | 35.29066 | 1.185874 | 0.0003643339 | 22.7 | 0.4309078 | 8.1 | 0.1170859 | 8.4 | 0.1584198 | 0.096 | 0.0001760745
2063989-2 | 2063989 | Ст3пс А500 | арм. 12 | 554 | 4.200471 | 650 | 36.7164 | 1.173285 | 4.223864e-05 | 21.8 | 0.0593236 | 9 | 0.3111651 | 9.3 | 0.2519841 | 0.069 | 0.0001885319
2063989-3 | 2063989 | Ст3пс А500 | арм. 12 | 542 | 99.01235 | 639 | 24.40947 | 1.178967 | 0.0001483699 | 23.3 | 1.578631 | 9.3 | 0.7358582 | 9.6 | 0.6431722 | 0.08 | 7.456685e-06
2063990-1 | 2063990 | Ст3пс А500 | арм. 12 | 556 | 16.39849 | 658 | 197.6669 | 1.183453 | 0.0002777944 | 23.2 | 1.337343 | 8.1 | 0.1170859 | 8.4 | 0.1584198 | 0.093 | 0.0001054587
2063990-2 | 2063990 | Ст3пс А500 | арм. 12 | 559 | 49.69552 | 660 | 257.9045 | 1.18068 | 0.0001930353 | 23 | 0.9147691 | 8.3 | 0.02021465 | 8.6 | 0.03921184 | 0.073 | 9.468639e-05
2063990-3 | 2063990 | Ст3пс А500 | арм. 12 | 556 | 16.39849 | 660 | 257.9045 | 1.18705 | 0.0004106413 | 23.7 | 2.743779 | 9.2 | 0.5742939 | 9.5 | 0.4927762 | 0.081 | 2.995299e-06
2050917-1 | 2050917 | Ст3пс А500 | арм. 12 | 563 | 122.0916 | 654 | 101.1916 | 1.161634 | 2.654279e-05 | 25.2 | 9.963086 | 11.4 | 8.74871 | 11.7 | 8.421489 | 0.09 | 5.284282e-05
2050917-2 | 2050917 | Ст3пс А500 | арм. 12 | 560 | 64.79453 | 651 | 49.83521 | 1.1625 | 1.837041e-05 | 21.5 | 0.2954622 | 8.8 | 0.1280364 | 9.1 | 0.09119204 | 0.083 | 7.252622e-08
2050917-3 | 2050917 | Ст3пс А500 | арм. 12 | 571 | 362.8836 | 660 | 257.9045 | 1.155867 | 0.0001192283 | 24.5 | 6.034076 | 7 | 2.079878 | 7.3 | 2.244063 | 0.1 | 0.000298229
2063992-2 | 2063992 | Ст3пс А500 | арм. 12 | 598 | 2120.557 | 700 | 3142.657 | 1.170569 | 1.430723e-05 | 19 | 9.263284 | 6.3 | 4.588928 | 7.7 | 1.205647 | 0.072 | 0.0001151478
2063992-3 | 2063992 | Ст3пс А500 | арм. 12 | 607 | 3030.448 | 706 | 3851.37 | 1.163097 | 1.360778e-05 | 20.3 | 3.040017 | 9.2 | 0.5742939 | 9.6 | 0.6431722 | 0.079 | 1.391807e-05
2063993-1 | 2063993 | Ст3пс А500 | арм. 12 | 551 | 0.9034408 | 656 | 145.4293 | 1.190563 | 0.0005653239 | 22.5 | 0.2083335 | 11.8 | 11.27497 | 12.1 | 10.90307 | 0.089 | 3.930421e-05
2063993-2 | 2063993 | Ст3пс А500 | арм. 12 | 554 | 4.200471 | 664 | 402.3798 | 1.198556 | 0.001009326 | 20.3 | 3.040017 | 8.2 | 0.05865029 | 8.5 | 0.0888158 | 0.078 | 2.237946e-05
2063993-3 | 2063993 | Ст3пс А500 | арм. 12 | 555 | 9.29948 | 657 | 170.5481 | 1.183784 | 0.0002889222 | 23.3 | 1.578631 | 8.4 | 0.001779002 | 8.7 | 0.009607882 | 0.081 | 2.995299e-06
2063995-1 | 2063995 | Ст3пс А500 | арм. 12 | 557 | 25.4975 | 648 | 16.47878 | 1.163375 | 1.163388e-05 | 22.8 | 0.5721949 | 10.6 | 4.656195 | 10.9 | 4.418321 | 0.084 | 1.61114e-06
2063995-2 | 2063995 | Ст3пс А500 | арм. 12 | 548 | 15.60641 | 641 | 8.647093 | 1.169708 | 8.537833e-06 | 22.7 | 0.4309078 | 7.4 | 1.086135 | 7.7 | 1.205647 | 0.084 | 1.61114e-06
2063995-3 | 2063995 | Ст3пс А500 | арм. 12 | 548 | 15.60641 | 641 | 8.647093 | 1.169708 | 8.537833e-06 | 22.2 | 0.02447211 | 6.5 | 3.772056 | 7.8 | 0.9960435 | 0.095 | 0.0001505359
2063997-1 | 2063997 | Ст3пс А500 | арм. 12 | 555 | 9.29948 | 651 | 49.83521 | 1.172973 | 3.827774e-05 | 23.3 | 1.578631 | 13.2 | 22.63687 | 13.5 | 22.10862 | 0.065 | 0.0003143775
2063997-2 | 2063997 | Ст3пс А500 | арм. 12 | 540 | 142.8143 | 639 | 24.40947 | 1.183333 | 0.0002738119 | 20.7 | 1.805165 | 7.3 | 1.304571 | 7.6 | 1.435251 | 0.08 | 7.456685e-06
2063997-3 | 2063997 | Ст3пс А500 | арм. 12 | 555 | 9.29948 | 650 | 36.7164 | 1.171171 | 1.922909e-05 | 22.8 | 0.5721949 | 9.8 | 1.84368 | 10.1 | 1.695152 | 0.082 | 5.339124e-07
2063998-1 | 2063998 | Ст3пс А500 | арм. 12 | 556 | 16.39849 | 650 | 36.7164 | 1.169065 | 5.192364e-06 | 22.5 | 0.2083335 | 8 | 0.1955216 | 8.3 | 0.2480237 | 0.066 | 0.0002799161
2063998-2 | 2063998 | Ст3пс А500 | арм. 12 | 546 | 35.40839 | 645 | 1.122341 | 1.181319 | 0.0002111967 | 22.3 | 0.06575924 | 7.6 | 0.7092642 | 7.9 | 0.8064396 | 0.087 | 1.822698e-05
2063998-3 | 2063998 | Ст3пс А500 | арм. 12 | 556 | 16.39849 | 653 | 82.07284 | 1.17446 | 5.889579e-05 | 22.5 | 0.2083335 | 7.3 | 1.304571 | 7.6 | 1.435251 | 0.083 | 7.252622e-08
2064001-1 | 2064001 | Ст3пс А500 | арм. 12 | 544 | 63.21037 | 650 | 36.7164 | 1.194853 | 0.0007877491 | 22.7 | 0.4309078 | 10.2 | 3.089937 | 10.5 | 2.896737 | 0.081 | 2.995299e-06
2064001-2 | 2064001 | Ст3пс А500 | арм. 12 | 543 | 80.11136 | 653 | 82.07284 | 1.202578 | 0.001281081 | 23.7 | 2.743779 | 10.4 | 3.833066 | 10.7 | 3.617529 | 0.084 | 1.61114e-06
2064001-3 | 2064001 | Ст3пс А500 | арм. 12 | 562 | 100.9925 | 663 | 363.261 | 1.179715 | 0.000167165 | 21.5 | 0.2954622 | 6.7 | 3.035185 | 7 | 3.232875 | 0.071 | 0.0001376092
2064002-1 | 2064002 | Ст3пс А500 | арм. 12 | 559 | 49.69552 | 652 | 64.95402 | 1.166369 | 1.743538e-07 | 21.8 | 0.0593236 | 9 | 0.3111651 | 9.3 | 0.2519841 | 0.076 | 4.530223e-05
2064002-2 | 2064002 | Ст3пс А500 | арм. 12 | 573 | 443.0817 | 666 | 486.6174 | 1.162304 | 2.009197e-05 | 19.3 | 7.527145 | 8.4 | 0.001779002 | 8.7 | 0.009607882 | 0.091 | 6.838144e-05
2064002-3 | 2064002 | Ст3пс А500 | арм. 12 | 558 | 36.59651 | 655 | 122.3105 | 1.173835 | 4.968915e-05 | 22.6 | 0.3096206 | 9 | 0.3111651 | 9.3 | 0.2519841 | 0.07 | 0.0001620705
2064003-3 | 2064003 | Ст3пс А500 | арм. 12 | 565 | 170.2896 | 655 | 122.3105 | 1.159292 | 5.616059e-05 | 22.5 | 0.2083335 | 7 | 2.079878 | 7.3 | 2.244063 | 0.07 | 0.0001620705
2064004-1 | 2064004 | Ст3пс А500 | арм. 12 | 566 | 197.3886 | 666 | 486.6174 | 1.176678 | 9.785904e-05 | 23.5 | 2.121205 | 6 | 5.964234 | 7.3 | 2.244063 | 0.091 | 6.838144e-05
2064004-2 | 2064004 | Ст3пс А500 | арм. 12 | 584 | 1027.171 | 681 | 1373.4 | 1.166096 | 4.763509e-07 | 21.1 | 0.8903137 | 9.6 | 1.340551 | 9.9 | 1.21436 | 0.075 | 5.976362e-05
2064004-3 | 2064004 | Ст3пс А500 | арм. 12 | 575 | 531.2797 | 671 | 732.2114 | 1.166957 | 2.905305e-08 | 21.2 | 0.7116008 | 9.4 | 0.9174226 | 9.7 | 0.8135683 | 0.08 | 7.456685e-06
2050918-1 | 2050918 | Ст3пс А500 | арм. 12 | 536 | 254.4183 | 623 | 438.5085 | 1.162313 | 2.00045e-05 | 20.7 | 1.805165 | 9 | 0.3111651 | 9.3 | 0.2519841 | 0.098 | 0.0002331517
2050918-2 | 2050918 | Ст3пс А500 | арм. 12 | 546 | 35.40839 | 636 | 63.05303 | 1.164835 | 3.806039e-06 | 20.8 | 1.546452 | 7 | 2.079878 | 7.3 | 2.244063 | 0.076 | 4.530223e-05
2050918-3 | 2050918 | Ст3пс А500 | арм. 12 | 539 | 167.7153 | 629 | 223.2214 | 1.166976 | 3.602749e-08 | 20.9 | 1.307739 | 6.6 | 3.393621 | 7.9 | 0.8064396 | 0.065 | 0.0003143775
2064005-1 | 2064005 | Ст3пс А500 | арм. 12 | 521 | 957.9331 | 615 | 837.558 | 1.180422 | 0.0001859458 | 23.7 | 2.743779 | 7.1 | 1.801442 | 7.4 | 1.954459 | 0.099 | 0.0002646903
2064005-2 | 2064005 | Ст3пс А500 | арм. 12 | 557 | 25.4975 | 649 | 25.59759 | 1.165171 | 2.609891e-06 | 23.6 | 2.422492 | 8.8 | 0.1280364 | 9.1 | 0.09119204 | 0.068 | 0.0002169933
2064005-3 | 2064005 | Ст3пс А500 | арм. 12 | 546 | 35.40839 | 637 | 48.17185 | 1.166667 | 1.425768e-08 | 20.6 | 2.083878 | 6 | 5.964234 | 7.3 | 2.244063 | 0.079 | 1.391807e-05
2064006-2 | 2064006 | Ст3пс А500 | арм. 12 | 558 | 36.59651 | 650 | 36.7164 | 1.164875 | 3.65391e-06 | 19.1 | 8.664571 | 9.6 | 1.340551 | 9.9 | 1.21436 | 0.097 | 0.0002036131
2064008-3 | 2064008 | Ст3пс А500 | арм. 12 | 555 | 9.29948 | 647 | 9.359965 | 1.165766 | 1.041025e-06 | 20.7 | 1.805165 | 6.8 | 2.696749 | 7.1 | 2.883271 | 0.08 | 7.456685e-06
2064010-1 | 2064010 | Ст3пс А500 | арм. 12 | 540 | 142.8143 | 641 | 8.647093 | 1.187037 | 0.0004101016 | 22 | 0.001897853 | 6 | 5.964234 | 7.3 | 2.244063 | 0.093 | 0.0001054587
2064010-2 | 2064010 | Ст3пс А500 | арм. 12 | 534 | 322.2203 | 637 | 48.17185 | 1.192884 | 0.0006810964 | 19.9 | 4.594868 | 9.7 | 1.582116 | 10 | 1.444756 | 0.099 | 0.0002646903
2064010-3 | 2064010 | Ст3пс А500 | арм. 12 | 546 | 35.40839 | 637 | 48.17185 | 1.166667 | 1.425768e-08 | 22.1 | 0.003184982 | 6.2 | 5.027363 | 7.5 | 1.684855 | 0.095 | 0.0001505359
2064012-1 | 2064012 | Ст3пс А500 | арм. 12 | 554 | 4.200471 | 645 | 1.122341 | 1.16426 | 6.381405e-06 | 22.7 | 0.4309078 | 8.6 | 0.02490771 | 8.9 | 0.01039996 | 0.069 | 0.0001885319
2064012-2 | 2064012 | Ст3пс А500 | арм. 12 | 559 | 49.69552 | 651 | 49.83521 | 1.16458 | 4.868491e-06 | 22.7 | 0.4309078 | 8.2 | 0.05865029 | 8.5 | 0.0888158 | 0.098 | 0.0002331517
2064012-3 | 2064012 | Ст3пс А500 | арм. 12 | 547 | 24.5074 | 643 | 0.8847172 | 1.175503 | 7.598034e-05 | 20.1 | 3.777442 | 7.6 | 0.7092642 | 7.9 | 0.8064396 | 0.083 | 7.252622e-08
2064014-1 | 2064014 | Ст3пс А500 | арм. 12 | 554 | 4.200471 | 648 | 16.47878 | 1.169675 | 8.346425e-06 | 21.8 | 0.0593236 | 6.6 | 3.393621 | 7.9 | 0.8064396 | 0.089 | 3.930421e-05
2064014-2 | 2064014 | Ст3пс А500 | арм. 12 | 546 | 35.40839 | 645 | 1.122341 | 1.181319 | 0.0002111967 | 20.2 | 3.39873 | 6.2 | 5.027363 | 7.5 | 1.684855 | 0.075 | 5.976362e-05
2064014-3 | 2064014 | Ст3пс А500 | арм. 12 | 546 | 35.40839 | 640 | 15.52828 | 1.172161 | 2.88917e-05 | 23.3 | 1.578631 | 8.1 | 0.1170859 | 8.4 | 0.1584198 | 0.091 | 6.838144e-05
2064016-1 | 2064016 | Ст3пс А500 | арм. 12 | 567 | 226.4876 | 656 | 145.4293 | 1.156966 | 9.642419e-05 | 20 | 4.176155 | 7.1 | 1.801442 | 7.4 | 1.954459 | 0.085 | 5.149754e-06
2064016-2 | 2064016 | Ст3пс А500 | арм. 12 | 561 | 81.89354 | 658 | 197.6669 | 1.172906 | 3.744771e-05 | 18.3 | 14.01427 | 6.2 | 5.027363 | 7.5 | 1.684855 | 0.065 | 0.0003143775
2064019-2 | 2064019 | Ст3пс А500 | арм. 12 | 572 | 401.9826 | 668 | 578.855 | 1.167832 | 1.094316e-06 | 20.2 | 3.39873 | 5.7 | 7.519541 | 7 | 3.232875 | 0.075 | 5.976362e-05
2050920-1 | 2050920 | Ст3пс А500 | арм. 12 | 577 | 627.4777 | 670 | 679.0926 | 1.161179 | 3.144476e-05 | 21.5 | 0.2954622 | 7 | 2.079878 | 7.3 | 2.244063 | 0.065 | 0.0003143775
2050920-2 | 2050920 | Ст3пс А500 | арм. 12 | 576 | 578.3787 | 669 | 627.9738 | 1.161458 | 2.83848e-05 | 23.3 | 1.578631 | 8.2 | 0.05865029 | 8.5 | 0.0888158 | 0.074 | 7.6225e-05
2050921-1 | 2050921 | Ст3пс А500 | арм. 12 | 567 | 226.4876 | 663 | 363.261 | 1.169312 | 6.381167e-06 | 20.3 | 3.040017 | 7.3 | 1.304571 | 7.7 | 1.205647 | 0.096 | 0.0001760745
2050921-2 | 2050921 | Ст3пс А500 | арм. 12 | 564 | 145.1906 | 663 | 363.261 | 1.175532 | 7.648976e-05 | 20.8 | 1.546452 | 6.8 | 2.696749 | 7.1 | 2.883271 | 0.089 | 3.930421e-05
2050921-3 | 2050921 | Ст3пс А500 | арм. 12 | 572 | 401.9826 | 668 | 578.855 | 1.167832 | 1.094316e-06 | 19.5 | 6.46972 | 7.1 | 1.801442 | 7.4 | 1.954459 | 0.075 | 5.976362e-05
2050922-1 | 2050922 | Ст3пс А500 | арм. 12 | 590 | 1447.765 | 682 | 1448.518 | 1.155932 | 0.0001178065 | 23.8 | 3.085066 | 10.5 | 4.23463 | 10.8 | 4.007925 | 0.08 | 7.456685e-06
2050922-2 | 2050922 | Ст3пс А500 | арм. 12 | 584 | 1027.171 | 678 | 1160.043 | 1.160959 | 3.395589e-05 | 24 | 3.82764 | 9.6 | 1.340551 | 9.9 | 1.21436 | 0.073 | 9.468639e-05
2050922-3 | 2050922 | Ст3пс А500 | арм. 12 | 581 | 843.8737 | 675 | 964.6867 | 1.16179 | 2.496057e-05 | 22 | 0.001897853 | 8.8 | 0.1280364 | 9.1 | 0.09119204 | 0.066 | 0.0002799161
2050923-1 | 2050923 | Ст3пс А500 | арм. 12 | 552 | 0.00245074 | 647 | 9.359965 | 1.172101 | 2.825323e-05 | 21.7 | 0.1180365 | 9.8 | 1.84368 | 10.1 | 1.695152 | 0.097 | 0.0002036131
2050923-2 | 2050923 | Ст3пс А500 | арм. 12 | 560 | 64.79453 | 658 | 197.6669 | 1.175 | 6.746861e-05 | 22.2 | 0.02447211 | 8.8 | 0.1280364 | 9.1 | 0.09119204 | 0.096 | 0.0001760745
2050923-3 | 2050923 | Ст3пс А500 | арм. 12 | 547 | 24.5074 | 646 | 4.241153 | 1.180987 | 0.0002016721 | 23.2 | 1.337343 | 9.7 | 1.582116 | 10 | 1.444756 | 0.071 | 0.0001376092
2050924-1 | 2050924 | Ст3пс А500 | арм. 12 | 564 | 145.1906 | 657 | 170.5481 | 1.164894 | 3.581387e-06 | 22.3 | 0.06575924 | 7.1 | 1.801442 | 7.4 | 1.954459 | 0.07 | 0.0001620705
2050924-2 | 2050924 | Ст3пс А500 | арм. 12 | 581 | 843.8737 | 672 | 787.3303 | 1.156627 | 0.0001032168 | 20.2 | 3.39873 | 11.5 | 9.350274 | 11.8 | 9.011885 | 0.098 | 0.0002331517
2050924-3 | 2050924 | Ст3пс А500 | арм. 12 | 552 | 0.00245074 | 643 | 0.8847172 | 1.164855 | 3.72876e-06 | 22 | 0.001897853 | 9.2 | 0.5742939 | 9.5 | 0.4927762 | 0.066 | 0.0002799161
2050925-1 | 2050925 | Ст3пс А500 | арм. 12 | 561 | 81.89354 | 658 | 197.6669 | 1.172906 | 3.744771e-05 | 19.5 | 6.46972 | 6.9 | 2.378314 | 7.2 | 2.553667 | 0.092 | 8.592005e-05
2050925-2 | 2050925 | Ст3пс А500 | арм. 12 | 554 | 4.200471 | 657 | 170.5481 | 1.185921 | 0.0003661293 | 22.2 | 0.02447211 | 6.7 | 3.035185 | 7 | 3.232875 | 0.084 | 1.61114e-06
2050925-3 | 2050925 | Ст3пс А500 | арм. 12 | 561 | 81.89354 | 657 | 170.5481 | 1.171123 | 1.88089e-05 | 22.7 | 0.4309078 | 6.2 | 5.027363 | 7.5 | 1.684855 | 0.077 | 3.284084e-05
2050926-1 | 2050926 | Ст3пс А500 | арм. 12 | 561 | 81.89354 | 649 | 25.59759 | 1.156863 | 9.847242e-05 | 23.7 | 2.743779 | 10 | 2.426809 | 10.3 | 2.255945 | 0.093 | 0.0001054587
2050926-2 | 2050926 | Ст3пс А500 | арм. 12 | 557 | 25.4975 | 647 | 9.359965 | 1.16158 | 2.710431e-05 | 21.5 | 0.2954622 | 10 | 2.426809 | 10.3 | 2.255945 | 0.087 | 1.822698e-05
2050926-3 | 2050926 | Ст3пс А500 | арм. 12 | 562 | 100.9925 | 649 | 25.59759 | 1.154804 | 0.0001435636 | 23.2 | 1.337343 | 14 | 30.88938 | 14.3 | 30.27179 | 0.092 | 8.592005e-05
2050927-1 | 2050927 | Ст3пс А500 | арм. 12 | 563 | 122.0916 | 657 | 170.5481 | 1.166963 | 3.119732e-08 | 23 | 0.9147691 | 7.8 | 0.4123929 | 8.1 | 0.4872316 | 0.086 | 1.068837e-05
2050927-2 | 2050927 | Ст3пс А500 | арм. 12 | 546 | 35.40839 | 640 | 15.52828 | 1.172161 | 2.88917e-05 | 22.7 | 0.4309078 | 8.4 | 0.001779002 | 8.7 | 0.009607882 | 0.098 | 0.0002331517
2050927-3 | 2050927 | Ст3пс А500 | арм. 12 | 558 | 36.59651 | 648 | 16.47878 | 1.16129 | 3.020326e-05 | 21.2 | 0.7116008 | 8.3 | 0.02021465 | 8.6 | 0.03921184 | 0.078 | 2.237946e-05
2050928-1 | 2050928 | Ст3пс А500 | арм. 12 | 575 | 531.2797 | 672 | 787.3303 | 1.168696 | 3.646496e-06 | 21.5 | 0.2954622 | 7.9 | 0.2939572 | 8.2 | 0.3576277 | 0.092 | 8.592005e-05
2050928-2 | 2050928 | Ст3пс А500 | арм. 12 | 549 | 8.705421 | 641 | 8.647093 | 1.167577 | 6.262211e-07 | 21 | 1.089027 | 8 | 0.1955216 | 8.3 | 0.2480237 | 0.081 | 2.995299e-06
2050928-3 | 2050928 | Ст3пс А500 | арм. 12 | 570 | 325.7846 | 662 | 326.1421 | 1.161404 | 2.897199e-05 | 21.7 | 0.1180365 | 8.6 | 0.02490771 | 8.9 | 0.01039996 | 0.098 | 0.0002331517
2050929-1 | 2050929 | Ст3пс А500 | арм. 12 | 566 | 197.3886 | 656 | 145.4293 | 1.159011 | 6.045796e-05 | 21.8 | 0.0593236 | 7.7 | 0.5508285 | 8 | 0.6368356 | 0.085 | 5.149754e-06
2050929-2 | 2050929 | Ст3пс А500 | арм. 12 | 549 | 8.705421 | 643 | 0.8847172 | 1.17122 | 1.966327e-05 | 20.5 | 2.382591 | 8.5 | 0.003343358 | 8.8 | 3.921184e-06 | 0.076 | 4.530223e-05
2050929-3 | 2050929 | Ст3пс А500 | арм. 12 | 558 | 36.59651 | 654 | 101.1916 | 1.172043 | 2.76354e-05 | 22.3 | 0.06575924 | 9.2 | 0.5742939 | 9.5 | 0.4927762 | 0.07 | 0.0001620705
2050930-1 | 2050930 | Ст3пс А500 | арм. 12 | 548 | 15.60641 | 643 | 0.8847172 | 1.173358 | 4.318582e-05 | 22.5 | 0.2083335 | 8 | 0.1955216 | 8.3 | 0.2480237 | 0.083 | 7.252622e-08
2050930-3 | 2050930 | Ст3пс А500 | арм. 12 | 543 | 80.11136 | 635 | 79.93422 | 1.169429 | 6.985583e-06 | 20.8 | 1.546452 | 9.6 | 1.340551 | 9.9 | 1.21436 | 0.084 | 1.61114e-06
2050931-1 | 2050931 | Ст3пс А500 | арм. 12 | 590 | 1447.765 | 683 | 1525.637 | 1.157627 | 8.388643e-05 | 22.3 | 0.06575924 | 8.7 | 0.06647207 | 9 | 0.040796 | 0.083 | 7.252622e-08
2050931-2 | 2050931 | Ст3пс А500 | арм. 12 | 576 | 578.3787 | 677 | 1092.924 | 1.175347 | 7.329329e-05 | 22.8 | 0.5721949 | 9.8 | 1.84368 | 10.1 | 1.695152 | 0.07 | 0.0001620705
2050931-3 | 2050931 | Ст3пс А500 | арм. 12 | 571 | 362.8836 | 671 | 732.2114 | 1.175131 | 6.964364e-05 | 23 | 0.9147691 | 10.5 | 4.23463 | 10.8 | 4.007925 | 0.068 | 0.0002169933
2050932-1 | 2050932 | Ст3пс А500 | арм. 12 | 560 | 64.79453 | 649 | 25.59759 | 1.158929 | 6.174032e-05 | 22 | 0.001897853 | 9.3 | 0.7358582 | 9.6 | 0.6431722 | 0.09 | 5.284282e-05
2050932-2 | 2050932 | Ст3пс А500 | арм. 12 | 533 | 359.1213 | 623 | 438.5085 | 1.168856 | 4.282675e-06 | 21.7 | 0.1180365 | 7.4 | 1.086135 | 7.7 | 1.205647 | 0.069 | 0.0001885319
2050932-3 | 2050932 | Ст3пс А500 | арм. 12 | 554 | 4.200471 | 641 | 8.647093 | 1.15704 | 9.499155e-05 | 22.5 | 0.2083335 | 9.1 | 0.4327295 | 9.4 | 0.3623802 | 0.071 | 0.0001376092
2050934-1 | 2050934 | Ст3пс А500 | арм. 12 | 519 | 1085.735 | 618 | 672.9144 | 1.190751 | 0.0005743391 | 22.8 | 0.5721949 | 6.8 | 2.696749 | 7.1 | 2.883271 | 0.071 | 0.0001376092
2050934-2 | 2050934 | Ст3пс А500 | арм. 12 | 534 | 322.2203 | 632 | 142.5778 | 1.183521 | 0.0002800444 | 21.5 | 0.2954622 | 7.1 | 1.801442 | 7.4 | 1.954459 | 0.1 | 0.000298229
2050934-3 | 2050934 | Ст3пс А500 | арм. 12 | 541 | 119.9133 | 634 | 98.81541 | 1.171904 | 2.619197e-05 | 24 | 3.82764 | 8.2 | 0.05865029 | 8.5 | 0.0888158 | 0.086 | 1.068837e-05
2050935-1 | 2050935 | Ст3пс А500 | арм. 12 | 561 | 81.89354 | 652 | 64.95402 | 1.16221 | 2.093734e-05 | 20.8 | 1.546452 | 7.4 | 1.086135 | 7.7 | 1.205647 | 0.073 | 9.468639e-05
2050935-2 | 2050935 | Ст3пс А500 | арм. 12 | 552 | 0.00245074 | 641 | 8.647093 | 1.161232 | 3.084901e-05 | 18.5 | 12.55685 | 6.9 | 2.378314 | 7.2 | 2.553667 | 0.099 | 0.0002646903
2050935-3 | 2050935 | Ст3пс А500 | арм. 12 | 560 | 64.79453 | 650 | 36.7164 | 1.160714 | 3.686659e-05 | 21.3 | 0.552888 | 6.5 | 3.772056 | 7.8 | 0.9960435 | 0.078 | 2.237946e-05
2050936-1 | 2050936 | Ст3пс А500 | арм. 12 | 574 | 486.1807 | 673 | 844.4491 | 1.172474 | 3.235102e-05 | 19.8 | 5.033581 | 8.3 | 0.02021465 | 8.6 | 0.03921184 | 0.084 | 1.61114e-06
2050936-2 | 2050936 | Ст3пс А500 | арм. 12 | 581 | 843.8737 | 672 | 787.3303 | 1.156627 | 0.0001032168 | 21.5 | 0.2954622 | 8.6 | 0.02490771 | 8.9 | 0.01039996 | 0.086 | 1.068837e-05
2050936-3 | 2050936 | Ст3пс А500 | арм. 12 | 571 | 362.8836 | 663 | 363.261 | 1.161121 | 3.209485e-05 | 21.8 | 0.0593236 | 6.6 | 3.393621 | 7.9 | 0.8064396 | 0.1 | 0.000298229
2050937-1 | 2050937 | Ст3пс А500 | арм. 12 | 551 | 0.9034408 | 639 | 24.40947 | 1.15971 | 5.007619e-05 | 23.2 | 1.337343 | 6.8 | 2.696749 | 7.1 | 2.883271 | 0.076 | 4.530223e-05
2050937-2 | 2050937 | Ст3пс А500 | арм. 12 | 560 | 64.79453 | 652 | 64.95402 | 1.164286 | 6.25179e-06 | 21 | 1.089027 | 6.4 | 4.170492 | 7.7 | 1.205647 | 0.083 | 7.252622e-08
2050937-3 | 2050937 | Ст3пс А500 | арм. 12 | 554 | 4.200471 | 647 | 9.359965 | 1.16787 | 1.174978e-06 | 23.2 | 1.337343 | 8 | 0.1955216 | 8.3 | 0.2480237 | 0.084 | 1.61114e-06
2064070-1 | 2064070 | Ст3пс А500 | арм. 14 | 562 | 250.781 | 660 | 523.7345 | 1.174377 | 6.027687e-05 | 20.6 | 0.1768134 | 8.6 | 0.2434856 | 8.9 | 0.2717657 | 0.1 | 0.000326365
2064070-2 | 2064070 | Ст3пс А500 | арм. 14 | 542 | 17.33835 | 631 | 37.39022 | 1.164207 | 5.792513e-06 | 21.6 | 0.3358298 | 7.9 | 1.424305 | 8.2 | 1.491602 | 0.091 | 8.218463e-05
2064070-2 | 2064070 | Ст3пс А500 | арм. 14 | 539 | 51.32196 | 633 | 16.9312 | 1.174397 | 6.058483e-05 | 21.1 | 0.006321553 | 10.6 | 2.269715 | 10.9 | 2.18652 | 0.067 | 0.0002230371
2064072-2 | 2064072 | Ст3пс А500 | арм. 14 | 548 | 3.371137 | 643 | 34.63612 | 1.173358 | 4.548502e-05 | 22.1 | 1.165338 | 8.7 | 0.1547971 | 9 | 0.1775034 | 0.09 | 6.505348e-05
2064075-1 | 2064075 | Ст3пс А500 | арм. 14 | 553 | 46.73179 | 639 | 3.554152 | 1.155515 | 0.0001231664 | 21.6 | 0.3358298 | 11 | 3.634961 | 11.3 | 3.529471 | 0.066 | 0.0002539059
2064077-2 | 2064077 | Ст3пс А500 | арм. 14 | 550 | 14.7154 | 645 | 62.1771 | 1.172727 | 3.737937e-05 | 19.9 | 1.255502 | 10 | 0.8218463 | 10.3 | 0.7720935 | 0.078 | 1.547971e-05
2064081-1 | 2064081 | Ст3пс А500 | арм. 14 | 538 | 66.64983 | 623 | 199.2263 | 1.157993 | 7.43189e-05 | 21.7 | 0.4617314 | 8.7 | 0.1547971 | 9 | 0.1775034 | 0.099 | 0.0002912338
2064081-1 | 2064081 | Ст3пс А500 | арм. 14 | 541 | 26.66622 | 631 | 37.39022 | 1.166359 | 6.492855e-08 | 21.7 | 0.4617314 | 10.8 | 2.912338 | 11.1 | 2.817995 | 0.068 | 0.0001941682
2064081-2 | 2064081 | Ст3пс А500 | арм. 14 | 535 | 124.6334 | 625 | 146.7673 | 1.168224 | 2.594976e-06 | 22.1 | 1.165338 | 8.4 | 0.4808627 | 8.7 | 0.5202902 | 0.096 | 0.0001978404
2064083-2 | 2064083 | Ст3пс А500 | арм. 14 | 543 | 10.01048 | 631 | 37.39022 | 1.162063 | 2.07097e-05 | 22.7 | 2.820748 | 7.8 | 1.672994 | 8.1 | 1.745864 | 0.076 | 3.521741e-05
2064085-1 | 2064085 | Ст3пс А500 | арм. 14 | 543 | 10.01048 | 637 | 0.0131685 | 1.173112 | 4.223613e-05 | 23.1 | 4.324354 | 11.4 | 5.320207 | 11.7 | 5.192421 | 0.074 | 6.295512e-05
2064085-2 | 2064085 | Ст3пс А500 | арм. 14 | 545 | 1.354743 | 632 | 26.16071 | 1.159633 | 4.872568e-05 | 20.9 | 0.01451827 | 9.2 | 0.01135447 | 9.5 | 0.006191884 | 0.077 | 2.434856e-05
2064089-1 | 2064089 | Ст3пс А500 | арм. 14 | 530 | 261.2728 | 621 | 259.6853 | 1.171698 | 2.585425e-05 | 21.8 | 0.607633 | 9.6 | 0.2566004 | 9.9 | 0.2291427 | 0.069 | 0.0001672994
2064089-2 | 2064089 | Ст3пс А500 | арм. 14 | 532 | 200.617 | 623 | 199.2263 | 1.171053 | 1.970672e-05 | 18.7 | 5.384682 | 9.3 | 0.04266595 | 9.6 | 0.03192959 | 0.095 | 0.0001707092
2064089-2 | 2064089 | Ст3пс А500 | арм. 14 | 540 | 37.99409 | 635 | 4.472185 | 1.175926 | 8.672303e-05 | 21.5 | 0.2299281 | 7 | 4.382502 | 7.3 | 4.499962 | 0.089 | 4.992233e-05
2064091-1 | 2064091 | Ст3пс А500 | арм. 14 | 521 | 633.2236 | 624 | 171.9968 | 1.197697 | 0.0009661735 | 21.1 | 0.006321553 | 8.5 | 0.3521741 | 8.8 | 0.3860279 | 0.085 | 9.397743e-06
2064091-1 | 2064091 | Ст3пс А500 | арм. 14 | 528 | 329.9285 | 627 | 102.3083 | 1.1875 | 0.0004362498 | 20.9 | 0.01451827 | 7.2 | 3.585125 | 7.5 | 3.691438 | 0.069 | 0.0001672994
2064108-2 | 2064108 | Ст3пс А500 | арм. 16 | 558 | 215.2992 | 646 | 151.0063 | 1.157706 | 7.588843e-05 | 19.6 | 1.085403 | 9.6 | 0.05848026 | 9.9 | 0.05572323 | 0.091 | 5.05603e-05
2064112-1 | 2064112 | Ст3пс А500 | арм. 16 | 540 | 11.06842 | 633 | 0.506287 | 1.172222 | 3.369492e-05 | 18.8 | 3.392326 | 8.6 | 0.5748264 | 8.9 | 0.5836078 | 0.078 | 3.46853e-05
2064112-1 | 2064112 | Ст3пс А500 | арм. 16 | 550 | 44.52996 | 636 | 5.237056 | 1.156364 | 0.00010108 | 17 | 13.2629 | 8.2 | 1.341365 | 8.5 | 1.354762 | 0.065 | 0.0003568103
2064114-1 | 2064114 | Ст3пс А500 | арм. 16 | 542 | 1.760725 | 636 | 5.237056 | 1.173432 | 4.919963e-05 | 19 | 2.695596 | 9.7 | 0.1168456 | 10 | 0.1129348 | 0.1 | 0.0002595507
2064116-1 | 2064116 | Ст3пс А500 | арм. 16 | 535 | 69.33765 | 623 | 114.7371 | 1.164486 | 3.730724e-06 | 19.4 | 1.542134 | 8.2 | 1.341365 | 8.5 | 1.354762 | 0.091 | 5.05603e-05
2064118-1 | 2064118 | Ст3пс А500 | арм. 16 | 534 | 86.99149 | 624 | 94.31398 | 1.168539 | 4.502189e-06 | 19.4 | 1.542134 | 9.2 | 0.02501872 | 9.5 | 0.02687708 | 0.084 | 1.222726e-08
2064118-2 | 2064118 | Ст3пс А500 | арм. 16 | 533 | 106.6453 | 626 | 59.46783 | 1.174484 | 6.506944e-05 | 19.5 | 1.303769 | 8.9 | 0.2099226 | 9.2 | 0.2152425 | 0.098 | 0.0001991084
2064120-1 | 2064120 | Ст3пс А500 | арм. 16 | 536 | 53.6838 | 621 | 161.5832 | 1.158582 | 6.139349e-05 | 21.8 | 1.341365 | 11.4 | 4.169057 | 11.7 | 4.145531 | 0.092 | 6.578146e-05
2064122-2 | 2064122 | Ст3пс А500 | арм. 16 | 528 | 234.9146 | 620 | 188.0063 | 1.174242 | 6.12296e-05 | 18.4 | 5.025788 | 9.2 | 0.02501872 | 9.5 | 0.02687708 | 0.092 | 6.578146e-05
2064126-1 | 2064126 | Ст3пс А500 | арм. 16 | 545 | 2.799186 | 640 | 39.54475 | 1.174312 | 6.232214e-05 | 21 | 0.128288 | 7.6 | 3.091173 | 7.9 | 3.111492 | 0.096 | 0.0001466661
2064126-2 | 2064126 | Ст3пс А500 | арм. 16 | 556 | 160.6069 | 643 | 86.27552 | 1.156475 | 9.885667e-05 | 21.3 | 0.4331918 | 9.1 | 0.06665334 | 9.4 | 0.06966554 | 0.094 | 0.0001022238
2064128-1 | 2064128 | Ст3пс А500 | арм. 16 | 575 | 1003.184 | 666 | 1042.545 | 1.158261 | 6.653045e-05 | 20.6 | 0.001749491 | 8.3 | 1.11973 | 8.6 | 1.131973 | 0.071 | 0.0001661372
2050948 | 2050948 | Ст3пс А500 | арм. 18 | 530 | 36.23568 | 626 | 2.843522 | 1.181132 | 0.000101338 | 22 | 3.7302 | 8.4 | 0.5377778 | 8.7 | 0.5377778 | 0.082 | 1.53787e-07
2050948 | 2050948 | Ст3пс А500 | арм. 18 | 529 | 49.27489 | 628 | 0.09842368 | 1.187146 | 0.0002585716 | 21.3 | 1.516278 | 8.9 | 0.05444444 | 9.2 | 0.05444444 | 0.071 | 0.0001125263
2050948 | 2050948 | Ст3пс А500 | арм. 18 | 548 | 143.5298 | 641 | 177.2553 | 1.169708 | 1.842446e-06 | 22.6 | 6.407847 | 8 | 1.284444 | 8.3 | 1.284444 | 0.1 | 0.0003382714
2004103 | 2004103 | Ст3пс А500 | арм. 18 | 520 | 256.6278 | 612 | 246.0592 | 1.176923 | 3.431242e-05 | 19.3 | 0.5907882 | 9.6 | 0.2177778 | 9.9 | 0.2177778 | 0.073 | 7.409496e-05
2064148 | 2064148 | Ст3Гпс А500 | арм. 20 | 543 | 0.4002499 | 636 | 6.717618 | 1.171271 | 1.105133e-05 | 19.8 | 0.4590754 | 9.6 | 0.1026614 | 9.9 | 0.0781716 | 0.069 | 0.0002011766
2064150 | 2064150 | Ст3Гпс А500 | арм. 20 | 549 | 43.99209 | 641 | 57.63599 | 1.167577 | 1.361248e-07 | 18.6 | 3.525198 | 6.2 | 9.483886 | 7.5 | 4.496131 | 0.097 | 0.0001908909
2064150 | 2064150 | Ст3Гпс А500 | арм. 20 | 547 | 21.46147 | 642 | 73.81966 | 1.173675 | 3.281255e-05 | 19.1 | 1.897647 | 8 | 1.637355 | 8.3 | 1.743478 | 0.08 | 1.013578e-05
2064153 | 2064153 | Ст3Гпс А500 | арм. 20 | 528 | 206.4207 | 623 | 108.3299 | 1.179924 | 0.0001434696 | 19 | 2.183157 | 9.5 | 0.04857976 | 9.8 | 0.03225323 | 0.069 | 0.0002011766
2064153 | 2064153 | Ст3Гпс А500 | арм. 20 | 528 | 206.4207 | 618 | 237.4115 | 1.170455 | 6.290972e-06 | 19.8 | 0.4590754 | 10 | 0.5189879 | 10.3 | 0.4618451 | 0.093 | 9.636027e-05
2064153 | 2064153 | Ст3Гпс А500 | арм. 20 | 549 | 43.99209 | 644 | 112.187 | 1.173042 | 2.596443e-05 | 19.7 | 0.6045856 | 8.1 | 1.391437 | 8.4 | 1.489396 | 0.078 | 2.687047e-05
2004157 | 2004157 | Ст3Гпс А500 | арм. 20 | 529 | 178.686 | 617 | 269.2278 | 1.166352 | 2.543252e-06 | 19.7 | 0.6045856 | 7.7 | 2.49511 | 8 | 2.625723 | 0.082 | 1.401083e-06
2064165 | 2064165 | Ст3Гпс А500 | арм. 20 | 521 | 456.5635 | 610 | 547.9421 | 1.170825 | 8.288477e-06 | 20.1 | 0.1425448 | 9.1 | 0.03225323 | 9.4 | 0.04857976 | 0.076 | 5.160516e-05
2064168 | 2064168 | Ст3Гпс А500 | арм. 22 | 561 | 104.5971 | 655 | 158.531 | 1.167558 | 1.188019e-06 | 20.6 | 0.7071281 | 8.5 | 0.1131405 | 8.8 | 0.9461983 | 0.08 | 1.071074e-05
2064168 | 2064168 | Ст3Гпс А500 | арм. 22 | 560 | 85.14256 | 656 | 184.7128 | 1.171429 | 2.460757e-05 | 18.2 | 2.430764 | 8.7 | 0.01859504 | 9 | 0.5971074 | 0.085 | 2.983471e-06
2064171 | 2064171 | Ст3Гпс А500 | арм. 22 | 558 | 52.23347 | 654 | 134.3492 | 1.172043 | 3.108109e-05 | 16.5 | 10.62167 | 7.1 | 3.014959 | 9.4 | 0.1389256 | 0.084 | 5.289256e-07
2064171 | 2064171 | Ст3Гпс А500 | арм. 22 | 563 | 149.5062 | 655 | 158.531 | 1.16341 | 9.349331e-06 | 17.2 | 6.548946 | 6.9 | 3.749504 | 9.2 | 0.3280165 | 0.085 | 2.983471e-06
2064171 | 2064171 | Ст3Гпс А500 | арм. 22 | 563 | 149.5062 | 654 | 134.3492 | 1.161634 | 2.336626e-05 | 17.4 | 5.56531 | 7.4 | 2.06314 | 7.7 | 4.296198 | 0.082 | 1.619835e-06
2064173 | 2064173 | Ст3Гпс А500 | арм. 22 | 559 | 67.68802 | 651 | 73.80372 | 1.16458 | 3.565915e-06 | 16.6 | 9.979855 | 9.6 | 0.5831405 | 9.9 | 0.01619835 | 0.097 | 0.000188438
2064173 | 2064173 | Ст3Гпс А500 | арм. 22 | 557 | 38.77893 | 648 | 31.25826 | 1.163375 | 9.565072e-06 | 18.5 | 1.58531 | 8.8 | 0.001322314 | 9.1 | 0.452562 | 0.089 | 3.280165e-05
2064173 | 2064173 | Ст3Гпс А500 | арм. 25 | 541 | 95.97627 | 631 | 299.5995 | 1.166359 | 0.0001168344 | 18.5 | 0.1936954 | 7.9 | 4.791235 | 8.2 | 4.801918 | 0.067 | 0.0002327899
2064173 | 2064173 | Ст3Гпс А500 | арм. 25 | 541 | 95.97627 | 630 | 335.2174 | 1.16451 | 0.0001602104 | 18.3 | 0.4097388 | 6.7 | 11.48457 | 7 | 11.50111 | 0.09 | 5.994704e-05
2064173 | 2064173 | Ст3Гпс А500 | арм. 25 | 546 | 23.00879 | 635 | 177.128 | 1.163004 | 0.0002006168 | 18.5 | 0.1936954 | 7.2 | 8.345679 | 7.5 | 8.359777 | 0.065 | 0.0002978197
2064175 | 2064175 | Ст3Гпс А500 | арм. 25 | 539 | 139.1633 | 639 | 86.65642 | 1.185529 | 6.990912e-05 | 18.5 | 0.1936954 | 10.9 | 0.6579012 | 11.2 | 0.6539505 | 0.095 | 0.0001623725
2064175 | 2064175 | Ст3Гпс А500 | арм. 25 | 540 | 116.5698 | 639 | 86.65642 | 1.183333 | 3.80164e-05 | 18.2 | 0.5477604 | 9.4 | 0.4745679 | 9.7 | 0.4779343 | 0.068 | 0.000203275
2064175 | 2064175 | Ст3Гпс А500 | арм. 25 | 540 | 116.5698 | 638 | 106.2743 | 1.181481 | 1.860966e-05 | 17.6 | 1.795891 | 9.2 | 0.7901235 | 9.5 | 0.7944654 | 0.095 | 0.0001623725
2064180 | 2064180 | Ст3Гпс А500 | арм. 25 | 548 | 7.821799 | 646 | 5.331218 | 1.178832 | 2.770651e-06 | 16.2 | 7.508194 | 10.1 | 0.0001234568 | 10.4 | 7.520509e-05 | 0.084 | 3.036472e-06
2050955 | 2050955 | Ст3Гпс А500 | арм. 25 | 538 | 163.7568 | 630 | 335.2174 | 1.171004 | 3.799332e-05 | 17.3 | 2.689956 | 9.2 | 0.7901235 | 9.5 | 0.7944654 | 0.091 | 7.643214e-05
2050955 | 2050955 | Ст3Гпс А500 | арм. 25 | 544 | 46.19578 | 631 | 299.5995 | 1.159926 | 0.0002972562 | 19.8 | 0.7394136 | 11 | 0.8301235 | 11.3 | 0.825685 | 0.077 | 2.764081e-05
2050955 | 2050955 | Ст3Гпс А500 | арм. 25 | 544 | 46.19578 | 633 | 234.3637 | 1.163603 | 0.0001839997 | 16.7 | 5.018086 | 10.2 | 0.01234568 | 10.5 | 0.01180962 | 0.092 | 9.491723e-05
2050956 | 2050956 | Ст3Гпс А500 | арм. 25 | 559 | 67.29334 | 655 | 44.77024 | 1.171735 | 2.951041e-05 | 16.9 | 4.162042 | 10.7 | 0.3734568 | 11 | 0.3704817 | 0.089 | 4.546195e-05
2050956 | 2050956 | Ст3Гпс А500 | арм. 25 | 533 | 316.7242 | 627 | 454.0711 | 1.17636 | 6.518373e-07 | 16.2 | 7.508194 | 7.9 | 4.791235 | 8.2 | 4.801918 | 0.092 | 9.491723e-05
2050952 | 2050952 | Ст3Гпс А500 | арм. 25 | 555 | 17.66733 | 657 | 75.53447 | 1.183784 | 4.377403e-05 | 16.2 | 7.508194 | 8.9 | 1.413457 | 9.2 | 1.419262 | 0.09 | 5.994704e-05
2050952 | 2050952 | Ст3Гпс А500 | арм. 25 | 543 | 60.78928 | 647 | 1.713332 | 1.191529 | 0.000206237 | 16.2 | 7.508194 | 8.4 | 2.852346 | 8.7 | 2.86059 | 0.07 | 0.0001502451
2050953 | 2050953 | Ст3Гпс А500 | арм. 25 | 571 | 408.1714 | 668 | 387.7377 | 1.169877 | 5.314675e-05 | 16.6 | 5.476107 | 11.9 | 3.280123 | 12.2 | 3.271295 | 0.068 | 0.000203275
2050953 | 2050953 | Ст3Гпс А500 | арм. 25 | 570 | 368.7649 | 667 | 349.3556 | 1.170175 | 4.889018e-05 | 16.6 | 5.476107 | 8.8 | 1.661235 | 9.1 | 1.667528 | 0.092 | 9.491723e-05
2050957 | 2050957 | Ст3Гпс А500 | арм. 28 | 567 | 388.6531 | 666 | 328.8671 | 1.174603 | 9.114278e-05 | 16.1 | 6.696476 | 10.3 | 0.01049579 | 10.6 | 0.0092788 | 0.082 | 4.426322e-07
2050957 | 2050957 | Ст3Гпс А500 | арм. 28 | 569 | 471.5102 | 667 | 366.1365 | 1.172232 | 0.0001420402 | 17 | 2.848517 | 9.6 | 0.3570672 | 9.9 | 0.3644217 | 0.074 | 7.508753e-05
2050958 | 2050958 | Ст3Гпс А500 | арм. 28 | 545 | 5.22449 | 642 | 34.40182 | 1.177982 | 3.804911e-05 | 16.9 | 3.196068 | 7.8 | 5.748251 | 8.1 | 5.777646 | 0.083 | 1.1202e-07
2050958 | 2050958 | Ст3Гпс А500 | арм. 28 | 556 | 75.93878 | 651 | 9.826306 | 1.170863 | 0.0001765374 | 17.7 | 0.9756601 | 13.7 | 12.26715 | 14 | 12.2243 | 0.094 | 0.0001284753
2050958 | 2050958 | Ст3Гпс А500 | арм. 28 | 560 | 161.6531 | 656 | 66.17324 | 1.171429 | 0.0001618359 | 17.6 | 1.183211 | 8.8 | 1.953149 | 9.1 | 1.970299 | 0.081 | 2.773244e-06
2050959 | 2050959 | Ст3Гпс А500 | арм. 28 | 578 | 943.3673 | 667 | 366.1365 | 1.153979 | 0.0009102777 | 16.9 | 3.196068 | 9.6 | 0.3570672 | 9.9 | 0.3644217 | 0.096 | 0.0001778141
2050960 | 2050960 | Ст3Гпс А500 | арм. 32 | 526 | 104.7499 | 625 | 596.2309 | 1.188213 | 0.0005242362 | 17.1 | 2.253523 | 10.6 | 0.04394239 | 10.9 | 0.0411347 | 0.097 | 0.0001830749
2050960 | 2050960 | Ст3Гпс А500 | арм. 32 | 522 | 202.6279 | 622 | 751.738 | 1.191571 | 0.0003817433 | 17.3 | 1.693053 | 11.3 | 0.8274166 | 11.6 | 0.8150784 | 0.091 | 5.670868e-05
2050960 | 2050960 | Ст3Гпс А500 | арм. 32 | 506 | 914.1396 | 622 | 751.738 | 1.229249 | 0.0003290552 | 18.5 | 0.01023612 | 11 | 0.3716419 | 11.3 | 0.3633882 | 0.098 | 0.0002111359
2050961 | 2050961 | Ст3Гпс А500 | арм. 32 | 551 | 218.0129 | 650 | 0.3389098 | 1.179673 | 0.0009882103 | 16.8 | 3.244227 | 9.9 | 0.2404682 | 10.2 | 0.247191 | 0.086 | 6.403513e-06
2050961 | 2050961 | Ст3Гпс А500 | арм. 32 | 561 | 613.318 | 662 | 158.3107 | 1.180036 | 0.0009655613 | 16.8 | 3.244227 | 11.4 | 1.019341 | 11.7 | 1.005642 | 0.093 | 9.083074e-05
2003267 | 2003267 | Ст3Гпс А500 | арм. 32 | 511 | 636.7922 | 613 | 1326.259 | 1.199609 | 0.000132262 | 17.6 | 1.002349 | 9.3 | 1.188919 | 9.6 | 1.203811 | 0.074 | 8.967112e-05
2050962 | 2050962 | Ст3Гпс А500 | арм. 32 | 604 | 4592.13 | 697 | 2264.062 | 1.153974 | 0.003264479 | 18.9 | 0.08929715 | 9.1 | 1.665069 | 9.4 | 1.682684 | 0.098 | 0.0002111359
2050963 | 2050963 | Ст3Гпс А500 | арм. 32 | 546 | 95.36027 | 657 | 57.48914 | 1.203297 | 6.103406e-05 | 16.9 | 2.893992 | 10 | 0.1523931 | 10.3 | 0.1577544 | 0.081 | 6.098349e-06
2050963 | 2050963 | Ст3Гпс А500 | арм. 32 | 542 | 33.2382 | 654 | 20.99619 | 1.206642 | 1.995468e-05 | 16.1 | 6.25587 | 9 | 1.933144 | 9.3 | 1.952121 | 0.1 | 0.000273258
2050963 | 2050963 | Ст3Гпс А500 | арм. 32 | 542 | 33.2382 | 654 | 20.99619 | 1.206642 | 1.995468e-05 | 16.3 | 5.2954 | 10.5 | 0.01201751 | 10.8 | 0.01057132 | 0.084 | 2.814477e-07
2074190 | 2074190 | Ст3Гпс А500 | арм. 32 | 545 | 76.82975 | 654 | 20.99619 | 1.2 | 0.0001234128 | 16.6 | 4.004696 | 9.8 | 0.3485433 | 10.1 | 0.3566277 | 0.096 | 0.0001570138
2003267 | 2003267 | Ст3Гпс А500 | арм. 32 | 511 | 636.7922 | 615 | 1184.588 | 1.203523 | 5.755693e-05 | 19.2 | 0.3585929 | 10.8 | 0.1677922 | 11.1 | 0.1622615 | 0.083 | 2.204148e-07
2003267 | 2003267 | Ст3Гпс А500 | арм. 32 | 513 | 539.8532 | 618 | 987.0807 | 1.204678 | 4.135481e-05 | 17 | 2.563757 | 10.9 | 0.259717 | 11.2 | 0.2528248 | 0.079 | 1.997628e-05
2003267 | 2003267 | Ст3Гпс А500 | арм. 32 | 525 | 126.2194 | 609 | 1633.602 | 1.16 | 0.002612143 | 16.9 | 2.893992 | 11.2 | 0.6554917 | 11.5 | 0.644515 | 0.089 | 3.058661e-05
2050960 | 2050960 | Ст3Гпс А500 | арм. 32 | 508 | 797.2006 | 623 | 697.9023 | 1.226378 | 0.0002331369 | 18.1 | 0.2511751 | 11.5 | 1.231266 | 11.8 | 1.216205 | 0.099 | 0.0002411969
2050960 | 2050960 | Ст3Гпс А500 | арм. 32 | 525 | 126.2194 | 622 | 751.738 | 1.184762 | 0.0006941764 | 17.9 | 0.4916446 | 10.3 | 0.008167747 | 10.6 | 0.009444555 | 0.087 | 1.246455e-05
2050960 | 2050960 | Ст3Гпс А500 | арм. 32 | 525 | 126.2194 | 622 | 751.738 | 1.184762 | 0.0006941764 | 16.4 | 4.845166 | 11.3 | 0.8274166 | 11.6 | 0.8150784 | 0.084 | 2.814477e-07
2064217-1 | 2064217 | Ст3пс А500 | арм. 10 | 518 | 1531.319 | 608 | 1845.486 | 1.173745 | 2.656111e-05 | 21.4 | 2.843501 | 7.4 | 0.7370061 | 7.7 | 0.8957412 | 0.071 | 0.0001290868
2064217-1 | 2064217 | Ст3пс А500 | арм. 10 | 520 | 1378.791 | 611 | 1596.731 | 1.175 | 4.106981e-05 | 20 | 9.525052 | 7.9 | 0.1285155 | 8.2 | 0.1993052 | 0.069 | 0.0001785333
2064217-2 | 2064217 | Ст3пс А500 | арм. 10 | 525 | 1032.47 | 614 | 1365.977 | 1.169524 | 8.693375e-07 | 22.2 | 0.7854716 | 8.4 | 0.02002492 | 8.7 | 0.002869096 | 0.089 | 4.406789e-05
2064217-2 | 2064217 | Ст3пс А500 | арм. 10 | 520 | 1378.791 | 612 | 1517.813 | 1.176923 | 6.941639e-05 | 22.6 | 0.2364569 | 9 | 0.5498362 | 9.3 | 0.4271458 | 0.088 | 3.179116e-05
2064217-3 | 2064217 | Ст3пс А500 | арм. 10 | 547 | 102.659 | 636 | 223.7753 | 1.162706 | 3.464217e-05 | 19 | 16.69759 | 7 | 1.583799 | 7.3 | 1.81289 | 0.087 | 2.151443e-05
2064219-1 | 2064219 | Ст3пс А500 | арм. 10 | 536 | 446.5646 | 623 | 781.7124 | 1.162313 | 3.941321e-05 | 22.8 | 0.08194956 | 5.8 | 6.044176 | 7.1 | 2.391464 | 0.074 | 6.991694e-05
2064219-2 | 2064219 | Ст3пс А500 | арм. 10 | 523 | 1164.999 | 617 | 1153.222 | 1.179732 | 0.0001241194 | 22.8 | 0.08194956 | 8.4 | 0.02002492 | 8.7 | 0.002869096 | 0.082 | 1.3078e-07
2064219-3 | 2064219 | Ст3пс А500 | арм. 10 | 548 | 83.3948 | 638 | 167.9388 | 1.164234 | 1.899086e-05 | 21.2 | 3.558008 | 8.3 | 0.001723033 | 8.6 | 0.002156308 | 0.076 | 4.04704e-05
2064221-2 | 2064221 | Ст3пс А500 | арм. 10 | 563 | 34.43254 | 651 | 0.001671216 | 1.156306 | 0.0001509438 | 23 | 0.007442227 | 6.6 | 2.750591 | 7.9 | 0.5571668 | 0.092 | 9.289808e-05
2064223-1 | 2064223 | Ст3пс А500 | арм. 10 | 560 | 8.224991 | 650 | 0.9199102 | 1.160714 | 6.204935e-05 | 24.2 | 1.240398 | 8.6 | 0.1166287 | 8.9 | 0.06429467 | 0.099 | 0.0002768352
2064223-2 | 2064223 | Ст3пс А500 | арм. 10 | 557 | 0.01744393 | 645 | 35.51111 | 1.157989 | 0.0001124066 | 21.8 | 1.654486 | 10.1 | 3.391157 | 10.4 | 3.074986 | 0.091 | 7.462135e-05
2064223-3 | 2064223 | Ст3пс А500 | арм. 10 | 569 | 140.8476 | 666 | 226.2281 | 1.170475 | 3.546027e-06 | 22.6 | 0.2364569 | 9.7 | 2.077949 | 10 | 1.832135 | 0.074 | 6.991694e-05
2064225-1 | 2064225 | Ст3пс А500 | арм. 10 | 542 | 228.9797 | 637 | 194.857 | 1.175277 | 4.469358e-05 | 22.2 | 0.7854716 | 8.2 | 0.003421146 | 8.5 | 0.02144352 | 0.078 | 1.902386e-05
2064225-2 | 2064225 | Ст3пс А500 | арм. 10 | 555 | 4.545746 | 652 | 1.083432 | 1.174775 | 3.823379e-05 | 22.6 | 0.2364569 | 9.8 | 2.376251 | 10.1 | 2.112848 | 0.07 | 0.00015281
2064225-3 | 2064225 | Ст3пс А500 | арм. 10 | 553 | 17.07405 | 649 | 3.838149 | 1.173599 | 2.507132e-05 | 23 | 0.007442227 | 8.8 | 0.2932325 | 9.1 | 0.2057202 | 0.075 | 5.419367e-05
2064227-1 | 2064227 | Ст3пс А500 | арм. 10 | 534 | 535.0929 | 628 | 527.1212 | 1.17603 | 5.533181e-05 | 23.2 | 0.01293489 | 8.6 | 0.1166287 | 8.9 | 0.06429467 | 0.081 | 1.85405e-06
2064227-2 | 2064227 | Ст3пс А500 | арм. 10 | 541 | 260.2439 | 626 | 622.9576 | 1.157116 | 0.0001316751 | 24 | 0.8349055 | 10.1 | 3.391157 | 10.4 | 3.074986 | 0.073 | 8.764021e-05
2064227-3 | 2064227 | Ст3пс А500 | арм. 10 | 564 | 47.16839 | 662 | 121.901 | 1.173759 | 2.670242e-05 | 23 | 0.007442227 | 8.6 | 0.1166287 | 8.9 | 0.06429467 | 0.099 | 0.0002768352
2004152 | 2004152 | Ст3Гпс А500 | арм. 25 | 559 | 67.29334 | 653 | 22.00601 | 1.168157 | 8.118308e-05 | 16.5 | 5.954129 | 8.6 | 2.21679 | 8.9 | 2.224059 | 0.089 | 4.546195e-05
2004152 | 2004152 | Ст3Гпс А500 | арм. 25 | 559 | 67.29334 | 654 | 32.38813 | 1.169946 | 5.214655e-05 | 18 | 0.8838038 | 9.4 | 0.4745679 | 9.7 | 0.4779343 | 0.07 | 0.0001502451
2004151 | 2004151 | Ст3Гпс А500 | арм. 25 | 562 | 125.5129 | 657 | 75.53447 | 1.169039 | 6.60716e-05 | 20.2 | 1.587327 | 9.6 | 0.2390123 | 9.9 | 0.2414031 | 0.083 | 5.513767e-07
2004151 | 2004151 | Ст3Гпс А500 | арм. 25 | 559 | 67.29334 | 651 | 7.241787 | 1.16458 | 0.0001584573 | 17.1 | 3.385999 | 8.6 | 2.21679 | 8.9 | 2.224059 | 0.078 | 1.81259e-05
2004174 | 2004174 | Ст3Гпс А500 | арм. 25 | 550 | 0.6348073 | 643 | 28.18488 | 1.169091 | 6.523277e-05 | 20.8 | 3.459197 | 10.2 | 0.01234568 | 10.5 | 0.01180962 | 0.069 | 0.00017576
2004174 | 2004174 | Ст3Гпс А500 | арм. 25 | 544 | 46.19578 | 635 | 177.128 | 1.167279 | 9.777606e-05 | 21.1 | 4.665132 | 11.6 | 2.283457 | 11.9 | 2.276091 | 0.083 | 5.513767e-07
2004177 | 2004177 | Ст3Гпс А500 | арм. 25 | 562 | 125.5129 | 657 | 75.53447 | 1.169039 | 6.60716e-05 | 18.9 | 0.001608684 | 11.1 | 1.022346 | 11.4 | 1.017419 | 0.083 | 5.513767e-07
2064229-1 | 2064229 | Ст3пс А500 | арм. 10 | 526 | 969.2061 | 625 | 673.8759 | 1.188213 | 0.0003850033 | 24.2 | 1.240398 | 7.4 | 0.7370061 | 7.7 | 0.8957412 | 0.08 | 5.577321e-06
2004177 | 2004177 | Ст3Гпс А500 | арм. 25 | 563 | 148.9194 | 655 | 44.77024 | 1.16341 | 0.000189263 | 16.3 | 6.970172 | 9.4 | 0.4745679 | 9.7 | 0.4779343 | 0.089 | 4.546195e-05
2064229-2 | 2064229 | Ст3пс А500 | арм. 10 | 554 | 9.809897 | 649 | 3.838149 | 1.17148 | 8.344689e-06 | 22.2 | 0.7854716 | 7.2 | 1.120402 | 7.5 | 1.314316 | 0.074 | 6.991694e-05
2004150 | 2004150 | Ст3Гпс А500 | арм. 25 | 565 | 201.7324 | 658 | 93.91658 | 1.164602 | 0.0001578998 | 19.8 | 0.7394136 | 11.7 | 2.595679 | 12 | 2.587826 | 0.068 | 0.000203275
2064229-3 | 2064229 | Ст3пс А500 | арм. 10 | 538 | 366.0363 | 635 | 254.6935 | 1.180297 | 0.0001370298 | 22.8 | 0.08194956 | 7.7 | 0.3119117 | 8 | 0.4178796 | 0.069 | 0.0001785333
2004150 | 2004150 | Ст3Гпс А500 | арм. 25 | 565 | 201.7324 | 655 | 44.77024 | 1.159292 | 0.0003195354 | 19 | 0.003587004 | 11.1 | 1.022346 | 11.4 | 1.017419 | 0.08 | 5.096092e-06
2004179 | 2004179 | Ст3Гпс А500 | арм. 25 | 556 | 27.07383 | 653 | 22.00601 | 1.17446 | 7.328704e-06 | 18.2 | 0.5477604 | 10.6 | 0.2612346 | 10.9 | 0.2587473 | 0.086 | 1.400666e-05
2004179 | 2004179 | Ст3Гпс А500 | арм. 25 | 558 | 51.88684 | 654 | 32.38813 | 1.172043 | 2.626131e-05 | 18.2 | 0.5477604 | 10.8 | 0.505679 | 11.1 | 0.5022161 | 0.068 | 0.000203275
2004173 | 2004173 | Ст3Гпс А500 | арм. 25 | 542 | 77.38277 | 637 | 127.8922 | 1.175277 | 3.575264e-06 | 22 | 9.362937 | 11.4 | 1.719012 | 11.7 | 1.712623 | 0.072 | 0.0001052153
2004173 | 2004173 | Ст3Гпс А500 | арм. 25 | 541 | 95.97627 | 638 | 106.2743 | 1.179298 | 4.536932e-06 | 18.3 | 0.4097388 | 10.2 | 0.01234568 | 10.5 | 0.01180962 | 0.098 | 0.0002478278
2004175 | 2004175 | Ст3Гпс А500 | арм. 25 | 533 | 316.7242 | 637 | 127.8922 | 1.195122 | 0.0003223591 | 17.4 | 2.371934 | 8.6 | 2.21679 | 8.9 | 2.224059 | 0.081 | 1.581187e-06
2004175 | 2004175 | Ст3Гпс А500 | арм. 25 | 539 | 139.1633 | 638 | 106.2743 | 1.183673 | 4.232647e-05 | 19.8 | 0.7394136 | 9.6 | 0.2390123 | 9.9 | 0.2414031 | 0.082 | 6.628183e-08
2004178 | 2004178 | Ст3Гпс А500 | арм. 25 | 555 | 17.66733 | 650 | 2.859673 | 1.171171 | 3.595703e-05 | 16.8 | 4.580064 | 8.2 | 3.567901 | 8.5 | 3.577121 | 0.095 | 0.0001623725
2064231-1 | 2064231 | Ст3пс А500 | арм. 10 | 576 | 355.9986 | 676 | 627.0457 | 1.173611 | 2.519723e-05 | 23.6 | 0.2639202 | 7.4 | 0.7370061 | 7.7 | 0.8957412 | 0.083 | 4.075096e-07
2004178 | 2004178 | Ст3Гпс А500 | арм. 25 | 563 | 148.9194 | 652 | 13.6239 | 1.158082 | 0.000364271 | 16.5 | 5.954129 | 11.2 | 1.234568 | 11.5 | 1.229154 | 0.082 | 6.628183e-08
2004148 | 2004148 | Ст3Гпс А500 | арм. 25 | 560 | 84.69985 | 649 | 0.4775597 | 1.158929 | 0.0003326618 | 20.6 | 2.75524 | 12.2 | 4.45679 | 12.5 | 4.446498 | 0.065 | 0.0002978197
2004148 | 2004148 | Ст3Гпс А500 | арм. 25 | 558 | 51.88684 | 647 | 1.713332 | 1.159498 | 0.000312207 | 18.7 | 0.05765204 | 11.1 | 1.022346 | 11.4 | 1.017419 | 0.093 | 0.0001154023
2064231-3 | 2064231 | Ст3пс А500 | арм. 10 | 580 | 522.942 | 675 | 577.9639 | 1.163793 | 2.302391e-05 | 23.4 | 0.09842755 | 7.2 | 1.120402 | 7.5 | 1.314316 | 0.072 | 0.0001073635
2004147 | 2004147 | Ст3Гпс А500 | арм. 25 | 562 | 125.5129 | 661 | 161.0629 | 1.176157 | 1.022133e-06 | 16.8 | 4.580064 | 9.3 | 0.6223457 | 9.6 | 0.6261999 | 0.088 | 3.297685e-05
2064233-2 | 2064233 | Ст3пс А500 | арм. 10 | 567 | 97.37593 | 657 | 36.49224 | 1.15873 | 9.724461e-05 | 24 | 0.8349055 | 8.7 | 0.1949306 | 9 | 0.1250075 | 0.074 | 6.991694e-05
2004147 | 2004147 | Ст3Гпс А500 | арм. 25 | 566 | 231.1389 | 661 | 161.0629 | 1.167845 | 8.691957e-05 | 16.3 | 6.970172 | 10.6 | 0.2612346 | 10.9 | 0.2587473 | 0.072 | 0.0001052153
2064235-1 | 2064235 | Ст3пс А500 | арм. 10 | 571 | 192.3193 | 665 | 197.1463 | 1.164623 | 1.57447e-05 | 22 | 1.179979 | 9.2 | 0.88644 | 9.5 | 0.7285714 | 0.074 | 6.991694e-05
2064235-2 | 2064235 | Ст3пс А500 | арм. 10 | 585 | 776.6212 | 678 | 731.2092 | 1.158974 | 9.248799e-05 | 21.6 | 2.208994 | 7.1 | 1.3421 | 7.4 | 1.553603 | 0.098 | 0.0002445585
2064235-3 | 2064235 | Ст3пс А500 | арм. 10 | 558 | 0.753293 | 657 | 36.49224 | 1.177419 | 7.793231e-05 | 22.6 | 0.2364569 | 9.4 | 1.303044 | 9.7 | 1.109997 | 0.093 | 0.0001131748
2064237-2 | 2064237 | Ст3пс А500 | арм. 10 | 566 | 78.64009 | 657 | 36.49224 | 1.160777 | 6.105925e-05 | 21.8 | 1.654486 | 8.1 | 0.02511926 | 8.4 | 0.06073073 | 0.07 | 0.00015281
2064237-3 | 2064237 | Ст3пс А500 | арм. 10 | 561 | 14.96084 | 657 | 36.49224 | 1.171123 | 6.408836e-06 | 20.2 | 8.330545 | 7.7 | 0.3119117 | 8 | 0.4178796 | 0.069 | 0.0001785333
2064239-2 | 2064239 | Ст3пс А500 | арм. 10 | 579 | 478.2061 | 670 | 362.5551 | 1.157168 | 0.0001305054 | 21.6 | 2.208994 | 7.4 | 0.7370061 | 7.7 | 0.8957412 | 0.089 | 4.406789e-05
2064241-1 | 2064241 | Ст3пс А500 | арм. 10 | 565 | 61.90424 | 661 | 100.8193 | 1.169912 | 1.742605e-06 | 23.6 | 0.2639202 | 8 | 0.06681737 | 8.3 | 0.1200179 | 0.073 | 8.764021e-05
2064243-1 | 2064243 | Ст3пс А500 | арм. 10 | 580 | 522.942 | 680 | 843.3727 | 1.172414 | 1.461048e-05 | 21.2 | 3.558008 | 6.8 | 2.127195 | 7.1 | 2.391464 | 0.079 | 1.130059e-05
2064247-1 | 2064247 | Ст3пс А500 | арм. 10 | 567 | 97.37593 | 663 | 144.9828 | 1.169312 | 5.194697e-07 | 22.4 | 0.4709642 | 10.2 | 3.769459 | 10.3 | 2.734274 | 0.077 | 2.874713e-05
2064247-2 | 2064247 | Ст3пс А500 | арм. 10 | 566 | 78.64009 | 663 | 144.9828 | 1.171378 | 7.765502e-06 | 20.3 | 7.763291 | 8.4 | 0.02002492 | 8.7 | 0.002869096 | 0.083 | 4.075096e-07
2064247-3 | 2064247 | Ст3пс А500 | арм. 10 | 568 | 118.1118 | 665 | 197.1463 | 1.170775 | 4.766454e-06 | 20.8 | 5.227023 | 6.2 | 4.237383 | 7.5 | 1.314316 | 0.085 | 6.960969e-06
2050964-1 | 2050964 | Ст3пс А500 | арм. 10 | 550 | 50.8665 | 643 | 63.34758 | 1.169091 | 2.494825e-07 | 21 | 4.352516 | 7.3 | 0.9187042 | 7.6 | 1.095028 | 0.089 | 4.406789e-05
2050964-2 | 2050964 | Ст3пс А500 | арм. 10 | 548 | 83.3948 | 647 | 15.67463 | 1.180657 | 0.0001455765 | 21 | 4.352516 | 8.5 | 0.05832681 | 8.8 | 0.02358188 | 0.097 | 0.0002142817
2050964-3 | 2050964 | Ст3пс А500 | арм. 10 | 555 | 4.545746 | 655 | 16.32872 | 1.18018 | 0.0001342992 | 23.9 | 0.6621592 | 9.3 | 1.084742 | 9.6 | 0.9092842 | 0.066 | 0.0002677031
2050965-1 | 2050965 | Ст3пс А500 | арм. 10 | 563 | 34.43254 | 660 | 81.73752 | 1.172291 | 1.368904e-05 | 21.4 | 2.843501 | 6.4 | 3.453987 | 7.7 | 0.8957412 | 0.067 | 0.0002359798
2050965-2 | 2050965 | Ст3пс А500 | арм. 10 | 561 | 14.96084 | 651 | 0.001671216 | 1.160428 | 6.664468e-05 | 22.6 | 0.2364569 | 9 | 0.5498362 | 9.3 | 0.4271458 | 0.079 | 1.130059e-05
2050965-3 | 2050965 | Ст3пс А500 | арм. 10 | 515 | 1775.112 | 611 | 1596.731 | 1.186408 | 0.000317422 | 22.9 | 0.0346959 | 8.4 | 0.02002492 | 8.7 | 0.002869096 | 0.079 | 1.130059e-05
2050966-1 | 2050966 | Ст3пс А500 | арм. 10 | 565 | 61.90424 | 662 | 121.901 | 1.171681 | 9.548033e-06 | 23.6 | 0.2639202 | 7.5 | 0.5753079 | 7.8 | 0.716454 | 0.074 | 6.991694e-05
2050966-2 | 2050966 | Ст3пс А500 | арм. 10 | 557 | 0.01744393 | 650 | 0.9199102 | 1.166966 | 2.642374e-06 | 19.9 | 10.15231 | 6.4 | 3.453987 | 7.7 | 0.8957412 | 0.083 | 4.075096e-07
2050966-3 | 2050966 | Ст3пс А500 | арм. 10 | 577 | 394.7344 | 668 | 290.3916 | 1.157712 | 0.0001183553 | 22.5 | 0.3437106 | 6.3 | 3.835685 | 7.6 | 1.095028 | 0.092 | 9.289808e-05
2064260-1 | 2064260 | Ст3пс А500 | арм. 10 | 554 | 9.809897 | 648 | 8.756388 | 1.169675 | 1.174326e-06 | 25.4 | 5.353354 | 8.5 | 0.05832681 | 8.8 | 0.02358188 | 0.083 | 4.075096e-07
2064260-2 | 2064260 | Ст3пс А500 | арм. 10 | 568 | 118.1118 | 660 | 81.73752 | 1.161972 | 4.381905e-05 | 23.9 | 0.6621592 | 6.6 | 2.750591 | 7.9 | 0.5571668 | 0.092 | 9.289808e-05
2050967-3 | 2050967 | Ст3пс А500 | арм. 10 | 565 | 61.90424 | 664 | 170.0646 | 1.175221 | 4.395441e-05 | 23.1 | 0.0001885584 | 8.4 | 0.02002492 | 8.7 | 0.002869096 | 0.1 | 0.0003111119
2050968-1 | 2050968 | Ст3пс А500 | арм. 10 | 588 | 952.8288 | 680 | 843.3727 | 1.156463 | 0.0001471088 | 24.6 | 2.291384 | 9.1 | 0.7081381 | 9.4 | 0.5678586 | 0.095 | 0.0001597283
2050969-1 | 2050969 | Ст3пс А500 | арм. 10 | 564 | 47.16839 | 661 | 100.8193 | 1.171986 | 1.152188e-05 | 23.2 | 0.01293489 | 8.8 | 0.2932325 | 9.1 | 0.2057202 | 0.066 | 0.0002677031
2050969-2 | 2050969 | Ст3пс А500 | арм. 10 | 571 | 192.3193 | 663 | 144.9828 | 1.161121 | 5.580966e-05 | 24.2 | 1.240398 | 8.6 | 0.1166287 | 8.9 | 0.06429467 | 0.072 | 0.0001073635
2050969-3 | 2050969 | Ст3пс А500 | арм. 10 | 561 | 14.96084 | 652 | 1.083432 | 1.16221 | 4.071829e-05 | 23.6 | 0.2639202 | 8.2 | 0.003421146 | 8.5 | 0.02144352 | 0.093 | 0.0001131748
2050970-2 | 2050970 | Ст3пс А500 | арм. 10 | 560 | 8.224991 | 657 | 36.49224 | 1.173214 | 2.137082e-05 | 23.6 | 0.2639202 | 7.9 | 0.1285155 | 8.2 | 0.1993052 | 0.09 | 5.834462e-05
2050972-1 | 2050972 | Ст3пс А500 | арм. 10 | 547 | 102.659 | 643 | 63.34758 | 1.175503 | 4.776628e-05 | 20.8 | 5.227023 | 8 | 0.06681737 | 8.3 | 0.1200179 | 0.074 | 6.991694e-05
2050972-2 | 2050972 | Ст3пс А500 | арм. 10 | 554 | 9.809897 | 650 | 0.9199102 | 1.173285 | 2.203149e-05 | 22.6 | 0.2364569 | 6.4 | 3.453987 | 7.7 | 0.8957412 | 0.094 | 0.0001354515
2050973-1 | 2050973 | Ст3пс А500 | арм. 10 | 549 | 66.13065 | 634 | 287.6117 | 1.154827 | 0.0001894606 | 25.4 | 5.353354 | 10.2 | 3.769459 | 10.5 | 3.435699 | 0.078 | 1.902386e-05
2050974-2 | 2050974 | Ст3пс А500 | арм. 10 | 547 | 102.659 | 638 | 167.9388 | 1.166362 | 4.970458e-06 | 24.8 | 2.936876 | 10.2 | 3.769459 | 10.5 | 3.435699 | 0.078 | 1.902386e-05
2072967 | 2072967 | Ст3Гпс А500 | арм. 25 | 585 | 1169.862 | 681 | 1068.705 | 1.164103 | 0.0001706949 | 19.6 | 0.4354569 | 10.8 | 0.505679 | 11.1 | 0.5022161 | 0.089 | 4.546195e-05
2072967 | 2072967 | Ст3Гпс А500 | арм. 25 | 579 | 795.4234 | 677 | 823.1767 | 1.169257 | 6.257204e-05 | 20.4 | 2.131283 | 11.2 | 1.234568 | 11.5 | 1.229154 | 0.082 | 6.628183e-08
2004180 | 2004180 | Ст3Гпс А500 | арм. 25 | 531 | 391.9112 | 631 | 299.5995 | 1.188324 | 0.0001244636 | 20 | 1.12337 | 10.2 | 0.01234568 | 10.5 | 0.01180962 | 0.095 | 0.0001623725
2004180 | 2004180 | Ст3Гпс А500 | арм. 25 | 527 | 566.2852 | 627 | 454.0711 | 1.189753 | 0.0001584006 | 21.2 | 5.10711 | 8.8 | 1.661235 | 9.1 | 1.667528 | 0.066 | 0.0002643048
2072304 | 2072304 | Ст3Гпс А500 | арм. 25 | 574 | 538.3909 | 675 | 712.4125 | 1.175958 | 1.462652e-06 | 19 | 0.003587004 | 12 | 3.652346 | 12.3 | 3.643029 | 0.096 | 0.0001888576
2072304 | 2072304 | Ст3Гпс А500 | арм. 25 | 564 | 174.3259 | 661 | 161.0629 | 1.171986 | 2.685078e-05 | 22.8 | 14.89876 | 10.2 | 0.01234568 | 10.5 | 0.01180962 | 0.072 | 0.0001052153
2004138 | 2004138 | Ст3Гпс А500 | арм. 25 | 547 | 14.4153 | 653 | 22.00601 | 1.193784 | 0.0002761143 | 18.7 | 0.05765204 | 9.1 | 0.9779012 | 9.4 | 0.982731 | 0.067 | 0.0002327899
2004138 | 2004138 | Ст3Гпс А500 | арм. 25 | 549 | 3.228303 | 651 | 7.241787 | 1.185792 | 7.438649e-05 | 21 | 4.243153 | 9 | 1.185679 | 9.3 | 1.190997 | 0.076 | 3.915571e-05
2073496 | 2073496 | Ст3Гпс А500 | арм. 25 | 562 | 125.5129 | 666 | 312.9735 | 1.185053 | 6.21857e-05 | 18.1 | 0.7057821 | 11.4 | 1.719012 | 11.7 | 1.712623 | 0.094 | 0.0001378874
2073496 | 2073496 | Ст3Гпс А500 | арм. 25 | 560 | 84.69985 | 667 | 349.3556 | 1.191071 | 0.0001933167 | 17.4 | 2.371934 | 10.1 | 0.0001234568 | 10.4 | 7.520509e-05 | 0.078 | 1.81259e-05
2073508 | 2073508 | Ст3Гпс А500 | арм. 25 | 565 | 201.7324 | 668 | 387.7377 | 1.182301 | 2.635072e-05 | 19.8 | 0.7394136 | 13.2 | 9.679012 | 13.5 | 9.663842 | 0.071 | 0.0001267302
2073508 | 2073508 | Ст3Гпс А500 | арм. 25 | 560 | 84.69985 | 667 | 349.3556 | 1.191071 | 0.0001933167 | 19.9 | 0.9213919 | 9.2 | 0.7901235 | 9.5 | 0.7944654 | 0.076 | 3.915571e-05
2050975-2 | 2050975 | Ст3пс А500 | арм. 10 | 580 | 522.942 | 668 | 290.3916 | 1.151724 | 0.0002845054 | 23.1 | 0.0001885584 | 8.1 | 0.02511926 | 8.4 | 0.06073073 | 0.065 | 0.0003014264
2050975-3 | 2050975 | Ст3пс А500 | арм. 10 | 577 | 394.7344 | 665 | 197.1463 | 1.152513 | 0.0002585159 | 24.6 | 2.291384 | 6.1 | 4.659082 | 7.4 | 1.553603 | 0.075 | 5.419367e-05
2004144 | 2004144 | Ст3Гпс А500 | арм. 25 | 547 | 14.4153 | 640 | 69.03854 | 1.170018 | 5.111261e-05 | 16.2 | 7.508194 | 7.1 | 8.933457 | 7.4 | 8.948043 | 0.082 | 6.628183e-08
2004144 | 2004144 | Ст3Гпс А500 | арм. 25 | 537 | 190.3503 | 631 | 299.5995 | 1.175047 | 4.498788e-06 | 20.5 | 2.433262 | 10.2 | 0.01234568 | 10.5 | 0.01180962 | 0.068 | 0.000203275
2004137 | 2004137 | Ст3Гпс А500 | арм. 25 | 535 | 249.5372 | 639 | 86.65642 | 1.194393 | 0.0002966983 | 19.3 | 0.129522 | 12.4 | 5.341235 | 12.7 | 5.329967 | 0.099 | 0.0002803129
2004137 | 2004137 | Ст3Гпс А500 | арм. 25 | 541 | 95.97627 | 643 | 28.18488 | 1.18854 | 0.0001293258 | 19.6 | 0.4354569 | 10 | 0.007901235 | 10.3 | 0.008340788 | 0.085 | 7.521566e-06
2073507 | 2073507 | Ст3Гпс А500 | арм. 25 | 566 | 231.1389 | 672 | 561.2662 | 1.187279 | 0.0001022437 | 17.4 | 2.371934 | 13.4 | 10.96346 | 13.7 | 10.94731 | 0.072 | 0.0001052153
2073507 | 2073507 | Ст3Гпс А500 | арм. 25 | 566 | 231.1389 | 670 | 470.5019 | 1.183746 | 4.327e-05 | 19.2 | 0.06754364 | 10.8 | 0.505679 | 11.1 | 0.5022161 | 0.069 | 0.00017576
2050976-1 | 2050976 | Ст3пс А500 | арм. 10 | 557 | 0.01744393 | 650 | 0.9199102 | 1.166966 | 2.642374e-06 | 22.4 | 0.4709642 | 7.2 | 1.120402 | 7.5 | 1.314316 | 0.091 | 7.462135e-05
2050976-2 | 2050976 | Ст3пс А500 | арм. 10 | 547 | 102.659 | 635 | 254.6935 | 1.160878 | 5.950446e-05 | 26.9 | 14.54455 | 7.7 | 0.3119117 | 8 | 0.4178796 | 0.094 | 0.0001354515
2050976-3 | 2050976 | Ст3пс А500 | арм. 10 | 562 | 23.69669 | 651 | 0.001671216 | 1.158363 | 0.0001046209 | 24 | 0.8349055 | 8.8 | 0.2932325 | 9.1 | 0.2057202 | 0.066 | 0.0002677031
2004145 | 2004145 | Ст3Гпс А500 | арм. 25 | 539 | 139.1633 | 635 | 177.128 | 1.178108 | 8.836321e-07 | 18.2 | 0.5477604 | 8.9 | 1.413457 | 9.2 | 1.419262 | 0.066 | 0.0002643048
2004145 | 2004145 | Ст3Гпс А500 | арм. 25 | 547 | 14.4153 | 641 | 53.42065 | 1.171846 | 2.831469e-05 | 19.9 | 0.9213919 | 11.3 | 1.46679 | 11.6 | 1.460888 | 0.096 | 0.0001888576
2072303 | 2072303 | Ст3Гпс А500 | арм. 25 | 568 | 295.9519 | 664 | 246.2093 | 1.169014 | 6.647965e-05 | 20.7 | 3.097218 | 9.9 | 0.03567901 | 10.2 | 0.03660637 | 0.084 | 3.036472e-06
2072303 | 2072303 | Ст3Гпс А500 | арм. 25 | 567 | 262.5454 | 661 | 161.0629 | 1.165785 | 0.0001295672 | 20.7 | 3.097218 | 11.7 | 2.595679 | 12 | 2.587826 | 0.093 | 0.0001154023
2004147 | 2004147 | Ст3Гпс А500 | арм. 25 | 532 | 353.3177 | 632 | 265.9816 | 1.18797 | 0.0001166904 | 22 | 9.362937 | 10.4 | 0.09679012 | 10.7 | 0.09527846 | 0.084 | 3.036472e-06
2004147 | 2004147 | Ст3Гпс А500 | арм. 25 | 533 | 316.7242 | 634 | 204.7459 | 1.189493 | 0.0001519264 | 20.3 | 1.849305 | 10.5 | 0.1690123 | 10.8 | 0.1670129 | 0.096 | 0.0001888576
2004146 | 2004146 | Ст3Гпс А500 | арм. 25 | 539 | 139.1633 | 632 | 265.9816 | 1.172542 | 2.139845e-05 | 20.4 | 2.131283 | 9.9 | 0.03567901 | 10.2 | 0.03660637 | 0.077 | 2.764081e-05
2004146 | 2004146 | Ст3Гпс А500 | арм. 25 | 549 | 3.228303 | 642 | 39.80276 | 1.169399 | 6.035243e-05 | 20 | 1.12337 | 10.2 | 0.01234568 | 10.5 | 0.01180962 | 0.089 | 4.546195e-05
2004143 | 2004143 | Ст3Гпс А500 | арм. 25 | 540 | 116.5698 | 631 | 299.5995 | 1.168519 | 7.480643e-05 | 21.8 | 8.17898 | 10.4 | 0.09679012 | 10.7 | 0.09527846 | 0.076 | 3.915571e-05
2004143 | 2004143 | Ст3Гпс А500 | арм. 25 | 540 | 116.5698 | 634 | 204.7459 | 1.174074 | 9.569838e-06 | 20.8 | 3.459197 | 10.4 | 0.09679012 | 10.7 | 0.09527846 | 0.073 | 8.570043e-05
2072961 | 2072961 | Ст3Гпс А500 | арм. 25 | 588 | 1384.082 | 684 | 1273.852 | 1.163265 | 0.0001932735 | 20.5 | 2.433262 | 12.3 | 4.889012 | 12.5 | 4.446498 | 0.085 | 7.521566e-06
2072961 | 2072961 | Ст3Гпс А500 | арм. 25 | 583 | 1037.049 | 683 | 1203.469 | 1.171527 | 3.182091e-05 | 21.4 | 6.051067 | 10.4 | 0.09679012 | 10.7 | 0.09527846 | 0.09 | 5.994704e-05
2073495 | 2073495 | Ст3Гпс А500 | арм. 25 | 582 | 973.6429 | 681 | 1068.705 | 1.170103 | 4.990712e-05 | 18 | 0.8838038 | 9.9 | 0.03567901 | 10.2 | 0.03660637 | 0.071 | 0.0001267302
2073495 | 2073495 | Ст3Гпс А500 | арм. 25 | 582 | 973.6429 | 680 | 1004.323 | 1.168385 | 7.713599e-05 | 19.3 | 0.129522 | 10.4 | 0.09679012 | 10.7 | 0.09527846 | 0.088 | 3.297685e-05
2050977-1 | 2050977 | Ст3пс А500 | арм. 10 | 557 | 0.01744393 | 649 | 3.838149 | 1.165171 | 1.170235e-05 | 22.6 | 0.2364569 | 6.8 | 2.127195 | 7.1 | 2.391464 | 0.081 | 1.85405e-06
2050977-2 | 2050977 | Ст3пс А500 | арм. 10 | 549 | 66.13065 | 645 | 35.51111 | 1.174863 | 3.93375e-05 | 23 | 0.007442227 | 8.4 | 0.02002492 | 8.7 | 0.002869096 | 0.097 | 0.0002142817
2050977-3 | 2050977 | Ст3пс А500 | арм. 10 | 573 | 251.791 | 662 | 121.901 | 1.155323 | 0.0001760548 | 24.4 | 1.725891 | 9 | 0.5498362 | 9.3 | 0.4271458 | 0.082 | 1.3078e-07
2074181 | 2074181 | Ст3Гпс А500 | арм. 28 | 564 | 279.3673 | 666 | 328.8671 | 1.180851 | 1.088329e-05 | 18.2 | 0.237905 | 10.3 | 0.01049579 | 10.6 | 0.0092788 | 0.084 | 1.781408e-06
2074181 | 2074181 | Ст3Гпс А500 | арм. 28 | 566 | 350.2245 | 667 | 366.1365 | 1.178445 | 3.254494e-05 | 20.1 | 1.994436 | 10.5 | 0.09147539 | 10.8 | 0.08780941 | 0.072 | 0.0001137488
2004175 | 2004175 | Ст3Гпс А500 | арм. 28 | 558 | 114.7959 | 653 | 26.36508 | 1.170251 | 0.0001931864 | 18.2 | 0.237905 | 11.5 | 1.696373 | 11.8 | 1.680462 | 0.1 | 0.0003004916
2004175 | 2004175 | Ст3Гпс А500 | арм. 28 | 554 | 45.08163 | 651 | 9.826306 | 1.17509 | 8.207988e-05 | 18.9 | 0.0450479 | 9.6 | 0.3570672 | 9.9 | 0.3644217 | 0.086 | 1.112018e-05
2004169 | 2004169 | Ст3Гпс А500 | арм. 28 | 564 | 279.3673 | 654 | 37.63447 | 1.159574 | 0.0006039591 | 19.6 | 0.8321908 | 10.7 | 0.252455 | 11 | 0.24634 | 0.09 | 5.379773e-05
2004169 | 2004169 | Ст3Гпс А500 | арм. 28 | 561 | 188.0816 | 657 | 83.44263 | 1.171123 | 0.0001697041 | 24.7 | 36.14709 | 12.7 | 6.262251 | 13 | 6.231646 | 0.069 | 0.0001867406
2050978-1 | 2050978 | Ст3пс А500 | арм. 10 | 551 | 37.60235 | 642 | 80.26582 | 1.165154 | 1.181408e-05 | 26.7 | 13.05906 | 7.2 | 1.120402 | 7.5 | 1.314316 | 0.096 | 0.000186005
2050978-2 | 2050978 | Ст3пс А500 | арм. 10 | 526 | 969.2061 | 623 | 781.7124 | 1.184411 | 0.0002502477 | 28.1 | 25.13751 | 6.8 | 2.127195 | 7.1 | 2.391464 | 0.096 | 0.000186005
2050978-3 | 2050978 | Ст3пс А500 | арм. 10 | 558 | 0.753293 | 651 | 0.001671216 | 1.166667 | 3.704702e-06 | 24.3 | 1.473145 | 5.4 | 8.170968 | 7.2 | 2.092177 | 0.078 | 1.902386e-05
2074180 | 2074180 | Ст3Гпс А500 | арм. 28 | 564 | 279.3673 | 666 | 328.8671 | 1.180851 | 1.088329e-05 | 20.8 | 4.461579 | 10.1 | 0.009516202 | 10.4 | 0.01074819 | 0.099 | 0.0002668222
2074180 | 2074180 | Ст3Гпс А500 | арм. 28 | 563 | 246.9388 | 668 | 405.4059 | 1.186501 | 5.526453e-06 | 18.3 | 0.150354 | 9.6 | 0.3570672 | 9.9 | 0.3644217 | 0.087 | 1.878957e-05
2004137 | 2004137 | Ст3Гпс А500 | арм. 28 | 555 | 59.5102 | 652 | 17.09569 | 1.174775 | 8.789573e-05 | 18.4 | 0.082803 | 10.2 | 5.997501e-06 | 10.5 | 1.349438e-05 | 0.081 | 2.773244e-06
2004137 | 2004137 | Ст3Гпс А500 | арм. 28 | 555 | 59.5102 | 651 | 9.826306 | 1.172973 | 0.000124927 | 20.8 | 4.461579 | 10 | 0.03902641 | 10.3 | 0.04148288 | 0.093 | 0.0001068059
2004176 | 2004176 | Ст3Гпс А500 | арм. 28 | 557 | 94.36735 | 653 | 26.36508 | 1.172352 | 0.0001391966 | 19.9 | 1.469538 | 9.8 | 0.1580468 | 10.1 | 0.1629523 | 0.081 | 2.773244e-06
2004176 | 2004176 | Ст3Гпс А500 | арм. 28 | 552 | 22.22449 | 651 | 9.826306 | 1.179348 | 2.306133e-05 | 20.2 | 2.286885 | 10.5 | 0.09147539 | 10.8 | 0.08780941 | 0.07 | 0.00016041
2004173 | 2004173 | Ст3Гпс А500 | арм. 28 | 554 | 45.08163 | 649 | 1.28753 | 1.17148 | 0.0001605264 | 19.9 | 1.469538 | 10.7 | 0.252455 | 11 | 0.24634 | 0.075 | 5.875692e-05
2004173 | 2004173 | Ст3Гпс А500 | арм. 28 | 555 | 59.5102 | 653 | 26.36508 | 1.176577 | 5.735746e-05 | 18.2 | 0.237905 | 10.8 | 0.3629448 | 11.1 | 0.3556053 | 0.075 | 5.875692e-05
2004171 | 2004171 | Ст3Гпс А500 | арм. 28 | 554 | 45.08163 | 652 | 17.09569 | 1.176895 | 5.263126e-05 | 16.6 | 4.358721 | 9.6 | 0.3570672 | 9.9 | 0.3644217 | 0.079 | 1.343447e-05
2004171 | 2004171 | Ст3Гпс А500 | арм. 28 | 557 | 94.36735 | 653 | 26.36508 | 1.172352 | 0.0001391966 | 18.2 | 0.237905 | 10 | 0.03902641 | 10.3 | 0.04148288 | 0.091 | 6.946712e-05
2004170 | 2004170 | Ст3Гпс А500 | арм. 28 | 556 | 75.93878 | 650 | 4.556918 | 1.169065 | 0.0002275662 | 19.7 | 1.02464 | 9.9 | 0.08853661 | 10.2 | 0.09221758 | 0.096 | 0.0001778141
2004170 | 2004170 | Ст3Гпс А500 | арм. 28 | 558 | 114.7959 | 654 | 37.63447 | 1.172043 | 0.0001465803 | 18.6 | 0.007700958 | 14.9 | 22.11303 | 15.2 | 22.05548 | 0.083 | 1.1202e-07
2050979-1 | 2050979 | Ст3пс А500 | арм. 10 | 548 | 83.3948 | 635 | 254.6935 | 1.158759 | 9.667418e-05 | 23.4 | 0.09842755 | 7.2 | 1.120402 | 7.5 | 1.314316 | 0.097 | 0.0002142817
2050979-2 | 2050979 | Ст3пс А500 | арм. 10 | 571 | 192.3193 | 659 | 64.65576 | 1.154116 | 0.0002095499 | 23.6 | 0.2639202 | 7.3 | 0.9187042 | 7.6 | 1.095028 | 0.067 | 0.0002359798
2004183 | 2004183 | Ст3Гпс А500 | арм. 32 | 514 | 494.3837 | 631 | 339.2168 | 1.227626 | 0.0002728221 | 20.4 | 3.235776 | 13.1 | 7.342064 | 13.4 | 7.305219 | 0.098 | 0.0002111359
2004183 | 2004183 | Ст3Гпс А500 | арм. 32 | 522 | 202.6279 | 637 | 154.2028 | 1.220307 | 8.459181e-05 | 19.6 | 0.997654 | 13.9 | 12.31746 | 14.2 | 12.26973 | 0.1 | 0.000273258
2004184 | 2004184 | Ст3Гпс А500 | арм. 32 | 512 | 587.3227 | 630 | 377.0525 | 1.23046875 | 0.0003747948 | 18.9 | 0.08929715 | 14.9 | 20.33671 | 15.2 | 20.27536 | 0.067 | 0.0002712439
2004184 | 2004184 | Ст3Гпс А500 | арм. 32 | 517 | 369.9753 | 634 | 237.7098 | 1.226306 | 0.0002309329 | 20 | 1.956715 | 11.9 | 2.278966 | 12.2 | 2.258459 | 0.079 | 1.997628e-05
2003495 | 2003495 | Ст3Гпс А500 | арм. 32 | 513 | 539.8532 | 629 | 416.8882 | 1.226121 | 0.0002253519 | 19.1 | 0.2488277 | 12.4 | 4.03859 | 12.7 | 4.011276 | 0.091 | 5.670868e-05
2003495 | 2003495 | Ст3Гпс А500 | арм. 32 | 525 | 126.2194 | 625 | 596.2309 | 1.190476 | 0.0004257183 | 19.6 | 0.997654 | 11.3 | 0.8274166 | 11.6 | 0.8150784 | 0.099 | 0.0002411969
2004185 | 2004185 | Ст3Гпс А500 | арм. 32 | 520 | 263.5668 | 618 | 987.0807 | 1.188462 | 0.0005129135 | 18.8 | 0.03953189 | 11.5 | 1.231266 | 11.8 | 1.216205 | 0.084 | 2.814477e-07
2004185 | 2004185 | Ст3Гпс А500 | арм. 32 | 524 | 149.6889 | 625 | 596.2309 | 1.192748 | 0.0003371278 | 21.3 | 7.283663 | 13.4 | 9.057839 | 13.7 | 9.016909 | 0.084 | 2.814477e-07
2073622 | 2073622 | Ст3Гпс А500 | арм. 32 | 542 | 33.2382 | 652 | 6.667548 | 1.202952 | 6.653834e-05 | 18.6 | 1.377593e-06 | 11.2 | 0.6554917 | 11.5 | 0.644515 | 0.087 | 1.246455e-05
2073622 | 2073622 | Ст3Гпс А500 | арм. 32 | 542 | 33.2382 | 652 | 6.667548 | 1.202952 | 6.653834e-05 | 18.8 | 0.03953189 | 11.2 | 0.6554917 | 11.5 | 0.644515 | 0.067 | 0.0002712439
2004188 | 2004188 | Ст3Гпс А500 | арм. 32 | 569 | 1073.562 | 672 | 509.9539 | 1.181019 | 0.0009053961 | 17.3 | 1.693053 | 10 | 0.1523931 | 10.3 | 0.1577544 | 0.092 | 7.276971e-05
2004188 | 2004188 | Ст3Гпс А500 | арм. 32 | 567 | 946.5011 | 670 | 423.6253 | 1.181658 | 0.0008673782 | 17.4 | 1.442818 | 10.1 | 0.08431798 | 10.4 | 0.08831779 | 0.067 | 0.0002712439
2004187 | 2004187 | Ст3Гпс А500 | арм. 32 | 565 | 827.4401 | 671 | 465.7896 | 1.187611 | 0.0005521801 | 18.7 | 0.009766636 | 11 | 0.3716419 | 11.3 | 0.3633882 | 0.073 | 0.0001096101
2004187 | 2004187 | Ст3Гпс А500 | арм. 32 | 564 | 770.9096 | 670 | 423.6253 | 1.187943 | 0.0005366576 | 18.3 | 0.0907056 | 10.4 | 9.262933e-05 | 10.7 | 7.934934e-06 | 0.088 | 2.052558e-05
2004186 | 2004186 | Ст3Гпс А500 | арм. 32 | 547 | 115.8908 | 658 | 73.65346 | 1.202925 | 6.697929e-05 | 18.7 | 0.009766636 | 11.2 | 0.6554917 | 11.5 | 0.644515 | 0.072 | 0.0001315491
2004186 | 2004186 | Ст3Гпс А500 | арм. 32 | 562 | 663.8485 | 669 | 383.461 | 1.190391 | 0.000429222 | 18.1 | 0.2511751 | 10.8 | 0.1677922 | 11.1 | 0.1622615 | 0.083 | 2.204148e-07
2004190 | 2004190 | Ст3Гпс А500 | арм. 32 | 578 | 1744.337 | 685 | 1266.09 | 1.185121 | 0.0006753775 | 16 | 6.766105 | 9.2 | 1.416994 | 9.5 | 1.433247 | 0.078 | 2.991525e-05
2004190 | 2004190 | Ст3Гпс А500 | арм. 32 | 560 | 564.7875 | 667 | 309.1323 | 1.191071 | 0.0004015096 | 16.2 | 5.765635 | 9.1 | 1.665069 | 9.4 | 1.682684 | 0.094 | 0.0001108918
2004182 | 2004182 | Ст3Гпс А500 | арм. 32 | 531 | 27.40252 | 647 | 5.845952 | 1.218456 | 5.397269e-05 | 17.1 | 2.253523 | 9.4 | 0.9808438 | 9.7 | 0.9943741 | 0.074 | 8.967112e-05
2004182 | 2004182 | Ст3Гпс А500 | арм. 32 | 538 | 3.116137 | 651 | 2.503229 | 1.210037 | 1.149095e-06 | 19.7 | 1.207419 | 11 | 0.3716419 | 11.3 | 0.3633882 | 0.078 | 2.991525e-05
2004181 | 2004181 | Ст3Гпс А500 | арм. 32 | 527 | 85.28046 | 642 | 55.02436 | 1.218216 | 5.051209e-05 | 16.3 | 5.2954 | 8.6 | 3.205445 | 8.9 | 3.229867 | 0.075 | 7.173215e-05
2004181 | 2004181 | Ст3Гпс А500 | арм. 32 | 545 | 76.82975 | 658 | 73.65346 | 1.207339 | 1.421051e-05 | 17.1 | 2.253523 | 9.3 | 1.188919 | 9.6 | 1.203811 | 0.1 | 0.000273258
2073621 | 2073621 | Ст3Гпс А500 | арм. 32 | 536 | 0.05510371 | 650 | 0.3389098 | 1.212687 | 2.488299e-06 | 17.4 | 1.442818 | 10.2 | 0.03624286 | 10.5 | 0.03888117 | 0.075 | 7.173215e-05
2073621 | 2073621 | Ст3Гпс А500 | арм. 32 | 539 | 7.646653 | 652 | 6.667548 | 1.209647 | 2.136385e-06 | 17.1 | 2.253523 | 10.1 | 0.08431798 | 10.4 | 0.08831779 | 0.09 | 4.264764e-05
2050981-2 | 2050981 | Ст3пс А500 | арм. 10 | 573 | 251.791 | 660 | 81.73752 | 1.151832 | 0.0002808629 | 23.6 | 0.2639202 | 7.6 | 0.4336098 | 7.9 | 0.5571668 | 0.078 | 1.902386e-05
2050982-2 | 2050982 | Ст3пс А500 | арм. 10 | 559 | 3.489142 | 651 | 0.001671216 | 1.16458 | 1.60947e-05 | 25.4 | 5.353354 | 9 | 0.5498362 | 9.3 | 0.4271458 | 0.098 | 0.0002445585
2050983-1 | 2050983 | Ст3пс А500 | арм. 10 | 546 | 123.9231 | 640 | 120.1023 | 1.172161 | 1.274308e-05 | 23.8 | 0.5094129 | 8.4 | 0.02002492 | 8.7 | 0.002869096 | 0.094 | 0.0001354515
2050983-2 | 2050983 | Ст3пс А500 | арм. 10 | 575 | 319.2627 | 665 | 197.1463 | 1.156522 | 0.0001456774 | 22.6 | 0.2364569 | 7.6 | 0.4336098 | 7.9 | 0.5571668 | 0.096 | 0.000186005
2050983-3 | 2050983 | Ст3пс А500 | арм. 10 | 549 | 66.13065 | 641 | 99.18406 | 1.167577 | 1.028223e-06 | 25.2 | 4.467862 | 6.9 | 1.845497 | 7.2 | 2.092177 | 0.1 | 0.0003111119
2050984-1 | 2050984 | Ст3пс А500 | арм. 10 | 549 | 66.13065 | 653 | 4.165193 | 1.189435 | 0.0004344686 | 22.4 | 0.4709642 | 8 | 0.06681737 | 8.3 | 0.1200179 | 0.099 | 0.0002768352
2050984-3 | 2050984 | Ст3пс А500 | арм. 10 | 573 | 251.791 | 667 | 257.3098 | 1.164049 | 2.063486e-05 | 22.4 | 0.4709642 | 7 | 1.583799 | 7.3 | 1.81289 | 0.087 | 2.151443e-05
2050985-1 | 2050985 | Ст3пс А500 | арм. 10 | 586 | 833.3571 | 677 | 678.1275 | 1.15529 | 0.0001769252 | 23.2 | 0.01293489 | 6.8 | 2.127195 | 7.1 | 2.391464 | 0.1 | 0.0003111119
2050985-2 | 2050985 | Ст3пс А500 | арм. 10 | 577 | 394.7344 | 666 | 226.2281 | 1.154246 | 0.0002057884 | 22.4 | 0.4709642 | 6.6 | 2.750591 | 7.2 | 2.092177 | 0.093 | 0.0001131748
2050985-3 | 2050985 | Ст3пс А500 | арм. 10 | 595 | 1433.98 | 687 | 1298.945 | 1.154622 | 0.0001951491 | 22.6 | 0.2364569 | 7.4 | 0.7370061 | 7.7 | 0.8957412 | 0.099 | 0.0002768352
2050985-2 | 2050985 | Ст3пс А500 | арм. 10 | 540 | 293.508 | 626 | 622.9576 | 1.159259 | 8.708935e-05 | 22.6 | 0.2364569 | 9.2 | 0.88644 | 9.5 | 0.7285714 | 0.09 | 5.834462e-05
2050986-2 | 2050986 | Ст3пс А500 | арм. 10 | 558 | 0.753293 | 646 | 24.59287 | 1.157706 | 0.0001184905 | 21 | 4.352516 | 9.1 | 0.7081381 | 9.4 | 0.5678586 | 0.065 | 0.0003014264
2050986-3 | 2050986 | Ст3пс А500 | арм. 10 | 571 | 192.3193 | 660 | 81.73752 | 1.155867 | 0.0001619136 | 22.4 | 0.4709642 | 8.2 | 0.003421146 | 8.5 | 0.02144352 | 0.091 | 7.462135e-05
2050987-2 | 2050987 | Ст3пс А500 | арм. 10 | 532 | 631.6212 | 617 | 1153.222 | 1.159774 | 7.773933e-05 | 23.6 | 0.2639202 | 6.9 | 1.845497 | 7.2 | 2.092177 | 0.087 | 2.151443e-05
2050988-1 | 2050988 | Ст3пс А500 | арм. 10 | 551 | 37.60235 | 644 | 48.42934 | 1.168784 | 3.709561e-08 | 24.4 | 1.725891 | 9 | 0.5498362 | 9.3 | 0.4271458 | 0.071 | 0.0001290868
2050988-2 | 2050988 | Ст3пс А500 | арм. 10 | 548 | 83.3948 | 638 | 167.9388 | 1.164234 | 1.899086e-05 | 22 | 1.179979 | 10.2 | 3.769459 | 10.5 | 3.435699 | 0.08 | 5.577321e-06
2050988-3 | 2050988 | Ст3пс А500 | арм. 10 | 545 | 147.1873 | 639 | 143.0205 | 1.172477 | 1.509818e-05 | 21.8 | 1.654486 | 6.6 | 2.750591 | 7.2 | 2.092177 | 0.077 | 2.874713e-05
2050989-1 | 2050989 | Ст3пс А500 | арм. 10 | 559 | 3.489142 | 647 | 15.67463 | 1.157424 | 0.0001247121 | 24.6 | 2.291384 | 8.4 | 0.02002492 | 8.7 | 0.002869096 | 0.098 | 0.0002445585
2050989-2 | 2050989 | Ст3пс А500 | арм. 10 | 558 | 0.753293 | 647 | 15.67463 | 1.159498 | 8.268663e-05 | 22.8 | 0.08194956 | 8.1 | 0.02511926 | 8.4 | 0.06073073 | 0.07 | 0.00015281
2004343-1 | 2004343 | Ст3пс А500 | арм. 10 | 525 | 1032.47 | 613 | 1440.895 | 1.167619 | 9.455214e-07 | 24.7 | 2.60413 | 10.9 | 6.977572 | 11.2 | 6.520689 | 0.088 | 3.179116e-05
2004343-2 | 2004343 | Ст3пс А500 | арм. 10 | 540 | 293.508 | 626 | 622.9576 | 1.159259 | 8.708935e-05 | 21.9 | 1.407233 | 6.7 | 2.428893 | 7 | 2.710752 | 0.09 | 5.834462e-05
2004343-3 | 2004343 | Ст3пс А500 | арм. 10 | 534 | 535.0929 | 620 | 958.4671 | 1.161049 | 5.689289e-05 | 24.1 | 1.027652 | 6.7 | 2.428893 | 7 | 2.710752 | 0.093 | 0.0001131748
2050990-1 | 2050990 | Ст3пс А500 | арм. 10 | 546 | 123.9231 | 635 | 254.6935 | 1.163004 | 3.12231e-05 | 22.6 | 0.2364569 | 8.5 | 0.05832681 | 8.8 | 0.02358188 | 0.07 | 0.00015281
2050990-2 | 2050990 | Ст3пс А500 | арм. 10 | 556 | 1.281595 | 645 | 35.51111 | 1.160072 | 7.258161e-05 | 21.5 | 2.516247 | 7.4 | 0.7370061 | 7.7 | 0.8957412 | 0.065 | 0.0003014264
2050990-3 | 2050990 | Ст3пс А500 | арм. 10 | 560 | 8.224991 | 651 | 0.001671216 | 1.1625 | 3.710548e-05 | 24.1 | 1.027652 | 7.4 | 0.7370061 | 7.7 | 0.8957412 | 0.079 | 1.130059e-05
2063978-1 | 2063978 | Ст3пс А500 | арм. 10 | 589 | 1015.565 | 680 | 843.3727 | 1.154499 | 0.0001985922 | 21.8 | 1.654486 | 7.5 | 0.5753079 | 7.8 | 0.716454 | 0.087 | 2.151443e-05
2063978-2 | 2063978 | Ст3пс А500 | арм. 10 | 545 | 147.1873 | 643 | 63.34758 | 1.179817 | 0.0001260026 | 23 | 0.007442227 | 9.3 | 1.084742 | 9.6 | 0.9092842 | 0.078 | 1.902386e-05
2050991-1 | 2050991 | Ст3пс А500 | арм. 10 | 521 | 1305.527 | 620 | 958.4671 | 1.190019 | 0.0004591492 | 23.4 | 0.09842755 | 9.4 | 1.303044 | 9.7 | 1.109997 | 0.092 | 9.289808e-05
2050991-2 | 2050991 | Ст3пс А500 | арм. 10 | 507 | 2513.225 | 611 | 1596.731 | 1.205128 | 0.001334936 | 24.2 | 1.240398 | 9.1 | 0.7081381 | 9.4 | 0.5678586 | 0.078 | 1.902386e-05
2050992-2 | 2050992 | Ст3пс А500 | арм. 10 | 576 | 355.9986 | 664 | 170.0646 | 1.152778 | 0.0002500715 | 21.8 | 1.654486 | 8.7 | 0.1949306 | 9 | 0.1250075 | 0.07 | 0.00015281
2050992-3 | 2050992 | Ст3пс А500 | арм. 10 | 551 | 37.60235 | 646 | 24.59287 | 1.172414 | 1.461048e-05 | 24 | 0.8349055 | 8.5 | 0.05832681 | 8.8 | 0.02358188 | 0.09 | 5.834462e-05
2050993-1 | 2050993 | Ст3пс А500 | арм. 10 | 593 | 1286.508 | 682 | 963.5363 | 1.150084 | 0.0003425131 | 22.4 | 0.4709642 | 8.2 | 0.003421146 | 8.5 | 0.02144352 | 0.089 | 4.406789e-05
2050993-2 | 2050993 | Ст3пс А500 | арм. 10 | 545 | 147.1873 | 640 | 120.1023 | 1.174312 | 3.272412e-05 | 23.4 | 0.09842755 | 7.3 | 0.9187042 | 7.6 | 1.095028 | 0.087 | 2.151443e-05
2050993-3 | 2050993 | Ст3пс А500 | арм. 10 | 518 | 1531.319 | 623 | 781.7124 | 1.202703 | 0.001163579 | 23.8 | 0.5094129 | 7.1 | 1.3421 | 7.4 | 1.553603 | 0.074 | 6.991694e-05
2050994-1 | 2050994 | Ст3пс А500 | арм. 10 | 547 | 102.659 | 641 | 99.18406 | 1.171846 | 1.059508e-05 | 22.2 | 0.7854716 | 6.5 | 3.092289 | 7.3 | 1.81289 | 0.091 | 7.462135e-05
2050994-2 | 2050994 | Ст3пс А500 | арм. 10 | 560 | 8.224991 | 648 | 8.756388 | 1.157143 | 0.0001310697 | 23.6 | 0.2639202 | 7 | 1.583799 | 7.3 | 1.81289 | 0.072 | 0.0001073635
2050994-3 | 2050994 | Ст3пс А500 | арм. 10 | 532 | 631.6212 | 631 | 398.3665 | 1.18609 | 0.000306208 | 24.4 | 1.725891 | 9.3 | 1.084742 | 9.6 | 0.9092842 | 0.095 | 0.0001597283
2004343-1 | 2004343 | Ст3пс А500 | арм. 10 | 584 | 721.8854 | 672 | 442.7187 | 1.150685 | 0.0003206426 | 18 | 25.87013 | 5.6 | 7.067572 | 7.2 | 2.092177 | 0.081 | 1.85405e-06
2004343-1 | 2004343 | Ст3пс А500 | арм. 10 | 569 | 140.8476 | 657 | 36.49224 | 1.154657 | 0.0001941601 | 23.4 | 0.09842755 | 7.8 | 0.2102136 | 8.1 | 0.2985924 | 0.073 | 8.764021e-05
2004343-1 | 2004343 | Ст3пс А500 | арм. 10 | 567 | 97.37593 | 656 | 25.41048 | 1.156966 | 0.0001351391 | 22.2 | 0.7854716 | 8 | 0.06681737 | 8.3 | 0.1200179 | 0.078 | 1.902386e-05
2004343-2 | 2004343 | Ст3пс А500 | арм. 10 | 569 | 140.8476 | 663 | 144.9828 | 1.165202 | 1.148748e-05 | 24.4 | 1.725891 | 7 | 1.583799 | 7.3 | 1.81289 | 0.091 | 7.462135e-05
2004343-2 | 2004343 | Ст3пс А500 | арм. 10 | 563 | 34.43254 | 654 | 9.246954 | 1.161634 | 4.840435e-05 | 25.6 | 6.318847 | 9.8 | 2.376251 | 10.1 | 2.112848 | 0.097 | 0.0002142817
2004343-3 | 2004343 | Ст3пс А500 | арм. 10 | 535 | 489.8288 | 631 | 398.3665 | 1.179439 | 0.0001176753 | 21.8 | 1.654486 | 7 | 1.583799 | 7.3 | 1.81289 | 0.068 | 0.0002062566
2004343-3 | 2004343 | Ст3пс А500 | арм. 10 | 548 | 83.3948 | 647 | 15.67463 | 1.180657 | 0.0001455765 | 20.8 | 5.227023 | 5.6 | 7.067572 | 7.2 | 2.092177 | 0.066 | 0.0002677031
2050995-1 | 2050995 | Ст3пс А500 | арм. 10 | 543 | 199.7156 | 646 | 24.59287 | 1.189687 | 0.00044502 | 22.4 | 0.4709642 | 9.8 | 2.376251 | 10.1 | 2.112848 | 0.097 | 0.0002142817
2050995-2 | 2050995 | Ст3пс А500 | арм. 10 | 542 | 228.9797 | 633 | 322.53 | 1.167897 | 4.826746e-07 | 24.6 | 2.291384 | 5.8 | 6.044176 | 7.1 | 2.391464 | 0.065 | 0.0003014264
2050995-3 | 2050995 | Ст3пс А500 | арм. 10 | 548 | 83.3948 | 650 | 0.9199102 | 1.186131 | 0.0003076502 | 27.8 | 22.21927 | 8.8 | 0.2932325 | 9.1 | 0.2057202 | 0.08 | 5.577321e-06
2050996-1 | 2050996 | Ст3пс А500 | арм. 10 | 567 | 97.37593 | 666 | 226.2281 | 1.174603 | 3.614111e-05 | 22 | 1.179979 | 8.1 | 0.02511926 | 8.4 | 0.06073073 | 0.094 | 0.0001354515
2050996-2 | 2050996 | Ст3пс А500 | арм. 10 | 582 | 618.4137 | 681 | 902.4545 | 1.170103 | 2.285134e-06 | 22.8 | 0.08194956 | 7.4 | 0.7370061 | 7.7 | 0.8957412 | 0.088 | 3.179116e-05
2050996-3 | 2050996 | Ст3пс А500 | арм. 10 | 598 | 1670.187 | 696 | 2028.681 | 1.16388 | 2.220132e-05 | 22.2 | 0.7854716 | 6.4 | 3.453987 | 7.7 | 0.8957412 | 0.071 | 0.0001290868
2050997-1 | 2050997 | Ст3пс А500 | арм. 10 | 564 | 47.16839 | 662 | 121.901 | 1.173759 | 2.670242e-05 | 21.6 | 2.208994 | 6.2 | 4.237383 | 7.5 | 1.314316 | 0.098 | 0.0002445585
2050997-2 | 2050997 | Ст3пс А500 | арм. 10 | 577 | 394.7344 | 666 | 226.2281 | 1.154246 | 0.0002057884 | 22.1 | 0.9727252 | 6.5 | 3.092289 | 7.2 | 2.092177 | 0.066 | 0.0002677031
2050997-3 | 2050997 | Ст3пс А500 | арм. 10 | 586 | 833.3571 | 680 | 843.3727 | 1.16041 | 6.694301e-05 | 20.3 | 7.763291 | 7.4 | 0.7370061 | 7.7 | 0.8957412 | 0.073 | 8.764021e-05
2050998-1 | 2050998 | Ст3пс А500 | арм. 10 | 587 | 892.0929 | 683 | 1026.618 | 1.163543 | 2.548216e-05 | 19.7 | 11.46681 | 6 | 5.10078 | 7.3 | 1.81289 | 0.087 | 2.151443e-05
2050998-3 | 2050998 | Ст3пс А500 | арм. 10 | 565 | 61.90424 | 652 | 1.083432 | 1.153982 | 0.0002134266 | 23 | 0.007442227 | 8.6 | 0.1166287 | 8.9 | 0.06429467 | 0.068 | 0.0002062566
2050999-1 | 2050999 | Ст3пс А500 | арм. 10 | 562 | 23.69669 | 655 | 16.32872 | 1.16548 | 9.67832e-06 | 24.6 | 2.291384 | 7.1 | 1.3421 | 7.4 | 1.553603 | 0.078 | 1.902386e-05
2050999-2 | 2050999 | Ст3пс А500 | арм. 10 | 590 | 1080.3 | 680 | 843.3727 | 1.152542 | 0.0002575721 | 20.3 | 7.763291 | 6.5 | 3.092289 | 7.2 | 2.092177 | 0.1 | 0.0003111119
2050999-3 | 2050999 | Ст3пс А500 | арм. 10 | 563 | 34.43254 | 662 | 121.901 | 1.175844 | 5.259539e-05 | 23.4 | 0.09842755 | 8 | 0.06681737 | 8.3 | 0.1200179 | 0.072 | 0.0001073635
2051000-1 | 2051000 | Ст3пс А500 | арм. 10 | 536 | 446.5646 | 636 | 223.7753 | 1.186567 | 0.0003231271 | 20 | 9.525052 | 6 | 5.10078 | 7.3 | 1.81289 | 0.074 | 6.991694e-05
2051000-2 | 2051000 | Ст3пс А500 | арм. 10 | 555 | 4.545746 | 650 | 0.9199102 | 1.171171 | 6.655081e-06 | 23.1 | 0.0001885584 | 8 | 0.06681737 | 8.3 | 0.1200179 | 0.098 | 0.0002445585
2051000-3 | 2051000 | Ст3пс А500 | арм. 10 | 548 | 83.3948 | 648 | 8.756388 | 1.182482 | 0.0001929411 | 22.2 | 0.7854716 | 7.6 | 0.4336098 | 7.9 | 0.5571668 | 0.066 | 0.0002677031
2051003-1 | 2051003 | Ст3пс А500 | арм. 12 | 548 | 15.60641 | 637 | 48.17185 | 1.162409 | 1.916087e-05 | 20.7 | 1.805165 | 8.4 | 0.001779002 | 8.7 | 0.009607882 | 0.066 | 0.0002799161
2051004-2 | 2051004 | Ст3пс А500 | арм. 12 | 551 | 0.9034408 | 641 | 8.647093 | 1.163339 | 1.187967e-05 | 20.2 | 3.39873 | 8 | 0.1955216 | 8.3 | 0.2480237 | 0.078 | 2.237946e-05
2051005-1 | 2051005 | Ст3пс А500 | арм. 12 | 547 | 24.5074 | 636 | 63.05303 | 1.162706 | 1.66497e-05 | 24 | 3.82764 | 11.6 | 9.971838 | 11.9 | 9.622281 | 0.074 | 7.6225e-05
2051006-2 | 2051006 | Ст3пс А500 | арм. 12 | 561 | 81.89354 | 649 | 25.59759 | 1.156863 | 9.847242e-05 | 21.5 | 0.2954622 | 9.3 | 0.7358582 | 9.6 | 0.6431722 | 0.086 | 1.068837e-05
2051006-3 | 2051006 | Ст3пс А500 | арм. 12 | 556 | 16.39849 | 643 | 0.8847172 | 1.156475 | 0.0001063219 | 21.3 | 0.552888 | 8.4 | 0.001779002 | 8.7 | 0.009607882 | 0.073 | 9.468639e-05
2051007-1 | 2051007 | Ст3пс А500 | арм. 12 | 570 | 325.7846 | 665 | 443.4986 | 1.166667 | 1.425768e-08 | 21.3 | 0.552888 | 7.9 | 0.2939572 | 8.2 | 0.3576277 | 0.093 | 0.0001054587
2051007-2 | 2051007 | Ст3пс А500 | арм. 12 | 577 | 627.4777 | 667 | 531.7362 | 1.155979 | 0.0001167884 | 21.8 | 0.0593236 | 8.1 | 0.1170859 | 8.4 | 0.1584198 | 0.089 | 3.930421e-05
2051007-3 | 2051007 | Ст3пс А500 | арм. 12 | 561 | 81.89354 | 650 | 36.7164 | 1.158645 | 6.627256e-05 | 22.2 | 0.02447211 | 8.6 | 0.02490771 | 8.9 | 0.01039996 | 0.094 | 0.0001269973
2051008-2 | 2051008 | Ст3пс А500 | арм. 12 | 587 | 1228.468 | 687 | 1854.112 | 1.170358 | 1.275689e-05 | 21.8 | 0.0593236 | 8.1 | 0.1170859 | 8.4 | 0.1584198 | 0.066 | 0.0002799161
2051009-1 | 2051009 | Ст3пс А500 | арм. 12 | 528 | 573.6262 | 614 | 896.4392 | 1.162879 | 1.526687e-05 | 22.5 | 0.2083335 | 8.7 | 0.06647207 | 9 | 0.040796 | 0.093 | 0.0001054587
2051009-2 | 2051009 | Ст3пс А500 | арм. 12 | 541 | 119.9133 | 627 | 286.9837 | 1.158965 | 6.117105e-05 | 22.2 | 0.02447211 | 9.3 | 0.7358582 | 9.6 | 0.6431722 | 0.074 | 7.6225e-05
2051010-2 | 2051010 | Ст3пс А500 | арм. 12 | 555 | 9.29948 | 644 | 0.003529066 | 1.16036 | 4.128977e-05 | 22.2 | 0.02447211 | 8.4 | 0.001779002 | 8.7 | 0.009607882 | 0.097 | 0.0002036131
2051011-3 | 2051011 | Ст3пс А500 | арм. 12 | 553 | 1.101461 | 642 | 3.765905 | 1.16094 | 3.417275e-05 | 23.3 | 1.578631 | 7.6 | 0.7092642 | 7.9 | 0.8064396 | 0.099 | 0.0002646903
2051012-2 | 2051012 | Ст3пс А500 | арм. 12 | 547 | 24.5074 | 632 | 142.5778 | 1.155393 | 0.0001298009 | 22.5 | 0.2083335 | 6.8 | 2.696749 | 7.1 | 2.883271 | 0.068 | 0.0002169933
2051013-1 | 2051013 | Ст3пс А500 | арм. 12 | 563 | 122.0916 | 657 | 170.5481 | 1.166963 | 3.119732e-08 | 21.5 | 0.2954622 | 7.5 | 0.8876998 | 7.8 | 0.9960435 | 0.069 | 0.0001885319
2051013-2 | 2051013 | Ст3пс А500 | арм. 12 | 578 | 678.5767 | 678 | 1160.043 | 1.17301 | 3.874202e-05 | 21.7 | 0.1180365 | 8.3 | 0.02021465 | 8.6 | 0.03921184 | 0.068 | 0.0002169933
2051014-1 | 2051014 | Ст3пс А500 | арм. 12 | 550 | 3.804431 | 640 | 15.52828 | 1.163636 | 9.920664e-06 | 23.2 | 1.337343 | 7 | 2.079878 | 7.3 | 2.244063 | 0.069 | 0.0001885319
2051014-3 | 2051014 | Ст3пс А500 | арм. 12 | 554 | 4.200471 | 643 | 0.8847172 | 1.16065 | 3.76536e-05 | 21.5 | 0.2954622 | 9.4 | 0.9174226 | 9.7 | 0.8135683 | 0.066 | 0.0002799161
2004411-1 | 2004411 | Ст3пс А500 | арм. 12 | 554 | 4.200471 | 640 | 15.52828 | 1.155235 | 0.0001334352 | 20.3 | 3.040017 | 6.5 | 3.772056 | 7.8 | 0.9960435 | 0.08 | 7.456685e-06
2004411-2 | 2004411 | Ст3пс А500 | арм. 12 | 526 | 673.4282 | 614 | 896.4392 | 1.1673 | 2.645128e-07 | 22 | 0.001897853 | 8.8 | 0.1280364 | 9.1 | 0.09119204 | 0.088 | 2.77656e-05
2004411-3 | 2004411 | Ст3пс А500 | арм. 12 | 561 | 81.89354 | 657 | 170.5481 | 1.171123 | 1.88089e-05 | 19.9 | 4.594868 | 7.1 | 1.801442 | 7.4 | 1.954459 | 0.097 | 0.0002036131
2051015-1 | 2051015 | Ст3пс А500 | арм. 12 | 557 | 25.4975 | 649 | 25.59759 | 1.165171 | 2.609891e-06 | 21.5 | 0.2954622 | 7.6 | 0.7092642 | 7.9 | 0.8064396 | 0.077 | 3.284084e-05
2051015-2 | 2051015 | Ст3пс А500 | арм. 12 | 520 | 1020.834 | 617 | 725.7956 | 1.186538 | 0.0003901569 | 22.6 | 0.3096206 | 8.6 | 0.02490771 | 8.9 | 0.01039996 | 0.069 | 0.0001885319
2051015-3 | 2051015 | Ст3пс А500 | арм. 12 | 538 | 194.6163 | 635 | 79.93422 | 1.180297 | 0.0001825559 | 24.5 | 6.034076 | 8.4 | 0.001779002 | 8.7 | 0.009607882 | 0.068 | 0.0002169933
2051016-1 | 2051016 | Ст3пс А500 | арм. 12 | 552 | 0.00245074 | 644 | 0.003529066 | 1.166667 | 1.425768e-08 | 19.8 | 5.033581 | 7 | 2.079878 | 7.3 | 2.244063 | 0.091 | 6.838144e-05
2051016-2 | 2051016 | Ст3пс А500 | арм. 12 | 531 | 438.9232 | 624 | 397.6273 | 1.175141 | 6.980888e-05 | 19.9 | 4.594868 | 8.6 | 0.02490771 | 8.9 | 0.01039996 | 0.076 | 4.530223e-05
2051016-3 | 2051016 | Ст3пс А500 | арм. 12 | 547 | 24.5074 | 639 | 24.40947 | 1.16819 | 1.971373e-06 | 21.8 | 0.0593236 | 8 | 0.1955216 | 8.3 | 0.2480237 | 0.089 | 3.930421e-05
2051018-1 | 2051018 | Ст3пс А500 | арм. 12 | 552 | 0.00245074 | 643 | 0.8847172 | 1.164855 | 3.72876e-06 | 22.4 | 0.1270464 | 7.2 | 1.543007 | 7.5 | 1.684855 | 0.073 | 9.468639e-05
2051018-2 | 2051018 | Ст3пс А500 | арм. 12 | 523 | 838.1312 | 617 | 725.7956 | 1.179732 | 0.0001676052 | 25.9 | 14.8721 | 7.6 | 0.7092642 | 7.9 | 0.8064396 | 0.07 | 0.0001620705
2051018-3 | 2051018 | Ст3пс А500 | арм. 12 | 513 | 1517.141 | 600 | 1930.776 | 1.169591 | 7.865619e-06 | 21.1 | 0.8903137 | 10.6 | 4.656195 | 10.9 | 4.418321 | 0.065 | 0.0003143775
2051019-1 | 2051019 | Ст3пс А500 | арм. 12 | 532 | 398.0223 | 623 | 438.5085 | 1.171053 | 1.820353e-05 | 22 | 0.001897853 | 8 | 0.1955216 | 8.3 | 0.2480237 | 0.078 | 2.237946e-05
2051019-3 | 2051019 | Ст3пс А500 | арм. 12 | 551 | 0.9034408 | 640 | 15.52828 | 1.161525 | 2.768413e-05 | 23 | 0.9147691 | 9.2 | 0.5742939 | 9.5 | 0.4927762 | 0.086 | 1.068837e-05
2051021-1 | 2051021 | Ст3пс А500 | арм. 12 | 563 | 122.0916 | 659 | 226.7857 | 1.170515 | 1.390563e-05 | 23.2 | 1.337343 | 10.1 | 2.748373 | 10.4 | 2.566341 | 0.084 | 1.61114e-06
2051021-3 | 2051021 | Ст3пс А500 | арм. 12 | 546 | 35.40839 | 632 | 142.5778 | 1.157509 | 8.606115e-05 | 23 | 0.9147691 | 10 | 2.426809 | 10.3 | 2.255945 | 0.095 | 0.0001505359
2051022-1 | 2051022 | Ст3пс А500 | арм. 12 | 576 | 578.3787 | 672 | 787.3303 | 1.166667 | 1.425768e-08 | 20.5 | 2.382591 | 7.8 | 0.4123929 | 8.1 | 0.4872316 | 0.067 | 0.0002474547
2051023-3 | 2051023 | Ст3пс А500 | арм. 12 | 539 | 167.7153 | 632 | 142.5778 | 1.172542 | 3.312776e-05 | 22.8 | 0.5721949 | 9.4 | 0.9174226 | 9.7 | 0.8135683 | 0.094 | 0.0001269973
2051024-2 | 2051024 | Ст3пс А500 | арм. 12 | 569 | 290.6856 | 666 | 486.6174 | 1.170475 | 1.360462e-05 | 21.8 | 0.0593236 | 8.9 | 0.2096008 | 9.2 | 0.1615881 | 0.088 | 2.77656e-05
2051024-3 | 2051024 | Ст3пс А500 | арм. 12 | 562 | 100.9925 | 650 | 36.7164 | 1.156584 | 0.0001040898 | 23.8 | 3.085066 | 8.7 | 0.06647207 | 9 | 0.040796 | 0.079 | 1.391807e-05
2051027-3 | 2051027 | Ст3пс А500 | арм. 12 | 556 | 16.39849 | 643 | 0.8847172 | 1.156475 | 0.0001063219 | 21.3 | 0.552888 | 6.4 | 4.170492 | 7.7 | 1.205647 | 0.089 | 3.930421e-05
2051028-2 | 2051028 | Ст3пс А500 | арм. 12 | 573 | 443.0817 | 662 | 326.1421 | 1.155323 | 0.0001314052 | 21.5 | 0.2954622 | 8.4 | 0.001779002 | 8.7 | 0.009607882 | 0.066 | 0.0002799161
2051028-3 | 2051028 | Ст3пс А500 | арм. 12 | 569 | 290.6856 | 668 | 578.855 | 1.173989 | 5.188873e-05 | 22.7 | 0.4309078 | 8 | 0.1955216 | 8.3 | 0.2480237 | 0.071 | 0.0001376092
2051031-1 | 2051031 | Ст3пс А500 | арм. 12 | 541 | 119.9133 | 625 | 358.7461 | 1.155268 | 0.0001326655 | 21.2 | 0.7116008 | 10.2 | 3.089937 | 10.5 | 2.896737 | 0.085 | 5.149754e-06
2051031-1 | 2051031 | Ст3пс А500 | арм. 12 | 546 | 35.40839 | 634 | 98.81541 | 1.161172 | 3.1516e-05 | 21.5 | 0.2954622 | 8.5 | 0.003343358 | 8.8 | 3.921184e-06 | 0.086 | 1.068837e-05
2051031-2 | 2051031 | Ст3пс А500 | арм. 12 | 556 | 16.39849 | 652 | 64.95402 | 1.172662 | 3.452501e-05 | 19.7 | 5.492294 | 8.1 | 0.1170859 | 8.4 | 0.1584198 | 0.068 | 0.0002169933
2051031-2 | 2051031 | Ст3пс А500 | арм. 12 | 542 | 99.01235 | 633 | 119.6966 | 1.167897 | 1.233447e-06 | 22.5 | 0.2083335 | 8.4 | 0.001779002 | 8.7 | 0.009607882 | 0.083 | 7.252622e-08
2051031-3 | 2051031 | Ст3пс А500 | арм. 12 | 564 | 145.1906 | 652 | 64.95402 | 1.156028 | 0.0001157282 | 18.7 | 11.17942 | 8.8 | 0.1280364 | 9.1 | 0.09119204 | 0.083 | 7.252622e-08
2051031-3 | 2051031 | Ст3пс А500 | арм. 12 | 539 | 167.7153 | 625 | 358.7461 | 1.159555 | 5.22923e-05 | 20.9 | 1.307739 | 8.8 | 0.1280364 | 9.1 | 0.09119204 | 0.069 | 0.0001885319
2051032-2 | 2051032 | Ст3пс А500 | арм. 12 | 558 | 36.59651 | 655 | 122.3105 | 1.173835 | 4.968915e-05 | 22.3 | 0.06575924 | 6.7 | 3.035185 | 7 | 3.232875 | 0.097 | 0.0002036131
2051034-2 | 2051034 | Ст3пс А500 | арм. 12 | 557 | 25.4975 | 654 | 101.1916 | 1.174147 | 5.418646e-05 | 22.2 | 0.02447211 | 8.2 | 0.05865029 | 8.5 | 0.0888158 | 0.073 | 9.468639e-05
2051034-3 | 2051034 | Ст3пс А500 | арм. 12 | 549 | 8.705421 | 638 | 35.29066 | 1.162113 | 2.183823e-05 | 22.5 | 0.2083335 | 11 | 6.542452 | 11.3 | 6.259905 | 0.073 | 9.468639e-05
2051033-3 | 2051033 | Ст3пс А500 | арм. 12 | 545 | 48.30938 | 631 | 167.459 | 1.157798 | 8.078247e-05 | 20.8 | 1.546452 | 7.3 | 1.304571 | 7.6 | 1.435251 | 0.083 | 7.252622e-08
2051040-1 | 2051040 | Ст3пс А500 | арм. 14 | 536 | 103.3056 | 632 | 26.16071 | 1.179104 | 0.0001560269 | 23.9 | 8.291567 | 9.7 | 0.3679119 | 10 | 0.3348804 | 0.089 | 4.992233e-05
2051040-1 | 2051040 | Ст3пс А500 | арм. 14 | 538 | 66.64983 | 629 | 65.84923 | 1.169145 | 6.408874e-06 | 25.9 | 23.8096 | 9.9 | 0.6505348 | 10.2 | 0.6063558 | 0.084 | 4.266595e-06
2051040-2 | 2051040 | Ст3пс А500 | арм. 14 | 539 | 51.32196 | 627 | 102.3083 | 1.163265 | 1.120977e-05 | 24.3 | 10.75517 | 9.8 | 0.4992233 | 10.1 | 0.4606181 | 0.098 | 0.0002581027
2051040-2 | 2051040 | Ст3пс А500 | арм. 14 | 545 | 1.354743 | 633 | 16.9312 | 1.161468 | 2.647634e-05 | 23.7 | 7.179764 | 9.8 | 0.4992233 | 10.1 | 0.4606181 | 0.076 | 3.521741e-05
2051041-1 | 2051041 | Ст3пс А500 | арм. 14 | 566 | 393.4695 | 655 | 319.882 | 1.157244 | 8.778921e-05 | 23 | 3.918453 | 10.2 | 1.224469 | 10.5 | 1.163569 | 0.075 | 4.808627e-05
2051041-1 | 2051041 | Ст3пс А500 | арм. 14 | 561 | 220.1088 | 650 | 166.0296 | 1.158645 | 6.349109e-05 | 21.6 | 0.3358298 | 9.4 | 0.09397743 | 9.7 | 0.07766729 | 0.084 | 4.266595e-06
2051041-2 | 2051041 | Ст3пс А500 | арм. 14 | 552 | 34.05966 | 638 | 0.7836603 | 1.155797 | 0.0001169924 | 23.1 | 4.324354 | 11.1 | 4.026273 | 11.4 | 3.915208 | 0.094 | 0.0001455781
2051041-2 | 2051041 | Ст3пс А500 | арм. 14 | 551 | 23.38753 | 641 | 15.09514 | 1.163339 | 1.071923e-05 | 21.3 | 0.07812483 | 10.9 | 3.26365 | 11.2 | 3.163733 | 0.085 | 9.397743e-06
2051043-1 | 2051043 | Ст3пс А500 | арм. 14 | 568 | 476.8138 | 657 | 395.423 | 1.15669 | 9.847119e-05 | 21.1 | 0.006321553 | 10.5 | 1.978404 | 10.8 | 1.900782 | 0.077 | 2.434856e-05
2051044-1 | 2051044 | Ст3пс А500 | арм. 14 | 534 | 147.9613 | 627 | 102.3083 | 1.174157 | 5.691039e-05 | 23.4 | 5.662059 | 8.4 | 0.4808627 | 8.7 | 0.5202902 | 0.075 | 4.808627e-05
2051044-1 | 2051044 | Ст3пс А500 | арм. 14 | 548 | 3.371137 | 634 | 9.701693 | 1.156934 | 9.368497e-05 | 24 | 8.877469 | 10.3 | 1.455781 | 10.6 | 1.389307 | 0.072 | 9.869282e-05
2051044-2 | 2051044 | Ст3пс А500 | арм. 14 | 537 | 83.97769 | 623 | 199.2263 | 1.160149 | 4.178886e-05 | 23.9 | 8.291567 | 10.1 | 1.013158 | 10.4 | 0.9578312 | 0.072 | 9.869282e-05
2051045-1 | 2051045 | Ст3пс А500 | арм. 14 | 565 | 354.7974 | 654 | 285.1115 | 1.157522 | 8.265141e-05 | 20.7 | 0.102715 | 9.1 | 4.299919e-05 | 9.4 | 0.000454179 | 0.079 | 8.610857e-06
2051045-1 | 2051045 | Ст3пс А500 | арм. 14 | 564 | 318.1252 | 655 | 319.882 | 1.161348 | 2.772958e-05 | 19 | 4.082387 | 9.7 | 0.3679119 | 10 | 0.3348804 | 0.074 | 6.295512e-05
2051045-2 | 2051045 | Ст3пс А500 | арм. 14 | 548 | 3.371137 | 635 | 4.472185 | 1.158759 | 6.168974e-05 | 19.1 | 3.688289 | 9.4 | 0.09397743 | 9.7 | 0.07766729 | 0.078 | 1.547971e-05
2051046-1 | 2051046 | Ст3пс А500 | арм. 14 | 527 | 367.2564 | 620 | 292.9148 | 1.176471 | 9.716404e-05 | 22.6 | 2.494846 | 8.8 | 0.08610857 | 9.1 | 0.1032411 | 0.098 | 0.0002581027
2051046-1 | 2051046 | Ст3пс А500 | арм. 14 | 532 | 200.617 | 617 | 404.6033 | 1.159774 | 4.677151e-05 | 21.7 | 0.4617314 | 9.2 | 0.01135447 | 9.5 | 0.006191884 | 0.066 | 0.0002539059
2051046-2 | 2051046 | Ст3пс А500 | арм. 14 | 527 | 367.2564 | 616 | 445.8328 | 1.16888 | 5.139513e-06 | 21.4 | 0.1440265 | 9.4 | 0.09397743 | 9.7 | 0.07766729 | 0.067 | 0.0002230371
2051047-1 | 2051047 | Ст3пс А500 | арм. 14 | 549 | 8.043268 | 639 | 3.554152 | 1.163934 | 7.176933e-06 | 21.7 | 0.4617314 | 9.6 | 0.2566004 | 9.9 | 0.2291427 | 0.066 | 0.0002539059
2051047-2 | 2051047 | Ст3пс А500 | арм. 14 | 544 | 4.682612 | 638 | 0.7836603 | 1.172794 | 3.82012e-05 | 19.7 | 1.743699 | 9 | 0.008731524 | 9.3 | 0.01471647 | 0.076 | 3.521741e-05
2074368-1 | 2074368 | Ст3пс А500 | арм. 16 | 558 | 215.2992 | 656 | 496.7755 | 1.175627 | 8.481951e-05 | 23 | 5.56098 | 9.5 | 0.02011488 | 9.8 | 0.0185117 | 0.091 | 5.05603e-05
2074368-1 | 2074368 | Ст3пс А500 | арм. 16 | 560 | 277.9915 | 649 | 233.7371 | 1.158929 | 5.608389e-05 | 22.3 | 2.749538 | 9 | 0.128288 | 9.3 | 0.132454 | 0.076 | 6.2243e-05
2074368-2 | 2074368 | Ст3пс А500 | арм. 16 | 546 | 7.14534 | 639 | 27.96783 | 1.17033 | 1.530516e-05 | 21.9 | 1.582999 | 10.1 | 0.5503072 | 10.4 | 0.5417809 | 0.099 | 0.0002283295
2074368-2 | 2074368 | Ст3пс А500 | арм. 16 | 550 | 44.52996 | 642 | 68.69859 | 1.167273 | 7.314316e-07 | 22 | 1.844634 | 10.5 | 1.303769 | 10.8 | 1.290627 | 0.087 | 9.675689e-06
2051053-2 | 2051053 | Ст3пс А500 | арм. 16 | 543 | 0.1068787 | 628 | 32.62167 | 1.156538 | 9.760919e-05 | 22 | 1.844634 | 10.4 | 1.085403 | 10.7 | 1.073416 | 0.084 | 1.222726e-08
2051054-1 | 2051054 | Ст3пс А500 | арм. 16 | 544 | 0.4530325 | 630 | 13.77552 | 1.158088 | 6.937648e-05 | 21.6 | 0.9180956 | 8.3 | 1.11973 | 8.6 | 1.131973 | 0.1 | 0.0002595507
2051054-2 | 2051054 | Ст3пс А500 | арм. 16 | 541 | 5.414571 | 630 | 13.77552 | 1.16451 | 3.637882e-06 | 21.9 | 1.582999 | 9.5 | 0.02011488 | 9.8 | 0.0185117 | 0.095 | 0.0001234449
2051055-1 | 2051055 | Ст3пс А500 | арм. 16 | 545 | 2.799186 | 632 | 2.929364 | 1.159633 | 4.602892e-05 | 21.5 | 0.736461 | 9.2 | 0.02501872 | 9.5 | 0.02687708 | 0.094 | 0.0001022238
2051055-1 | 2051055 | Ст3пс А500 | арм. 16 | 540 | 11.06842 | 626 | 59.46783 | 1.159259 | 5.124026e-05 | 21.8 | 1.341365 | 8.8 | 0.3115572 | 9.1 | 0.3180309 | 0.098 | 0.0001991084
2051055-2 | 2051055 | Ст3пс А500 | арм. 16 | 538 | 28.37611 | 624 | 94.31398 | 1.159851 | 4.311483e-05 | 22.1 | 2.126269 | 9.5 | 0.02011488 | 9.8 | 0.0185117 | 0.081 | 8.348766e-06
2051056-1 | 2051056 | Ст3пс А500 | арм. 16 | 544 | 0.4530325 | 630 | 13.77552 | 1.158088 | 6.937648e-05 | 19.3 | 1.800499 | 8.9 | 0.2099226 | 9.2 | 0.2152425 | 0.098 | 0.0001991084
2051056-1 | 2051056 | Ст3пс А500 | арм. 16 | 548 | 21.83765 | 634 | 0.08321006 | 1.156934 | 8.993076e-05 | 22.1 | 2.126269 | 10.5 | 1.303769 | 10.8 | 1.290627 | 0.09 | 3.733915e-05
2051056-2 | 2051056 | Ст3пс А500 | арм. 16 | 526 | 300.2223 | 618 | 246.8524 | 1.174905 | 7.203687e-05 | 21 | 0.128288 | 9.6 | 0.05848026 | 9.9 | 0.05572323 | 0.092 | 6.578146e-05
2004496-2 | 2004496 | Ст3пс А500 | арм. 16 | 526 | 300.2223 | 610 | 562.2371 | 1.159696 | 4.518087e-05 | 21.6 | 0.9180956 | 10 | 0.4119418 | 10.3 | 0.4045694 | 0.077 | 4.746415e-05
2051060-1 | 2051060 | Ст3пс А500 | арм. 16 | 525 | 335.8761 | 617 | 279.2755 | 1.175238 | 7.780309e-05 | 20.6 | 0.001749491 | 9 | 0.128288 | 9.3 | 0.132454 | 0.094 | 0.0001022238
2051060-1 | 2051060 | Ст3пс А500 | арм. 16 | 529 | 205.2607 | 613 | 428.9678 | 1.15879 | 5.8176e-05 | 22.8 | 4.657711 | 10.6 | 1.542134 | 10.9 | 1.527839 | 0.08 | 1.512761e-05
2051062-1 | 2051062 | Ст3пс А500 | арм. 16 | 526 | 300.2223 | 614 | 388.5447 | 1.1673 | 7.79496e-07 | 21.3 | 0.4331918 | 10.4 | 1.085403 | 10.7 | 1.073416 | 0.096 | 0.0001466661
2051062-1 | 2051062 | Ст3пс А500 | арм. 16 | 543 | 0.1068787 | 637 | 10.81398 | 1.173112 | 4.482101e-05 | 21.5 | 0.736461 | 11 | 2.695596 | 11.3 | 2.676685 | 0.085 | 1.233381e-06
2051062-2 | 2051062 | Ст3пс А500 | арм. 16 | 546 | 7.14534 | 642 | 68.69859 | 1.175824 | 8.848575e-05 | 21.4 | 0.5748264 | 10 | 0.4119418 | 10.3 | 0.4045694 | 0.091 | 5.05603e-05
2004551-1 | 2004551 | Ст3пс А500 | арм. 16 | 542 | 1.760725 | 630 | 13.77552 | 1.162362 | 1.645005e-05 | 18.8 | 3.392326 | 9.7 | 0.1168456 | 10 | 0.1129348 | 0.065 | 0.0003568103
2004551-2 | 2004551 | Ст3пс А500 | арм. 16 | 539 | 18.72226 | 625 | 75.8909 | 1.159555 | 4.709745e-05 | 20.1 | 0.2935764 | 8.8 | 0.3115572 | 9.1 | 0.3180309 | 0.081 | 8.348766e-06
2004551-1 | 2004551 | Ст3пс А500 | арм. 16 | 549 | 32.1838 | 644 | 105.8524 | 1.173042 | 4.388274e-05 | 20.3 | 0.1168456 | 7.2 | 4.657711 | 7.5 | 4.682646 | 0.098 | 0.0001991084
2004551-1 | 2004551 | Ст3пс А500 | арм. 16 | 536 | 53.6838 | 628 | 32.62167 | 1.171642 | 2.729333e-05 | 24.1 | 11.95896 | 9.6 | 0.05848026 | 9.9 | 0.05572323 | 0.076 | 6.2243e-05
2004551-2 | 2004551 | Ст3пс А500 | арм. 16 | 542 | 1.760725 | 632 | 2.929364 | 1.166052 | 1.338309e-07 | 22.6 | 3.834442 | 8.8 | 0.3115572 | 9.1 | 0.3180309 | 0.083 | 7.910734e-07
2004551-1 | 2004551 | Ст3пс А500 | арм. 16 | 537 | 40.02996 | 625 | 75.8909 | 1.163873 | 6.472541e-06 | 22 | 1.844634 | 9 | 0.128288 | 9.3 | 0.132454 | 0.09 | 3.733915e-05
2004551-1 | 2004551 | Ст3пс А500 | арм. 16 | 561 | 312.3376 | 648 | 204.1601 | 1.15508 | 0.0001285338 | 19.6 | 1.085403 | 9.7 | 0.1168456 | 10 | 0.1129348 | 0.1 | 0.0002595507
2004551-2 | 2004551 | Ст3пс А500 | арм. 16 | 550 | 44.52996 | 645 | 127.4294 | 1.172727 | 3.981336e-05 | 19 | 2.695596 | 8.2 | 1.341365 | 8.5 | 1.354762 | 0.093 | 8.300261e-05
2004551-2 | 2004551 | Ст3пс А500 | арм. 16 | 530 | 177.6069 | 622 | 137.1601 | 1.173585 | 5.137185e-05 | 20.2 | 0.195211 | 8.8 | 0.3115572 | 9.1 | 0.3180309 | 0.09 | 3.733915e-05
2051064 | 2051064 | Ст3пс А500 | арм. 18 | 553 | 288.3337 | 641 | 177.2553 | 1.159132 | 0.0001424058 | 21.5 | 2.048827 | 9 | 0.01777778 | 9.3 | 0.01777778 | 0.094 | 0.0001535656
2051064 | 2051064 | Ст3пс А500 | арм. 18 | 549 | 168.4906 | 638 | 106.3729 | 1.162113 | 8.014661e-05 | 18.2 | 3.491769 | 8.8 | 0.1111111 | 9.1 | 0.1111111 | 0.096 | 0.0002071342
2051064 | 2051064 | Ст3пс А500 | арм. 18 | 545 | 80.64744 | 641 | 177.2553 | 1.176147 | 2.582055e-05 | 21.1 | 1.063729 | 8.8 | 0.1111111 | 9.1 | 0.1111111 | 0.066 | 0.0002436048
2051065 | 2051065 | Ст3пс А500 | арм. 18 | 537 | 0.9611688 | 624 | 13.58862 | 1.162011 | 8.197896e-05 | 17.9 | 4.702945 | 10.4 | 1.604444 | 10.7 | 1.604444 | 0.1 | 0.0003382714
2051065 | 2051065 | Ст3пс А500 | арм. 18 | 534 | 4.078816 | 625 | 7.216071 | 1.170412 | 4.269465e-07 | 18.6 | 2.156867 | 10.2 | 1.137778 | 10.5 | 1.137778 | 0.073 | 7.409496e-05
2051065 | 2051065 | Ст3пс А500 | арм. 18 | 541 | 24.80431 | 626 | 2.843522 | 1.157116 | 0.0001945731 | 17.9 | 4.702945 | 8.8 | 0.1111111 | 9.1 | 0.1111111 | 0.086 | 1.929104e-05
2051066 | 2051066 | Ст3пс А500 | арм. 18 | 533 | 9.118032 | 626 | 2.843522 | 1.174484 | 1.168721e-05 | 18 | 4.27922 | 6.8 | 5.444444 | 7.1 | 5.444444 | 0.068 | 0.0001851734
2051066 | 2051066 | Ст3пс А500 | арм. 18 | 530 | 36.23568 | 625 | 7.216071 | 1.179245 | 6.691054e-05 | 19.9 | 0.02843522 | 8.4 | 0.5377778 | 8.7 | 0.5377778 | 0.079 | 6.800846e-06
2051066 | 2051066 | Ст3пс А500 | арм. 18 | 530 | 36.23568 | 626 | 2.843522 | 1.181132 | 0.000101338 | 17.5 | 6.597847 | 8.6 | 0.2844444 | 8.9 | 0.2844444 | 0.078 | 1.301653e-05
2074135 | 2074135 | Ст3Гпс А500 | арм. 20 | 534 | 70.01249 | 620 | 179.7788 | 1.161049 | 4.757792e-05 | 20.4 | 0.006014161 | 8 | 1.637355 | 8.3 | 1.743478 | 0.073 | 0.0001037072
2074135 | 2074135 | Ст3Гпс А500 | арм. 20 | 534 | 70.01249 | 620 | 179.7788 | 1.161049 | 4.757792e-05 | 21.8 | 1.748871 | 10.2 | 0.8471512 | 10.5 | 0.7736818 | 0.074 | 8.433986e-05
2051069 | 2051069 | Ст3Гпс А500 | арм. 20 | 522 | 414.8288 | 613 | 416.4931 | 1.17433 | 4.074444e-05 | 21.5 | 1.045402 | 9.7 | 0.176743 | 10 | 0.14409 | 0.068 | 0.0002305439
2051069 | 2051069 | Ст3Гпс А500 | арм. 20 | 525 | 301.6247 | 616 | 303.0441 | 1.173333 | 2.901943e-05 | 20.9 | 0.1784631 | 7.7 | 2.49511 | 8 | 2.625723 | 0.069 | 0.0002011766
2051070 | 2051070 | Ст3Гпс А500 | арм. 20 | 548 | 31.72678 | 635 | 2.533944 | 1.158759 | 8.440538e-05 | 20.3 | 0.03152436 | 6.1 | 10.1098 | 7.4 | 4.930212 | 0.083 | 3.373594e-08
2051070 | 2051070 | Ст3Гпс А500 | арм. 20 | 544 | 2.665556 | 637 | 12.90129 | 1.170956 | 9.057198e-06 | 19.2 | 1.632137 | 8.3 | 0.9596002 | 8.6 | 1.041233 | 0.094 | 0.0001169929
2051071 | 2051071 | Ст3Гпс А500 | арм. 20 | 541 | 1.869638 | 634 | 0.3502707 | 1.171904 | 1.566194e-05 | 19.1 | 1.897647 | 9.5 | 0.04857976 | 9.8 | 0.03225323 | 0.087 | 1.456435e-05
2051073 | 2051073 | Ст3Гпс А500 | арм. 20 | 530 | 152.9513 | 622 | 130.1462 | 1.173585 | 3.179315e-05 | 19.6 | 0.7700958 | 14 | 22.28225 | 14.3 | 21.89858 | 0.092 | 7.772761e-05
2051073 | 2051073 | Ст3Гпс А500 | арм. 20 | 538 | 19.07372 | 628 | 29.24823 | 1.167286 | 4.357572e-07 | 19 | 2.183157 | 10.6 | 1.743478 | 10.9 | 1.637355 | 0.091 | 6.109496e-05
2051077 | 2051077 | Ст3Гпс А500 | арм. 22 | 525 | 664.2335 | 619 | 547.9855 | 1.179048 | 0.0001582476 | 20.6 | 0.7071281 | 6.4 | 5.935868 | 8.7 | 1.150744 | 0.074 | 8.598347e-05
2051077 | 2051077 | Ст3Гпс А500 | арм. 22 | 538 | 163.1426 | 628 | 207.6219 | 1.167286 | 6.695754e-07 | 20.5 | 0.5489463 | 6.6 | 5.001322 | 8.9 | 0.7616529 | 0.075 | 6.843802e-05
2051077 | 2051077 | Ст3Гпс А500 | арм. 22 | 527 | 565.1426 | 622 | 416.531 | 1.180266 | 0.0001903761 | 18.5 | 1.58531 | 6.1 | 7.487686 | 8.4 | 1.88438 | 0.1 | 0.0002798017
2051078 | 2051078 | Ст3Гпс А500 | арм. 22 | 561 | 104.5971 | 652 | 91.98554 | 1.16221 | 1.812742e-05 | 20.5 | 0.5489463 | 8.2 | 0.4049587 | 8.5 | 1.619835 | 0.078 | 2.780165e-05
2051078 | 2051078 | Ст3Гпс А500 | арм. 22 | 560 | 85.14256 | 652 | 91.98554 | 1.164286 | 4.762238e-06 | 21.5 | 3.030764 | 7.3 | 2.360413 | 9.6 | 0.02983471 | 0.087 | 1.389256e-05
2051078 | 2051078 | Ст3Гпс А500 | арм. 22 | 559 | 67.68802 | 653 | 112.1674 | 1.168157 | 2.854256e-06 | 21.9 | 4.583492 | 9 | 0.02677686 | 9.3 | 0.2234711 | 0.074 | 8.598347e-05
2051080 | 2051080 | Ст3Гпс А500 | арм. 25 | 550 | 0.6348073 | 646 | 5.331218 | 1.174545 | 6.875592e-06 | 16.9 | 4.162042 | 10.5 | 0.1690123 | 10.8 | 0.1670129 | 0.094 | 0.0001378874
2051080 | 2051080 | Ст3Гпс А500 | арм. 25 | 553 | 4.85432 | 644 | 18.56699 | 1.164557 | 0.0001590279 | 19.3 | 0.129522 | 8.9 | 1.413457 | 9.2 | 1.419262 | 0.078 | 1.81259e-05
2051081 | 2051081 | Ст3Гпс А500 | арм. 25 | 554 | 10.26082 | 655 | 44.77024 | 1.18231 | 2.644921e-05 | 17.2 | 3.027977 | 8.6 | 2.21679 | 8.9 | 2.224059 | 0.081 | 1.581187e-06
2051081 | 2051081 | Ст3Гпс А500 | арм. 25 | 562 | 125.5129 | 662 | 187.445 | 1.177936 | 5.903671e-07 | 16.9 | 4.162042 | 8.8 | 1.661235 | 9.1 | 1.667528 | 0.075 | 5.267062e-05
2051081 | 2051081 | Ст3Гпс А500 | арм. 25 | 570 | 368.7649 | 664 | 246.2093 | 1.164912 | 0.0001501926 | 18.6 | 0.1156737 | 9.6 | 0.2390123 | 9.9 | 0.2414031 | 0.099 | 0.0002803129
2051083 | 2051083 | Ст3Гпс А500 | арм. 25 | 552 | 1.447815 | 640 | 69.03854 | 1.15942 | 0.0003149666 | 16 | 8.644237 | 9.6 | 0.2390123 | 9.9 | 0.2414031 | 0.093 | 0.0001154023
2051083 | 2051083 | Ст3Гпс А500 | арм. 25 | 553 | 4.85432 | 639 | 86.65642 | 1.155515 | 0.0004688186 | 16.1 | 8.066216 | 8.7 | 1.929012 | 9 | 1.935793 | 0.093 | 0.0001154023
2051083 | 2051083 | Ст3Гпс А500 | арм. 25 | 551 | 0.04131139 | 639 | 86.65642 | 1.15971 | 0.0003047807 | 17.7 | 1.537869 | 9.6 | 0.2390123 | 9.9 | 0.2414031 | 0.075 | 5.267062e-05
2051084 | 2051084 | Ст3Гпс А500 | арм. 25 | 560 | 84.69985 | 656 | 59.15236 | 1.171429 | 3.293633e-05 | 16.5 | 5.954129 | 8 | 4.363457 | 8.3 | 4.373652 | 0.081 | 1.581187e-06
2051084 | 2051084 | Ст3Гпс А500 | арм. 25 | 558 | 51.88684 | 655 | 44.77024 | 1.173835 | 1.110532e-05 | 16.4 | 6.452151 | 8.9 | 1.413457 | 9.2 | 1.419262 | 0.073 | 8.570043e-05
2051084 | 2051084 | Ст3Гпс А500 | арм. 25 | 557 | 38.48034 | 655 | 44.77024 | 1.175943 | 1.500724e-06 | 16.5 | 5.954129 | 8.5 | 2.524568 | 8.8 | 2.532325 | 0.095 | 0.0001623725
2051085 | 2051085 | Ст3Гпс А500 | арм. 25 | 540 | 116.5698 | 661 | 161.0629 | 1.224074 | 0.002200218 | 16.9 | 4.162042 | 9.7 | 0.1512346 | 10 | 0.1531375 | 0.088 | 3.297685e-05
2051085 | 2051085 | Ст3Гпс А500 | арм. 25 | 542 | 77.38277 | 663 | 215.8272 | 1.223247 | 0.002123333 | 16.5 | 5.954129 | 9.6 | 0.2390123 | 9.9 | 0.2414031 | 0.084 | 3.036472e-06
2051086 | 2051086 | Ст3Гпс А500 | арм. 25 | 551 | 0.04131139 | 638 | 106.2743 | 1.157895 | 0.0003714429 | 18.2 | 0.5477604 | 8.8 | 1.661235 | 9.1 | 1.667528 | 0.082 | 6.628183e-08
2051086 | 2051086 | Ст3Гпс А500 | арм. 25 | 549 | 3.228303 | 639 | 86.65642 | 1.163934 | 0.0001751166 | 17.5 | 2.073912 | 8.2 | 3.567901 | 8.5 | 3.577121 | 0.077 | 2.764081e-05
2051086 | 2051086 | Ст3Гпс А500 | арм. 25 | 552 | 1.447815 | 639 | 86.65642 | 1.157609 | 0.0003825503 | 17.7 | 1.537869 | 8.4 | 2.852346 | 8.7 | 2.86059 | 0.077 | 2.764081e-05
2051087 | 2051087 | Ст3Гпс А500 | арм. 25 | 561 | 104.1064 | 649 | 0.4775597 | 1.156863 | 0.0004122867 | 17.6 | 1.795891 | 8.8 | 1.661235 | 9.1 | 1.667528 | 0.094 | 0.0001378874
2051087 | 2051087 | Ст3Гпс А500 | арм. 25 | 561 | 104.1064 | 650 | 2.859673 | 1.158645 | 0.0003430761 | 18.7 | 0.05765204 | 10 | 0.007901235 | 10.3 | 0.008340788 | 0.099 | 0.0002803129
2051087 | 2051087 | Ст3Гпс А500 | арм. 25 | 554 | 10.26082 | 650 | 2.859673 | 1.173285 | 1.507296e-05 | 16.2 | 7.508194 | 9.4 | 0.4745679 | 9.7 | 0.4779343 | 0.069 | 0.00017576
2051088 | 2051088 | Ст3Гпс А500 | арм. 25 | 565 | 201.7324 | 663 | 215.8272 | 1.173451 | 1.38106e-05 | 16.2 | 7.508194 | 8 | 4.363457 | 8.3 | 4.373652 | 0.065 | 0.0002978197
2051092 | 2051092 | Ст3Гпс А500 | арм. 28 | 554 | 45.08163 | 657 | 83.44263 | 1.185921 | 3.134778e-06 | 18 | 0.4730071 | 9.6 | 0.3570672 | 9.9 | 0.3644217 | 0.093 | 0.0001068059
2051092 | 2051092 | Ст3Гпс А500 | арм. 28 | 560 | 161.6531 | 660 | 147.2508 | 1.178571 | 3.112099e-05 | 18.8 | 0.01259892 | 9.4 | 0.6360876 | 9.7 | 0.645891 | 0.069 | 0.0001867406
2051092 | 2051092 | Ст3Гпс А500 | арм. 28 | 551 | 13.79592 | 652 | 17.09569 | 1.183303 | 7.173445e-07 | 18.7 | 0.0001499375 | 9.5 | 0.4865774 | 9.8 | 0.4951564 | 0.067 | 0.0002454018
2051093 | 2051093 | Ст3Гпс А500 | арм. 28 | 546 | 1.653061 | 636 | 140.7855 | 1.164835 | 0.0003730647 | 17.1 | 2.520966 | 8.6 | 2.552169 | 8.9 | 2.571769 | 0.088 | 2.845896e-05
2051093 | 2051093 | Ст3Гпс А500 | арм. 28 | 547 | 0.08163265 | 636 | 140.7855 | 1.162706 | 0.0004598614 | 17.1 | 2.520966 | 7.9 | 5.278741 | 8.2 | 5.306911 | 0.085 | 5.450796e-06
2051093 | 2051093 | Ст3Гпс А500 | арм. 28 | 549 | 2.938776 | 637 | 118.0549 | 1.160291 | 0.0005692332 | 17 | 2.848517 | 8 | 4.82923 | 8.3 | 4.856177 | 0.068 | 0.0002150712
2051094 | 2051094 | Ст3Гпс А500 | арм. 28 | 534 | 176.5102 | 637 | 118.0549 | 1.192884 | 7.62801e-05 | 16.2 | 6.188925 | 8.1 | 4.39972 | 8.4 | 4.425442 | 0.073 | 9.341814e-05
2051094 | 2051094 | Ст3Гпс А500 | арм. 28 | 534 | 176.5102 | 637 | 118.0549 | 1.192884 | 7.62801e-05 | 16.9 | 3.196068 | 9.2 | 0.995108 | 9.5 | 1.00736 | 0.069 | 0.0001867406
2051094 | 2051094 | Ст3Гпс А500 | арм. 28 | 533 | 204.0816 | 638 | 97.32426 | 1.196998 | 0.0001650731 | 17.4 | 1.658313 | 9.1 | 1.204618 | 9.4 | 1.218095 | 0.083 | 1.1202e-07
2051096 | 2051096 | Ст3Гпс А500 | арм. 28 | 535 | 150.9388 | 638 | 97.32426 | 1.192523 | 7.011244e-05 | 18.3 | 0.150354 | 9.5 | 0.4865774 | 9.8 | 0.4951564 | 0.081 | 2.773244e-06
2051096 | 2051096 | Ст3Гпс А500 | арм. 28 | 534 | 176.5102 | 638 | 97.32426 | 1.194757 | 0.000112498 | 17.1 | 2.520966 | 9.6 | 0.3570672 | 9.9 | 0.3644217 | 0.076 | 4.442631e-05
2074134 | 2074134 | Ст3Гпс А500 | арм. 32 | 588 | 2679.642 | 737 | 7670.635 | 1.253401 | 0.001788633 | 16.2 | 5.765635 | 10.3 | 0.008167747 | 10.7 | 7.934934e-06 | 0.079 | 1.997628e-05
2051098 | 2051098 | Ст3Гпс А500 | арм. 32 | 537 | 0.5856201 | 677 | 760.7755 | 1.260708 | 0.002460011 | 16.8 | 3.244227 | 11.5 | 1.231266 | 11.8 | 1.216205 | 0.073 | 0.0001096101
2051098 | 2051098 | Ст3Гпс А500 | арм. 32 | 597 | 3692.417 | 768 | 14061.73 | 1.286432 | 0.005673559 | 16.4 | 4.845166 | 9.9 | 0.2404682 | 10.3 | 0.1577544 | 0.089 | 3.058661e-05
2051100 | 2051100 | Ст3Гпс А500 | арм. 32 | 518 | 332.5058 | 631 | 339.2168 | 1.218147 | 4.95276e-05 | 17.8 | 0.6418793 | 12.3 | 3.646665 | 12.6 | 3.620712 | 0.098 | 0.0002111359
2051100 | 2051100 | Ст3Гпс А500 | арм. 32 | 517 | 369.9753 | 633 | 269.5455 | 1.224371 | 0.000175887 | 16.6 | 4.004696 | 11.5 | 1.231266 | 11.8 | 1.216205 | 0.086 | 6.403513e-06
2051101 | 2051101 | Ст3Гпс А500 | арм. 32 | 528 | 67.81097 | 641 | 70.86004 | 1.214015 | 8.444944e-06 | 17.4 | 1.442818 | 10.6 | 0.04394239 | 10.9 | 0.0411347 | 0.099 | 0.0002411969
2051101 | 2051101 | Ст3Гпс А500 | арм. 32 | 526 | 104.7499 | 638 | 130.3671 | 1.212928 | 3.307392e-06 | 16.9 | 2.893992 | 11.6 | 1.463191 | 11.9 | 1.446768 | 0.085 | 2.342481e-06
2051102 | 2051102 | Ст3Гпс А500 | арм. 32 | 514 | 494.3837 | 628 | 458.7239 | 1.22179 | 0.0001140784 | 16.2 | 5.765635 | 9.6 | 0.6246936 | 9.9 | 0.6355009 | 0.078 | 2.991525e-05
2051102 | 2051102 | Ст3Гпс А500 | арм. 32 | 538 | 3.116137 | 645 | 19.51731 | 1.198885 | 0.0001494353 | 19.8 | 1.437184 | 11.6 | 1.463191 | 11.9 | 1.446768 | 0.078 | 2.991525e-05
2004649 | 2004649 | Ст3Гпс А500 | арм. 32 | 529 | 52.34149 | 638 | 130.3671 | 1.206049 | 2.560343e-05 | 17.1 | 2.253523 | 9.8 | 0.3485433 | 10.1 | 0.3566277 | 0.091 | 5.670868e-05
2004649 | 2004649 | Ст3Гпс А500 | арм. 32 | 534 | 4.994071 | 641 | 70.86004 | 1.200375 | 0.0001152317 | 18.4 | 0.04047086 | 10.4 | 9.262933e-05 | 10.7 | 7.934934e-06 | 0.077 | 4.185422e-05
2051103 | 2051103 | Ст3Гпс А500 | арм. 32 | 511 | 636.7922 | 628 | 458.7239 | 1.228963 | 0.0003187541 | 16.8 | 3.244227 | 10.8 | 0.1677922 | 11.1 | 0.1622615 | 0.069 | 0.000209366
2051103 | 2051103 | Ст3Гпс А500 | арм. 32 | 520 | 263.5668 | 636 | 180.0384 | 1.223077 | 0.000143228 | 18.8 | 0.03953189 | 10.8 | 0.1677922 | 11.1 | 0.1622615 | 0.071 | 0.000155488
2051103 | 2051103 | Ст3Гпс А500 | арм. 32 | 519 | 297.0363 | 634 | 237.7098 | 1.22158 | 0.0001096382 | 17.3 | 1.693053 | 10.4 | 9.262933e-05 | 10.7 | 7.934934e-06 | 0.08 | 1.203732e-05
2051104 | 2051104 | Ст3Гпс А500 | арм. 32 | 537 | 0.5856201 | 650 | 0.3389098 | 1.210428 | 4.635262e-07 | 17.7 | 0.8121141 | 10.6 | 0.04394239 | 10.9 | 0.0411347 | 0.088 | 2.052558e-05
2051104 | 2051104 | Ст3Гпс А500 | арм. 32 | 530 | 38.87201 | 645 | 19.51731 | 1.216981 | 3.448037e-05 | 16.5 | 4.414931 | 9.5 | 0.7927687 | 9.8 | 0.8049375 | 0.096 | 0.0001570138
2051105 | 2051105 | Ст3Гпс А500 | арм. 32 | 538 | 3.116137 | 652 | 6.667548 | 1.211896 | 6.190193e-07 | 17.9 | 0.4916446 | 9.1 | 1.665069 | 9.4 | 1.682684 | 0.074 | 8.967112e-05
2064668 | 2064668 | Ст3Гпс А500 | арм. 32 | 536 | 0.05510371 | 652 | 6.667548 | 1.216418 | 2.818312e-05 | 16.2 | 5.765635 | 10 | 0.1523931 | 10.3 | 0.1577544 | 0.076 | 5.579318e-05
2051106 | 2051106 | Ст3Гпс А500 | арм. 32 | 535 | 1.524587 | 649 | 0.1745906 | 1.213084 | 3.900543e-06 | 16.4 | 4.845166 | 10.4 | 9.262933e-05 | 10.7 | 7.934934e-06 | 0.098 | 0.0002111359
2004668 | 2004668 | Ст3Гпс А500 | арм. 32 | 532 | 17.93304 | 645 | 19.51731 | 1.212406 | 1.681903e-06 | 18.1 | 0.2511751 | 11.8 | 1.987041 | 12.1 | 1.967895 | 0.093 | 9.083074e-05
2004668 | 2004668 | Ст3Гпс А500 | арм. 32 | 514 | 494.3837 | 632 | 303.3812 | 1.229572 | 0.0003408769 | 16.8 | 3.244227 | 9 | 1.933144 | 9.3 | 1.952121 | 0.075 | 7.173215e-05
2064678 | 2064678 | Ст3Гпс А500 | арм. 36 | 530 | 138.5971 | 628 | 627.8441 | 1.184906 | 0.0004340224 | 19.3 | 1.317278 | 10.5 | 0.0001291322 | 10.8 | 0.0002182335 | 0.072 | 8.140961e-05
2051107 | 2051107 | Ст3Гпс А500 | арм. 36 | 522 | 390.9607 | 636 | 290.935 | 1.218391 | 0.0001600716 | 17.6 | 0.3050052 | 11.1 | 0.3464928 | 11.4 | 0.342491 | 0.1 | 0.0003601369
2051107 | 2051107 | Ст3Гпс А500 | арм. 36 | 522 | 390.9607 | 637 | 257.8214 | 1.220307 | 0.0002122164 | 17.5 | 0.4254597 | 10.7 | 0.03558368 | 11 | 0.03430914 | 0.079 | 4.091426e-06
2051107 | 2051107 | Ст3Гпс А500 | арм. 36 | 525 | 281.3244 | 638 | 226.7078 | 1.215238 | 9.02354e-05 | 16.7 | 2.109096 | 10.6 | 0.007856405 | 10.9 | 0.007263688 | 0.069 | 0.000144546
2064679 | 2064679 | Ст3Гпс А500 | арм. 36 | 530 | 138.5971 | 627 | 678.9578 | 1.183019 | 0.0005161982 | 18.5 | 0.1209143 | 11.4 | 0.7896746 | 11.7 | 0.7836273 | 0.086 | 2.477324e-05
2064679 | 2064679 | Ст3Гпс А500 | арм. 36 | 532 | 95.5062 | 628 | 627.8441 | 1.180451 | 0.0006394696 | 16.8 | 1.828642 | 10.4 | 0.01240186 | 10.7 | 0.01317278 | 0.093 | 0.0001434551
2051105 | 2051105 | Ст3Гпс А500 | арм. 32 | 538 | 3.116137 | 650 | 0.3389098 | 1.208178 | 8.588969e-06 | 17.3 | 1.693053 | 10 | 0.1523931 | 10.3 | 0.1577544 | 0.072 | 0.0001315491
2051105 | 2051105 | Ст3Гпс А500 | арм. 32 | 529 | 52.34149 | 640 | 88.69572 | 1.20983 | 1.63652e-06 | 16.5 | 4.414931 | 9.2 | 1.416994 | 9.5 | 1.433247 | 0.067 | 0.0002712439
2004642 №2051093 | 2004642 | Ст3Гпс А500 | арм. 28 | 523 | 589.7959 | 621 | 721.7447 | 1.18738 | 1.043581e-05 | 19.5 | 0.6597418 | 9.7 | 0.247557 | 10 | 0.253687 | 0.095 | 0.0001521447
2004642 №2051093 | 2004642 | Ст3Гпс А500 | арм. 28 | 525 | 496.6531 | 622 | 669.0141 | 1.184762 | 3.743696e-07 | 16.8 | 3.563619 | 10.4 | 0.04098559 | 10.7 | 0.03854411 | 0.1 | 0.0003004916
2004641 №2051093 | 2004641 | Ст3Гпс А500 | арм. 28 | 527 | 411.5102 | 637 | 118.0549 | 1.208729 | 0.0006041078 | 22 | 10.97097 | 12.8 | 6.772741 | 13.1 | 6.740911 | 0.094 | 0.0001284753
2004641 №2051093 | 2004641 | Ст3Гпс А500 | арм. 28 | 528 | 371.9388 | 640 | 61.86304 | 1.212121 | 0.0007823861 | 18.6 | 0.007700958 | 10.8 | 0.3629448 | 11.1 | 0.3556053 | 0.093 | 0.0001068059
2004634 №2051096 | 2004634 | Ст3Гпс А500 | арм. 28 | 518 | 857.6531 | 635 | 165.5161 | 1.225869 | 0.001740448 | 16.7 | 3.95117 | 7.6 | 6.747271 | 7.9 | 6.779116 | 0.086 | 1.112018e-05
2004634 №2051096 | 2004634 | Ст3Гпс А500 | арм. 28 | 511 | 1316.653 | 627 | 435.361 | 1.227006 | 0.001836622 | 16.5 | 4.786272 | 8.1 | 4.39972 | 8.4 | 4.425442 | 0.071 | 0.0001360794
2074630 №2051096 | 2074630 | Ст3Гпс А500 | арм. 28 | 521 | 690.9388 | 634 | 192.2467 | 1.216891 | 0.001071943 | 17.2 | 2.213415 | 7.3 | 8.395802 | 7.6 | 8.43132 | 0.091 | 6.946712e-05
2074630 №2051096 | 2074630 | Ст3Гпс А500 | арм. 28 | 517 | 917.2245 | 628 | 394.6304 | 1.2147 | 0.0009333114 | 16.3 | 5.701374 | 8.4 | 3.23119 | 8.7 | 3.253238 | 0.086 | 1.112018e-05
2004643 №2051093 | 2004643 | Ст3Гпс А500 | арм. 28 | 538 | 86.22449 | 638 | 97.32426 | 1.185874 | 2.970655e-06 | 18.5 | 0.03525198 | 10.5 | 0.09147539 | 10.8 | 0.08780941 | 0.08 | 7.103857e-06
2004643 №2051093 | 2004643 | Ст3Гпс А500 | арм. 28 | 530 | 298.7959 | 635 | 165.5161 | 1.198113 | 0.0001949698 | 17.6 | 1.183211 | 12.6 | 5.771761 | 12.9 | 5.742381 | 0.075 | 5.875692e-05
2004645 №2051094 | 2004645 | Ст3Гпс А500 | арм. 28 | 530 | 298.7959 | 640 | 61.86304 | 1.207547 | 0.0005474253 | 18.4 | 0.082803 | 10.7 | 0.252455 | 11 | 0.24634 | 0.071 | 0.0001360794
2004645 №2051094 | 2004645 | Ст3Гпс А500 | арм. 28 | 529 | 334.3673 | 641 | 47.13243 | 1.21172 | 0.0007601148 | 17 | 2.848517 | 10.6 | 0.1619652 | 10.9 | 0.1570747 | 0.068 | 0.0002150712
2004644 №2051094 | 2004644 | Ст3Гпс А500 | арм. 28 | 531 | 265.2245 | 629 | 355.8998 | 1.184557 | 1.659679e-07 | 20.6 | 3.656681 | 11.5 | 1.696373 | 11.8 | 1.680462 | 0.073 | 9.341814e-05
2004644 №2051094 | 2004644 | Ст3Гпс А500 | арм. 28 | 530 | 298.7959 | 629 | 355.8998 | 1.186792 | 6.982307e-06 | 20.4 | 2.931783 | 10.9 | 0.4934346 | 11.2 | 0.4848706 | 0.079 | 1.343447e-05
2004634 №2051099 | 2004634 | Ст3Гпс А500 | арм. 32 | 575 | 1502.745 | 753 | 10729.26 | 1.309565 | 0.009693601 | 17.6 | 1.002349 | 11.6 | 1.463191 | 12 | 1.697332 | 0.066 | 0.0003051829
2074367 №2051098 | 2074367 | Ст3Гпс А500 | арм. 32 | 531 | 27.40252 | 678 | 816.9398 | 1.276836 | 0.004320042 | 21.3 | 7.283663 | 11.4 | 1.019341 | 11.7 | 1.005642 | 0.099 | 0.0002411969
2074367 №2051098 | 2074367 | Ст3Гпс А500 | арм. 32 | 587 | 2577.111 | 771 | 14782.22 | 1.313458 | 0.01047534 | 17.3 | 1.693053 | 12.3 | 3.646665 | 12.7 | 4.011276 | 0.087 | 1.246455e-05
2074480 №2051098 | 2074480 | Ст3Гпс А500 | арм. 32 | 517 | 369.9753 | 664 | 212.6394 | 1.284333 | 0.005361689 | 18.7 | 0.009766636 | 14.8 | 19.44479 | 15.1 | 19.3848 | 0.096 | 0.0001570138
2074480 №2051098 | 2074480 | Ст3Гпс А500 | арм. 32 | 522 | 202.6279 | 667 | 309.1323 | 1.277778 | 0.004444708 | 20.5 | 3.605541 | 12.1 | 2.922816 | 12.4 | 2.899585 | 0.069 | 0.000209366
2004633 №2051099 | 2004633 | Ст3Гпс А500 | арм. 32 | 588 | 2679.642 | 762 | 12674.74 | 1.295918 | 0.007192606 | 16.3 | 5.2954 | 9.9 | 0.2404682 | 10.3 | 0.1577544 | 0.079 | 1.997628e-05
2004633 №2051099 | 2004633 | Ст3Гпс А500 | арм. 32 | 574 | 1426.215 | 753 | 10729.26 | 1.311847 | 0.01014806 | 16.4 | 4.845166 | 10.3 | 0.008167747 | 10.7 | 7.934934e-06 | 0.072 | 0.0001315491
2004190 | 2004190 | Ст3Гпс А500 | арм. 32 | 509 | 741.7312 | 629 | 416.8882 | 1.235756 | 0.000607487 | 21.9 | 10.88225 | 12.3 | 3.646665 | 12.6 | 3.620712 | 0.081 | 6.098349e-06
2004190 | 2004190 | Ст3Гпс А500 | арм. 32 | 523 | 175.1584 | 629 | 416.8882 | 1.202677 | 7.110316e-05 | 20.9 | 5.284602 | 11.2 | 0.6554917 | 11.5 | 0.644515 | 0.075 | 7.173215e-05
2004664 | 2004664 | Ст3Гпс А500 | арм. 32 | 525 | 126.2194 | 646 | 11.68163 | 1.230476 | 0.0003750829 | 18.3 | 0.0907056 | 10.2 | 0.03624286 | 10.5 | 0.03888117 | 0.081 | 6.098349e-06
2004664 | 2004664 | Ст3Гпс А500 | арм. 32 | 532 | 17.93304 | 653 | 12.83187 | 1.227444 | 0.0002668151 | 18.5 | 0.01023612 | 10.9 | 0.259717 | 11.2 | 0.2528248 | 0.067 | 0.0002712439
2004663 | 2004663 | Ст3Гпс А500 | арм. 32 | 512 | 587.3227 | 641 | 70.86004 | 1.251953125 | 0.001668232 | 17.8 | 0.6418793 | 10.6 | 0.04394239 | 10.9 | 0.0411347 | 0.085 | 2.342481e-06
2004663 | 2004663 | Ст3Гпс А500 | арм. 32 | 522 | 202.6279 | 639 | 108.5314 | 1.224138 | 0.0001697496 | 16.6 | 4.004696 | 7.4 | 8.942346 | 7.7 | 8.983107 | 0.067 | 0.0002712439
2004661 | 2004661 | Ст3Гпс А500 | арм. 32 | 512 | 587.3227 | 636 | 180.0384 | 1.2421875 | 0.0009658649 | 20.9 | 5.284602 | 9.7 | 0.4766185 | 10 | 0.4860643 | 0.099 | 0.0002411969
2004662 | 2004662 | Ст3Гпс А500 | арм. 32 | 520 | 263.5668 | 647 | 5.845952 | 1.244231 | 0.001097043 | 18.5 | 0.01023612 | 10 | 0.1523931 | 10.3 | 0.1577544 | 0.092 | 7.276971e-05
2004662 | 2004662 | Ст3Гпс А500 | арм. 32 | 523 | 175.1584 | 649 | 0.1745906 | 1.240918 | 0.0008885556 | 19.9 | 1.68695 | 10.3 | 0.008167747 | 10.6 | 0.009444555 | 0.09 | 4.264764e-05
2004663 | 2004663 | Ст3Гпс А500 | арм. 32 | 530 | 38.87201 | 656 | 43.32483 | 1.237736 | 0.000708982 | 19.1 | 0.2488277 | 11.2 | 0.6554917 | 11.5 | 0.644515 | 0.07 | 0.000181427
2004663 | 2004663 | Ст3Гпс А500 | арм. 32 | 534 | 4.994071 | 657 | 57.48914 | 1.230337 | 0.0003697139 | 20.1 | 2.24648 | 11 | 0.3716419 | 11.3 | 0.3633882 | 0.084 | 2.814477e-07
2004649 | 2004649 | Ст3Гпс А500 | арм. 32 | 537 | 0.5856201 | 652 | 6.667548 | 1.214153 | 9.263301e-06 | 19.8 | 1.437184 | 10.2 | 0.03624286 | 10.5 | 0.03888117 | 0.084 | 2.814477e-07
2004649 | 2004649 | Ст3Гпс А500 | арм. 32 | 529 | 52.34149 | 645 | 19.51731 | 1.219282 | 6.679025e-05 | 20.4 | 3.235776 | 8.8 | 2.529295 | 9.1 | 2.550994 | 0.073 | 0.0001096101
2004665 | 2004665 | Ст3Гпс А500 | арм. 32 | 530 | 38.87201 | 650 | 0.3389098 | 1.226415 | 0.0002342725 | 18.3 | 0.0907056 | 11 | 0.3716419 | 11.3 | 0.3633882 | 0.07 | 0.000181427
2004665 | 2004665 | Ст3Гпс А500 | арм. 32 | 528 | 67.81097 | 649 | 0.1745906 | 1.229167 | 0.0003260745 | 19.4 | 0.6381234 | 12.2 | 3.274741 | 12.5 | 3.250149 | 0.072 | 0.0001315491
2004668 | 2004668 | Ст3Гпс А500 | арм. 32 | 532 | 17.93304 | 651 | 2.503229 | 1.223684 | 0.0001581326 | 18.6 | 1.377593e-06 | 8.9 | 2.221219 | 9.2 | 2.241557 | 0.068 | 0.0002393049
2004668 | 2004668 | Ст3Гпс А500 | арм. 32 | 528 | 67.81097 | 649 | 0.1745906 | 1.229167 | 0.0003260745 | 20.7 | 4.405072 | 10.7 | 0.09586728 | 11 | 0.09169808 | 0.067 | 0.0002712439
2004664 | 2004664 | Ст3Гпс А500 | арм. 32 | 514 | 494.3837 | 642 | 55.02436 | 1.249027 | 0.001437783 | 21 | 5.754368 | 13.1 | 7.342064 | 13.4 | 7.305219 | 0.079 | 1.997628e-05
2004664 | 2004664 | Ст3Гпс А500 | арм. 32 | 520 | 263.5668 | 646 | 11.68163 | 1.242308 | 0.0009733501 | 16.3 | 5.2954 | 9.9 | 0.2404682 | 10.2 | 0.247191 | 0.097 | 0.0001830749
2004659 | 2004659 | Ст3Гпс А500 | арм. 32 | 513 | 539.8532 | 638 | 130.3671 | 1.243665 | 0.001059866 | 19.1 | 0.2488277 | 11.2 | 0.6554917 | 11.5 | 0.644515 | 0.082 | 2.159382e-06
2004659 | 2004659 | Ст3Гпс А500 | арм. 32 | 506 | 914.1396 | 633 | 269.5455 | 1.250988 | 0.001590335 | 19.2 | 0.3585929 | 12.1 | 2.922816 | 12.4 | 2.899585 | 0.07 | 0.000181427
2004650 | 2004650 | Ст3Гпс А500 | арм. 32 | 528 | 67.81097 | 642 | 55.02436 | 1.215909 | 2.30396e-05 | 17.4 | 1.442818 | 13.1 | 7.342064 | 13.4 | 7.305219 | 0.067 | 0.0002712439
2004650 | 2004650 | Ст3Гпс А500 | арм. 32 | 525 | 126.2194 | 641 | 70.86004 | 1.220952 | 9.688953e-05 | 21.3 | 7.283663 | 10.5 | 0.01201751 | 10.8 | 0.01057132 | 0.086 | 6.403513e-06
2004651 | 2004651 | Ст3Гпс А500 | арм. 32 | 531 | 27.40252 | 642 | 55.02436 | 1.20904 | 4.283182e-06 | 19.8 | 1.437184 | 10.3 | 0.008167747 | 10.6 | 0.009444555 | 0.1 | 0.000273258
2004651 | 2004651 | Ст3Гпс А500 | арм. 32 | 527 | 85.28046 | 642 | 55.02436 | 1.218216 | 5.051209e-05 | 21.4 | 7.833429 | 13.8 | 11.62554 | 14.1 | 11.57916 | 0.088 | 2.052558e-05
2004656 | 2004656 | Ст3Гпс А500 | арм. 32 | 515 | 450.9143 | 639 | 108.5314 | 1.240777 | 0.0008801645 | 18.6 | 1.377593e-06 | 10.7 | 0.09586728 | 11 | 0.09169808 | 0.08 | 1.203732e-05
2004656 | 2004656 | Ст3Гпс А500 | арм. 32 | 523 | 175.1584 | 645 | 19.51731 | 1.23327 | 0.0004910862 | 20.8 | 4.834837 | 11.8 | 1.987041 | 12.1 | 1.967895 | 0.065 | 0.0003411218
2004189 | 2004189 | Ст3Гпс А500 | арм. 32 | 509 | 741.7312 | 632 | 303.3812 | 1.24165 | 0.0009327626 | 18.6 | 1.377593e-06 | 10.8 | 0.1677922 | 11.1 | 0.1622615 | 0.08 | 1.203732e-05
2004189 | 2004189 | Ст3Гпс А500 | арм. 32 | 525 | 126.2194 | 630 | 377.0525 | 1.2 | 0.0001234128 | 20 | 1.956715 | 10.7 | 0.09586728 | 11 | 0.09169808 | 0.081 | 6.098349e-06
2004660 | 2004660 | Ст3Гпс А500 | арм. 32 | 507 | 854.6701 | 630 | 377.0525 | 1.242604 | 0.0009918983 | 18.4 | 0.04047086 | 11.4 | 1.019341 | 11.7 | 1.005642 | 0.083 | 2.204148e-07
2004660 | 2004660 | Ст3Гпс А500 | арм. 32 | 521 | 232.0974 | 625 | 596.2309 | 1.199616 | 0.0001320893 | 19.8 | 1.437184 | 14.5 | 16.88901 | 14.8 | 16.83311 | 0.081 | 6.098349e-06
2004657 | 2004657 | Ст3Гпс А500 | арм. 32 | 525 | 126.2194 | 645 | 19.51731 | 1.228571 | 0.0003049318 | 20.7 | 4.405072 | 11 | 0.3716419 | 11.3 | 0.3633882 | 0.091 | 5.670868e-05
2004655 | 2004655 | Ст3Гпс А500 | арм. 32 | 520 | 263.5668 | 622 | 751.738 | 1.196154 | 0.0002236606 | 23 | 19.34967 | 12.2 | 3.274741 | 12.5 | 3.250149 | 0.087 | 1.246455e-05
2004654 | 2004654 | Ст3Гпс А500 | арм. 32 | 518 | 332.5058 | 639 | 108.5314 | 1.233591 | 0.0005054224 | 19.6 | 0.997654 | 10.9 | 0.259717 | 11.2 | 0.2528248 | 0.099 | 0.0002411969
2004654 | 2004654 | Ст3Гпс А500 | арм. 32 | 524 | 149.6889 | 638 | 130.3671 | 1.217557 | 4.157824e-05 | 19.3 | 0.4883582 | 11.2 | 0.6554917 | 11.5 | 0.644515 | 0.079 | 1.997628e-05
2004652 | 2004652 | Ст3Гпс А500 | арм. 32 | 535 | 1.524587 | 644 | 29.35299 | 1.203738 | 5.432892e-05 | 16.2 | 5.765635 | 12.4 | 4.03859 | 12.7 | 4.011276 | 0.07 | 0.000181427
2004652 | 2004652 | Ст3Гпс А500 | арм. 32 | 536 | 0.05510371 | 652 | 6.667548 | 1.216418 | 2.818312e-05 | 20.4 | 3.235776 | 10.2 | 0.03624286 | 10.5 | 0.03888117 | 0.092 | 7.276971e-05
2004653 | 2004653 | Ст3Гпс А500 | арм. 32 | 515 | 450.9143 | 637 | 154.2028 | 1.236893 | 0.0006648183 | 17 | 2.563757 | 12 | 2.590891 | 12.3 | 2.569022 | 0.096 | 0.0001570138
2004653 | 2004653 | Ст3Гпс А500 | арм. 32 | 508 | 797.2006 | 624 | 646.0666 | 1.228346 | 0.0002971253 | 20 | 1.956715 | 10.4 | 9.262933e-05 | 10.7 | 7.934934e-06 | 0.099 | 0.0002411969
2004666 | 2004666 | Ст3Гпс А500 | арм. 32 | 517 | 369.9753 | 646 | 11.68163 | 1.249516 | 0.001475121 | 16.6 | 4.004696 | 10.8 | 0.1677922 | 11.1 | 0.1622615 | 0.091 | 5.670868e-05
2004666 | 2004666 | Ст3Гпс А500 | арм. 32 | 523 | 175.1584 | 641 | 70.86004 | 1.225621 | 0.0002106063 | 16.8 | 3.244227 | 9.4 | 0.9808438 | 9.7 | 0.9943741 | 0.086 | 6.403513e-06
2004605 | 2004605 | Ст3Гпс А500 | арм. 25 | 553 | 4.85432 | 661 | 161.0629 | 1.195298 | 0.0003287253 | 22 | 9.362937 | 11.3 | 1.46679 | 11.6 | 1.460888 | 0.07 | 0.0001502451
2004605 | 2004605 | Ст3Гпс А500 | арм. 25 | 551 | 0.04131139 | 659 | 114.2987 | 1.196007 | 0.0003549332 | 20.5 | 2.433262 | 10.8 | 0.505679 | 11.1 | 0.5022161 | 0.082 | 6.628183e-08
2004615 | 2004615 | Ст3Гпс А500 | арм. 25 | 541 | 95.97627 | 641 | 53.42065 | 1.184843 | 5.891014e-05 | 18 | 0.8838038 | 10.5 | 0.1690123 | 10.8 | 0.1670129 | 0.082 | 6.628183e-08
2004615 | 2004615 | Ст3Гпс А500 | арм. 25 | 546 | 23.00879 | 643 | 28.18488 | 1.177656 | 2.3823e-07 | 19.8 | 0.7394136 | 11.4 | 1.719012 | 11.7 | 1.712623 | 0.078 | 1.81259e-05
2004613 | 2004613 | Ст3Гпс А500 | арм. 25 | 540 | 116.5698 | 640 | 69.03854 | 1.185185 | 6.428184e-05 | 17.8 | 1.299847 | 9.6 | 0.2390123 | 9.9 | 0.2414031 | 0.087 | 2.249176e-05
2004613 | 2004613 | Ст3Гпс А500 | арм. 25 | 544 | 46.19578 | 643 | 28.18488 | 1.181985 | 2.321028e-05 | 17.7 | 1.537869 | 13 | 8.474568 | 13.3 | 8.460373 | 0.067 | 0.0002327899
2004602 | 2004602 | Ст3Гпс А500 | арм. 25 | 548 | 7.821799 | 659 | 114.2987 | 1.202555 | 0.0006445076 | 23.3 | 19.00865 | 15.7 | 31.48457 | 16 | 31.4572 | 0.082 | 6.628183e-08
2004602 | 2004602 | Ст3Гпс А500 | арм. 25 | 554 | 10.26082 | 661 | 161.0629 | 1.193141 | 0.0002551433 | 25.6 | 44.35416 | 6.9 | 10.16901 | 7.2 | 10.18457 | 0.069 | 0.00017576
2004603 | 2004603 | Ст3Гпс А500 | арм. 25 | 557 | 38.48034 | 662 | 187.445 | 1.18851 | 0.0001286474 | 22.7 | 14.13678 | 15.1 | 25.11123 | 15.4 | 25.0868 | 0.095 | 0.0001623725
2004603 | 2004603 | Ст3Гпс А500 | арм. 25 | 553 | 4.85432 | 661 | 161.0629 | 1.195298 | 0.0003287253 | 25.5 | 43.03218 | 8.8 | 1.661235 | 9.1 | 1.667528 | 0.072 | 0.0001052153
2004614 | 2004614 | Ст3Гпс А500 | арм. 25 | 550 | 0.6348073 | 642 | 39.80276 | 1.167273 | 9.79083e-05 | 20.9 | 3.841175 | 13 | 8.474568 | 13.3 | 8.460373 | 0.093 | 0.0001154023
2004614 | 2004614 | Ст3Гпс А500 | арм. 25 | 552 | 1.447815 | 643 | 28.18488 | 1.164855 | 0.0001515981 | 19 | 0.003587004 | 10.6 | 0.2612346 | 10.9 | 0.2587473 | 0.093 | 0.0001154023
2004604 | 2004604 | Ст3Гпс А500 | арм. 25 | 554 | 10.26082 | 659 | 114.2987 | 1.189531 | 0.0001528462 | 19.5 | 0.3134786 | 10.4 | 0.09679012 | 10.7 | 0.09527846 | 0.075 | 5.267062e-05
2004604 | 2004604 | Ст3Гпс А500 | арм. 25 | 557 | 38.48034 | 662 | 187.445 | 1.18851 | 0.0001286474 | 21.9 | 8.760958 | 14.6 | 20.35012 | 14.9 | 20.32812 | 0.092 | 9.491723e-05
2074480 | 2074480 | Ст3Гпс А500 | арм. 25 | 533 | 316.7242 | 664 | 246.2093 | 1.245779 | 0.004707472 | 18.6 | 0.1156737 | 11.2 | 1.234568 | 11.5 | 1.229154 | 0.097 | 0.0002173427
2074480 | 2074480 | Ст3Гпс А500 | арм. 25 | 541 | 95.97627 | 666 | 312.9735 | 1.231054 | 0.002903703 | 22.7 | 14.13678 | 11.7 | 2.595679 | 12 | 2.587826 | 0.082 | 6.628183e-08
1907161 | 1907161 | Ст3Гпс А500 | арм. 25 | 541 | 95.97627 | 641 | 53.42065 | 1.184843 | 5.891014e-05 | 22.1 | 9.984915 | 10.2 | 0.01234568 | 10.5 | 0.01180962 | 0.093 | 0.0001154023
1907161 | 1907161 | Ст3Гпс А500 | арм. 25 | 551 | 0.04131139 | 644 | 18.56699 | 1.168784 | 7.028409e-05 | 24.3 | 28.72844 | 10.8 | 0.505679 | 11.1 | 0.5022161 | 0.079 | 1.0611e-05
2074481 | 2074481 | Ст3Гпс А500 | арм. 25 | 544 | 46.19578 | 666 | 312.9735 | 1.224265 | 0.002218138 | 22.5 | 12.67283 | 13.3 | 10.31123 | 13.6 | 10.29558 | 0.082 | 6.628183e-08
2074481 | 2074481 | Ст3Гпс А500 | арм. 25 | 544 | 46.19578 | 658 | 93.91658 | 1.209559 | 0.001049192 | 20.6 | 2.75524 | 9.6 | 0.2390123 | 9.9 | 0.2414031 | 0.072 | 0.0001052153
2004622 | 2004622 | Ст3Гпс А500 | арм. 25 | 548 | 7.821799 | 640 | 69.03854 | 1.167883 | 8.619967e-05 | 22.2 | 10.62689 | 12.6 | 6.305679 | 12.9 | 6.293436 | 0.086 | 1.400666e-05
2004622 | 2004622 | Ст3Гпс А500 | арм. 25 | 551 | 0.04131139 | 643 | 28.18488 | 1.166969 | 0.0001040082 | 19.6 | 0.4354569 | 11.9 | 3.280123 | 12.2 | 3.271295 | 0.096 | 0.0001888576
2004611 | 2004611 | Ст3Гпс А500 | арм. 25 | 565 | 201.7324 | 663 | 215.8272 | 1.173451 | 1.38106e-05 | 19.1 | 0.02556532 | 12 | 3.652346 | 12.3 | 3.643029 | 0.085 | 7.521566e-06
2004611 | 2004611 | Ст3Гпс А500 | арм. 25 | 556 | 27.07383 | 658 | 93.91658 | 1.183453 | 3.950937e-05 | 24.3 | 28.72844 | 10.2 | 0.01234568 | 10.5 | 0.01180962 | 0.084 | 3.036472e-06
2004623 | 2004623 | Ст3Гпс А500 | арм. 25 | 552 | 1.447815 | 643 | 28.18488 | 1.164855 | 0.0001515981 | 19.8 | 0.7394136 | 13 | 8.474568 | 13.3 | 8.460373 | 0.077 | 2.764081e-05
2004623 | 2004623 | Ст3Гпс А500 | арм. 25 | 546 | 23.00879 | 640 | 69.03854 | 1.172161 | 2.506422e-05 | 18.9 | 0.001608684 | 11.1 | 1.022346 | 11.4 | 1.017419 | 0.084 | 3.036472e-06
2004610 | 2004610 | Ст3Гпс А500 | арм. 25 | 564 | 174.3259 | 663 | 215.8272 | 1.175532 | 2.675432e-06 | 18.1 | 0.7057821 | 12.1 | 4.044568 | 12.4 | 4.034764 | 0.09 | 5.994704e-05
2004610 | 2004610 | Ст3Гпс А500 | арм. 25 | 558 | 51.88684 | 659 | 114.2987 | 1.181004 | 1.471485e-05 | 16.8 | 4.580064 | 11.2 | 1.234568 | 11.5 | 1.229154 | 0.076 | 3.915571e-05
2004612 | 2004612 | Ст3Гпс А500 | арм. 25 | 556 | 27.07383 | 647 | 1.713332 | 1.163669 | 0.0001822102 | 18.5 | 0.1936954 | 10.8 | 0.505679 | 11.1 | 0.5022161 | 0.072 | 0.0001052153
2004612 | 2004612 | Ст3Гпс А500 | арм. 25 | 548 | 7.821799 | 643 | 28.18488 | 1.173358 | 1.451553e-05 | 17.8 | 1.299847 | 11.1 | 1.022346 | 11.4 | 1.017419 | 0.091 | 7.643214e-05
2004608 | 2004608 | Ст3Гпс А500 | арм. 25 | 556 | 27.07383 | 656 | 59.15236 | 1.179856 | 7.228169e-06 | 16.8 | 4.580064 | 9.6 | 0.2390123 | 9.9 | 0.2414031 | 0.081 | 1.581187e-06
2004608 | 2004608 | Ст3Гпс А500 | арм. 25 | 558 | 51.88684 | 656 | 59.15236 | 1.175627 | 2.372676e-06 | 18.3 | 0.4097388 | 9.8 | 0.08345679 | 10.1 | 0.08487195 | 0.066 | 0.0002643048
2004621 | 2004621 | Ст3Гпс А500 | арм. 25 | 549 | 3.228303 | 641 | 53.42065 | 1.167577 | 9.197148e-05 | 20.6 | 2.75524 | 14.2 | 16.90123 | 14.5 | 16.88119 | 0.096 | 0.0001888576
2004621 | 2004621 | Ст3Гпс А500 | арм. 25 | 549 | 3.228303 | 641 | 53.42065 | 1.167577 | 9.197148e-05 | 21.2 | 5.10711 | 12.1 | 4.044568 | 12.4 | 4.034764 | 0.067 | 0.0002327899
2004624 | 2004624 | Ст3Гпс А500 | арм. 25 | 563 | 148.9194 | 660 | 136.6808 | 1.172291 | 2.377823e-05 | 17.4 | 2.371934 | 10.8 | 0.505679 | 11.1 | 0.5022161 | 0.085 | 7.521566e-06
2004624 | 2004624 | Ст3Гпс А500 | арм. 25 | 559 | 67.29334 | 659 | 114.2987 | 1.178891 | 2.969718e-06 | 16.6 | 5.476107 | 9.9 | 0.03567901 | 10.2 | 0.03660637 | 0.092 | 9.491723e-05
2004626 | 2004626 | Ст3Гпс А500 | арм. 25 | 566 | 231.1389 | 661 | 161.0629 | 1.167845 | 8.691957e-05 | 18.9 | 0.001608684 | 11.2 | 1.234568 | 11.5 | 1.229154 | 0.096 | 0.0001888576
2004626 | 2004626 | Ст3Гпс А500 | арм. 25 | 570 | 368.7649 | 660 | 136.6808 | 1.157895 | 0.0003714429 | 20.4 | 2.131283 | 10.5 | 0.1690123 | 10.8 | 0.1670129 | 0.093 | 0.0001154023
2004616 | 2004616 | Ст3Гпс А500 | арм. 25 | 553 | 4.85432 | 652 | 13.6239 | 1.179024 | 3.444434e-06 | 19.5 | 0.3134786 | 11.1 | 1.022346 | 11.4 | 1.017419 | 0.073 | 8.570043e-05
2004616 | 2004616 | Ст3Гпс А500 | арм. 25 | 551 | 0.04131139 | 652 | 13.6239 | 1.183303 | 3.764431e-05 | 20 | 1.12337 | 13.3 | 10.31123 | 13.6 | 10.29558 | 0.073 | 8.570043e-05
2004620 | 2004620 | Ст3Гпс А500 | арм. 25 | 547 | 14.4153 | 642 | 39.80276 | 1.173675 | 1.220106e-05 | 20.5 | 2.433262 | 11.2 | 1.234568 | 11.5 | 1.229154 | 0.096 | 0.0001888576
2004620 | 2004620 | Ст3Гпс А500 | арм. 25 | 545 | 33.60229 | 641 | 53.42065 | 1.176147 | 1.042034e-06 | 22.1 | 9.984915 | 13 | 8.474568 | 13.3 | 8.460373 | 0.078 | 1.81259e-05
2004619 | 2004619 | Ст3Гпс А500 | арм. 25 | 555 | 17.66733 | 652 | 13.6239 | 1.174775 | 5.725563e-06 | 19.8 | 0.7394136 | 11.2 | 1.234568 | 11.5 | 1.229154 | 0.089 | 4.546195e-05
2004619 | 2004619 | Ст3Гпс А500 | арм. 25 | 556 | 27.07383 | 651 | 7.241787 | 1.170863 | 3.974395e-05 | 20.9 | 3.841175 | 11.3 | 1.46679 | 11.6 | 1.460888 | 0.083 | 5.513767e-07
2004609 | 2004609 | Ст3Гпс А500 | арм. 25 | 557 | 38.48034 | 660 | 136.6808 | 1.184919 | 6.008762e-05 | 18.9 | 0.001608684 | 13.3 | 10.31123 | 13.6 | 10.29558 | 0.087 | 2.249176e-05
2004609 | 2004609 | Ст3Гпс А500 | арм. 25 | 554 | 10.26082 | 658 | 93.91658 | 1.187726 | 0.0001114723 | 17.2 | 3.027977 | 10.6 | 0.2612346 | 10.9 | 0.2587473 | 0.077 | 2.764081e-05
2004618 | 2004618 | Ст3Гпс А500 | арм. 25 | 556 | 27.07383 | 652 | 13.6239 | 1.172662 | 2.03015e-05 | 19.3 | 0.129522 | 10.6 | 0.2612346 | 10.9 | 0.2587473 | 0.077 | 2.764081e-05
2004618 | 2004618 | Ст3Гпс А500 | арм. 25 | 557 | 38.48034 | 652 | 13.6239 | 1.170557 | 4.370581e-05 | 19.5 | 0.3134786 | 10.2 | 0.01234568 | 10.5 | 0.01180962 | 0.089 | 4.546195e-05
2004617 | 2004617 | Ст3Гпс А500 | арм. 25 | 554 | 10.26082 | 652 | 13.6239 | 1.176895 | 7.413788e-08 | 19.5 | 0.3134786 | 10.2 | 0.01234568 | 10.5 | 0.01180962 | 0.067 | 0.0002327899
2004617 | 2004617 | Ст3Гпс А500 | арм. 25 | 551 | 0.04131139 | 651 | 7.241787 | 1.181488 | 1.86677e-05 | 17.3 | 2.689956 | 10.5 | 0.1690123 | 10.8 | 0.1670129 | 0.081 | 1.581187e-06
2004625 | 2004625 | Ст3Гпс А500 | арм. 25 | 567 | 262.5454 | 659 | 114.2987 | 1.162257 | 0.0002223109 | 18.8 | 0.01963036 | 9.3 | 0.6223457 | 9.6 | 0.6261999 | 0.08 | 5.096092e-06
2004625 | 2004625 | Ст3Гпс А500 | арм. 25 | 563 | 148.9194 | 659 | 114.2987 | 1.170515 | 4.425565e-05 | 19.4 | 0.2115003 | 9.6 | 0.2390123 | 9.9 | 0.2414031 | 0.066 | 0.0002643048
2004628 | 2004628 | Ст3Гпс А500 | арм. 28 | 522 | 639.3673 | 637 | 118.0549 | 1.220307 | 0.00130729 | 17.1 | 2.520966 | 9 | 1.434128 | 9.3 | 1.44883 | 0.096 | 0.0001778141
2004628 | 2004628 | Ст3Гпс А500 | арм. 28 | 546 | 1.653061 | 655 | 50.90386 | 1.199634 | 0.0002397435 | 21.1 | 5.818925 | 10.3 | 0.01049579 | 10.6 | 0.0092788 | 0.08 | 7.103857e-06
2004629 | 2004629 | Ст3Гпс А500 | арм. 28 | 547 | 0.08163265 | 658 | 102.712 | 1.202925 | 0.0003525006 | 18.6 | 0.007700958 | 11.1 | 0.8144142 | 11.4 | 0.8034012 | 0.096 | 0.0001778141
2004629 | 2004629 | Ст3Гпс А500 | арм. 28 | 545 | 5.22449 | 656 | 66.17324 | 1.20367 | 0.0003810178 | 21.4 | 7.356272 | 11.2 | 1.004904 | 11.5 | 0.9926666 | 0.067 | 0.0002454018
2004678 | 2004678 | Ст3Гпс А500 | арм. 36 | 532 | 95.5062 | 633 | 402.276 | 1.18985 | 0.0002524679 | 19.3 | 1.317278 | 10.9 | 0.1510382 | 11.2 | 0.1484001 | 0.083 | 3.909607e-06
2004645 | 2004645 | Ст3Гпс А500 | арм. 36 | 525 | 281.3244 | 645 | 64.91232 | 1.228571 | 0.000521326 | 21.3 | 9.908187 | 10 | 0.2614928 | 10.3 | 0.264991 | 0.069 | 0.000144546
2004645 | 2004645 | Ст3Гпс А500 | арм. 36 | 538 | 14.23347 | 636 | 290.935 | 1.182156 | 0.0005561451 | 21.2 | 9.288642 | 11.7 | 1.412856 | 12 | 1.404764 | 0.075 | 3.627324e-05
2004672 | 2004672 | Ст3Гпс А500 | арм. 36 | 521 | 431.5062 | 642 | 122.2532 | 1.232246 | 0.0007026114 | 20.4 | 5.052278 | 10.8 | 0.08331095 | 11.1 | 0.0813546 | 0.079 | 4.091426e-06
2004672 | 2004672 | Ст3Гпс А500 | арм. 36 | 524 | 315.8698 | 644 | 82.02596 | 1.229008 | 0.0005414357 | 20 | 3.414096 | 11.5 | 0.9774019 | 11.8 | 0.9706728 | 0.077 | 1.618233e-05
2004626 | 2004626 | Ст3Гпс А500 | арм. 28 | 546 | 1.653061 | 658 | 102.712 | 1.205128 | 0.0004400831 | 20.9 | 4.894027 | 12.5 | 5.301271 | 12.8 | 5.273116 | 0.077 | 3.209569e-05
2004626 | 2004626 | Ст3Гпс А500 | арм. 28 | 516 | 978.7959 | 635 | 165.5161 | 1.23062 | 0.002159471 | 17.3 | 1.925864 | 7.2 | 8.985312 | 7.5 | 9.022054 | 0.067 | 0.0002454018
2051249-2 | 2051249 | Ст3пс А500 | арм. 10 | 552 | 26.3382 | 635 | 254.6935 | 1.150362 | 0.0003323004 | 23.6 | 0.2639202 | 8.1 | 0.02511926 | 8.4 | 0.06073073 | 0.07 | 0.00015281
2051249-2 | 2051249 | Ст3пс А500 | арм. 10 | 550 | 50.8665 | 637 | 194.857 | 1.158182 | 0.00010836 | 21.8 | 1.654486 | 6.9 | 1.845497 | 7.2 | 2.092177 | 0.071 | 0.0001290868
2051250-2 | 2051250 | Ст3пс А500 | арм. 10 | 581 | 569.6778 | 669 | 325.4734 | 1.151463 | 0.0002933832 | 22.6 | 0.2364569 | 8.4 | 0.02002492 | 8.7 | 0.002869096 | 0.067 | 0.0002359798
2051251-2 | 2051251 | Ст3пс А500 | арм. 10 | 595 | 1433.98 | 692 | 1684.354 | 1.163025 | 3.098277e-05 | 21.2 | 3.558008 | 8.4 | 0.02002492 | 8.7 | 0.002869096 | 0.065 | 0.0003014264
2051252-1 | 2051252 | Ст3пс А500 | арм. 10 | 589 | 1015.565 | 679 | 786.291 | 1.152801 | 0.0002493263 | 23 | 0.007442227 | 7.2 | 1.120402 | 7.5 | 1.314316 | 0.086 | 1.32377e-05
2051252-2 | 2051252 | Ст3пс А500 | арм. 10 | 556 | 1.281595 | 651 | 0.001671216 | 1.170863 | 5.16145e-06 | 22.1 | 0.9727252 | 9.6 | 1.799648 | 9.9 | 1.571423 | 0.087 | 2.151443e-05
2051252-3 | 2051252 | Ст3пс А500 | арм. 10 | 569 | 140.8476 | 655 | 16.32872 | 1.151142 | 0.0003044701 | 22.6 | 0.2364569 | 8.8 | 0.2932325 | 9.1 | 0.2057202 | 0.082 | 1.3078e-07
2051253-1 | 2051253 | Ст3пс А500 | арм. 10 | 585 | 776.6212 | 683 | 1026.618 | 1.167521 | 1.145027e-06 | 20.2 | 8.330545 | 6.4 | 3.453987 | 7.4 | 1.553603 | 0.095 | 0.0001597283
2051253-2 | 2051253 | Ст3пс А500 | арм. 10 | 595 | 1433.98 | 685 | 1158.782 | 1.151261 | 0.0003003609 | 22.8 | 0.08194956 | 6.8 | 2.127195 | 7.1 | 2.391464 | 0.065 | 0.0003014264
2051253-3 | 2051253 | Ст3пс А500 | арм. 10 | 574 | 284.5269 | 673 | 485.8004 | 1.172474 | 1.507335e-05 | 20.1 | 8.917799 | 6.4 | 3.453987 | 7.7 | 0.8957412 | 0.087 | 2.151443e-05
2051256-2 | 2051256 | Ст3пс А500 | арм. 10 | 565 | 61.90424 | 657 | 36.49224 | 1.162832 | 3.317263e-05 | 24 | 0.8349055 | 7.4 | 0.7370061 | 7.7 | 0.8957412 | 0.076 | 4.04704e-05
2051257-2 | 2051257 | Ст3пс А500 | арм. 10 | 584 | 721.8854 | 676 | 627.0457 | 1.157534 | 0.0001222612 | 23.6 | 0.2639202 | 8 | 0.06681737 | 8.3 | 0.1200179 | 0.091 | 7.462135e-05
2051257-3 | 2051257 | Ст3пс А500 | арм. 10 | 602 | 2013.131 | 693 | 1767.436 | 1.151163 | 0.0003037574 | 23.4 | 0.09842755 | 8.2 | 0.003421146 | 8.5 | 0.02144352 | 0.07 | 0.00015281
2051258-2 | 2051258 | Ст3пс А500 | арм. 10 | 568 | 118.1118 | 657 | 36.49224 | 1.15669 | 0.0001416406 | 23.2 | 0.01293489 | 7.2 | 1.120402 | 7.5 | 1.314316 | 0.085 | 6.960969e-06
2051259-1 | 2051259 | Ст3пс А500 | арм. 10 | 551 | 37.60235 | 643 | 63.34758 | 1.166969 | 2.631792e-06 | 23.2 | 0.01293489 | 9 | 0.5498362 | 9.3 | 0.4271458 | 0.094 | 0.0001354515
2051259-2 | 2051259 | Ст3пс А500 | арм. 10 | 543 | 199.7156 | 634 | 287.6117 | 1.167587 | 1.007915e-06 | 22.8 | 0.08194956 | 8.8 | 0.2932325 | 9.1 | 0.2057202 | 0.092 | 9.289808e-05
2051262-1 | 2051262 | Ст3пс А500 | арм. 10 | 545 | 147.1873 | 632 | 359.4482 | 1.159633 | 8.025292e-05 | 23.4 | 0.09842755 | 9.4 | 1.303044 | 9.7 | 1.109997 | 0.07 | 0.00015281
2051262-2 | 2051262 | Ст3пс А500 | арм. 10 | 566 | 78.64009 | 658 | 49.574 | 1.162544 | 3.656932e-05 | 23.6 | 0.2639202 | 6.2 | 4.237383 | 7.6 | 1.095028 | 0.086 | 1.32377e-05
2051263-1 | 2051263 | Ст3пс А500 | арм. 10 | 541 | 260.2439 | 627 | 574.0394 | 1.158965 | 9.267041e-05 | 24.8 | 2.936876 | 9.5 | 1.541346 | 9.8 | 1.33071 | 0.082 | 1.3078e-07
2051263-2 | 2051263 | Ст3пс А500 | арм. 10 | 559 | 3.489142 | 646 | 24.59287 | 1.155635 | 0.0001678674 | 24 | 0.8349055 | 9.6 | 1.799648 | 9.9 | 1.571423 | 0.071 | 0.0001290868
2051263-3 | 2051263 | Ст3пс А500 | арм. 10 | 550 | 50.8665 | 638 | 167.9388 | 1.16 | 7.381262e-05 | 23.6 | 0.2639202 | 9.5 | 1.541346 | 9.8 | 1.33071 | 0.093 | 0.0001131748
2051264-2 | 2051264 | Ст3пс А500 | арм. 10 | 569 | 140.8476 | 657 | 36.49224 | 1.154657 | 0.0001941601 | 22.2 | 0.7854716 | 10 | 3.032855 | 10.3 | 2.734274 | 0.068 | 0.0002062566
2051264-3 | 2051264 | Ст3пс А500 | арм. 10 | 552 | 26.3382 | 644 | 48.42934 | 1.166667 | 3.704702e-06 | 22.8 | 0.08194956 | 10.2 | 3.769459 | 10.5 | 3.435699 | 0.1 | 0.0003111119
2051265-1 | 2051265 | Ст3пс А500 | арм. 10 | 545 | 147.1873 | 639 | 143.0205 | 1.172477 | 1.509818e-05 | 22 | 1.179979 | 9.5 | 1.541346 | 9.8 | 1.33071 | 0.1 | 0.0003111119
2051265-2 | 2051265 | Ст3пс А500 | арм. 10 | 549 | 66.13065 | 642 | 80.26582 | 1.169399 | 6.520244e-07 | 23.4 | 0.09842755 | 8.4 | 0.02002492 | 8.7 | 0.002869096 | 0.097 | 0.0002142817
2051265-3 | 2051265 | Ст3пс А500 | арм. 10 | 541 | 260.2439 | 627 | 574.0394 | 1.158965 | 9.267041e-05 | 23.6 | 0.2639202 | 9 | 0.5498362 | 9.3 | 0.4271458 | 0.096 | 0.000186005
2051266-1 | 2051266 | Ст3пс А500 | арм. 10 | 559 | 3.489142 | 644 | 48.42934 | 1.152057 | 0.0002733792 | 24 | 0.8349055 | 7.1 | 1.3421 | 7.4 | 1.553603 | 0.069 | 0.0001785333
2051266-3 | 2051266 | Ст3пс А500 | арм. 10 | 547 | 102.659 | 632 | 359.4482 | 1.155393 | 0.0001741971 | 25.4 | 5.353354 | 7 | 1.583799 | 7.3 | 1.81289 | 0.077 | 2.874713e-05
2051267-2 | 2051267 | Ст3пс А500 | арм. 10 | 520 | 1378.791 | 615 | 1293.058 | 1.182692 | 0.0001988348 | 23.8 | 0.5094129 | 6.4 | 3.453987 | 7.7 | 0.8957412 | 0.094 | 0.0001354515
2051267-3 | 2051267 | Ст3пс А500 | арм. 10 | 549 | 66.13065 | 632 | 359.4482 | 1.151184 | 0.0003030195 | 22.8 | 0.08194956 | 7 | 1.583799 | 7.3 | 1.81289 | 0.086 | 1.32377e-05
2051276-2 | 2051276 | Ст3пс А500 | арм. 12 | 541 | 119.9133 | 632 | 142.5778 | 1.168207 | 2.019104e-06 | 19.3 | 7.527145 | 8.8 | 0.1280364 | 9.1 | 0.09119204 | 0.088 | 2.77656e-05
2051276-2 | 2051276 | Ст3пс А500 | арм. 12 | 526 | 673.4282 | 621 | 526.2709 | 1.180608 | 0.0001910558 | 21.3 | 0.552888 | 8 | 0.1955216 | 8.3 | 0.2480237 | 0.098 | 0.0002331517
2051276-3 | 2051276 | Ст3пс А500 | арм. 12 | 569 | 290.6856 | 667 | 531.7362 | 1.172232 | 2.965798e-05 | 20.2 | 3.39873 | 7.2 | 1.543007 | 7.5 | 1.684855 | 0.069 | 0.0001885319
2051277-1 | 2051277 | Ст3пс А500 | арм. 12 | 538 | 194.6163 | 629 | 223.2214 | 1.169145 | 5.564453e-06 | 22 | 0.001897853 | 9.7 | 1.582116 | 10 | 1.444756 | 0.065 | 0.0003143775
2051277-2 | 2051277 | Ст3пс А500 | арм. 12 | 538 | 194.6163 | 628 | 254.1025 | 1.167286 | 2.501732e-07 | 24.7 | 7.05665 | 9.6 | 1.340551 | 9.9 | 1.21436 | 0.091 | 6.838144e-05
2051277-3 | 2051277 | Ст3пс А500 | арм. 12 | 535 | 287.3193 | 625 | 358.7461 | 1.168224 | 2.068497e-06 | 22.2 | 0.02447211 | 7.3 | 1.304571 | 7.6 | 1.435251 | 0.084 | 1.61114e-06
2051278-1 | 2051278 | Ст3пс А500 | арм. 12 | 521 | 957.9331 | 611 | 1085.083 | 1.172745 | 3.55055e-05 | 24 | 3.82764 | 8.4 | 0.001779002 | 8.7 | 0.009607882 | 0.071 | 0.0001376092
2051278-2 | 2051278 | Ст3пс А500 | арм. 12 | 519 | 1085.735 | 607 | 1364.607 | 1.169557 | 7.677155e-06 | 24 | 3.82764 | 8.8 | 0.1280364 | 9.1 | 0.09119204 | 0.077 | 3.284084e-05
2051278-3 | 2051278 | Ст3пс А500 | арм. 12 | 527 | 622.5272 | 616 | 780.6768 | 1.16888 | 4.386441e-06 | 24.2 | 4.650215 | 8.1 | 0.1170859 | 8.4 | 0.1584198 | 0.085 | 5.149754e-06
2051279-1 | 2051279 | Ст3пс А500 | арм. 12 | 558 | 36.59651 | 650 | 36.7164 | 1.164875 | 3.65391e-06 | 21.6 | 0.1967493 | 8.1 | 0.1170859 | 8.4 | 0.1584198 | 0.084 | 1.61114e-06
2051279-2 | 2051279 | Ст3пс А500 | арм. 12 | 565 | 170.2896 | 657 | 170.5481 | 1.162832 | 1.563581e-05 | 21.8 | 0.0593236 | 7.8 | 0.4123929 | 8.1 | 0.4872316 | 0.082 | 5.339124e-07
2051279-3 | 2051279 | Ст3пс А500 | арм. 12 | 540 | 142.8143 | 636 | 63.05303 | 1.177778 | 0.0001208176 | 23.6 | 2.422492 | 8.4 | 0.001779002 | 8.7 | 0.009607882 | 0.068 | 0.0002169933
2051280-1 | 2051280 | Ст3пс А500 | арм. 12 | 537 | 223.5173 | 628 | 254.1025 | 1.16946 | 7.149691e-06 | 21.9 | 0.02061072 | 6.8 | 2.696749 | 7.1 | 2.883271 | 0.09 | 5.284282e-05
2051281-2 | 2051281 | Ст3пс А500 | арм. 12 | 573 | 443.0817 | 662 | 326.1421 | 1.155323 | 0.0001314052 | 20.5 | 2.382591 | 7.3 | 1.304571 | 7.6 | 1.435251 | 0.067 | 0.0002474547
2051282-2 | 2051282 | Ст3пс А500 | арм. 12 | 561 | 81.89354 | 651 | 49.83521 | 1.160428 | 4.042753e-05 | 21.7 | 0.1180365 | 6.9 | 2.378314 | 7.2 | 2.553667 | 0.079 | 1.391807e-05
2051283-3 | 2051283 | Ст3пс А500 | арм. 12 | 561 | 81.89354 | 648 | 16.47878 | 1.15508 | 0.0001370271 | 22.5 | 0.2083335 | 8.6 | 0.02490771 | 8.9 | 0.01039996 | 0.09 | 5.284282e-05
2051284-1 | 2051284 | Ст3пс А500 | арм. 12 | 562 | 100.9925 | 652 | 64.95402 | 1.160142 | 4.413906e-05 | 21.8 | 0.0593236 | 8.8 | 0.1280364 | 9.1 | 0.09119204 | 0.072 | 0.0001151478
2051284-2 | 2051284 | Ст3пс А500 | арм. 12 | 557 | 25.4975 | 645 | 1.122341 | 1.157989 | 7.738447e-05 | 22.5 | 0.2083335 | 7.6 | 0.7092642 | 7.9 | 0.8064396 | 0.071 | 0.0001376092
2051284-3 | 2051284 | Ст3пс А500 | арм. 12 | 544 | 63.21037 | 631 | 167.459 | 1.159926 | 4.705413e-05 | 22 | 0.001897853 | 8 | 0.1955216 | 8.3 | 0.2480237 | 0.091 | 6.838144e-05
2051285-1 | 2051285 | Ст3пс А500 | арм. 12 | 541 | 119.9133 | 629 | 223.2214 | 1.162662 | 1.701014e-05 | 22.8 | 0.5721949 | 11.2 | 7.605581 | 11.5 | 7.300697 | 0.083 | 7.252622e-08
2051285-3 | 2051285 | Ст3пс А500 | арм. 12 | 554 | 4.200471 | 643 | 0.8847172 | 1.16065 | 3.76536e-05 | 23.3 | 1.578631 | 9.6 | 1.340551 | 9.9 | 1.21436 | 0.091 | 6.838144e-05
2051286-2 | 2051286 | Ст3пс А500 | арм. 12 | 545 | 48.30938 | 633 | 119.6966 | 1.161468 | 2.828306e-05 | 19.7 | 5.492294 | 8.5 | 0.003343358 | 8.8 | 3.921184e-06 | 0.09 | 5.284282e-05
2051286-3 | 2051286 | Ст3пс А500 | арм. 12 | 530 | 481.8242 | 618 | 672.9144 | 1.166038 | 5.600073e-07 | 20.2 | 3.39873 | 9.8 | 1.84368 | 10.1 | 1.695152 | 0.092 | 8.592005e-05
2051287-1 | 2051287 | Ст3пс А500 | арм. 12 | 549 | 8.705421 | 638 | 35.29066 | 1.162113 | 2.183823e-05 | 20.2 | 3.39873 | 7.6 | 0.7092642 | 7.9 | 0.8064396 | 0.092 | 8.592005e-05
2051287-2 | 2051287 | Ст3пс А500 | арм. 12 | 543 | 80.11136 | 633 | 119.6966 | 1.165746 | 1.082049e-06 | 19.5 | 6.46972 | 8.4 | 0.001779002 | 8.7 | 0.009607882 | 0.086 | 1.068837e-05
2051287-3 | 2051287 | Ст3пс А500 | арм. 12 | 525 | 726.3292 | 616 | 780.6768 | 1.173333 | 4.286663e-05 | 20.8 | 1.546452 | 6.9 | 2.378314 | 7.2 | 2.553667 | 0.091 | 6.838144e-05
2005299-1 | 2005299 | Ст3пс А500 | арм. 12 | 538 | 194.6163 | 626 | 321.8649 | 1.163569 | 1.035101e-05 | 21.5 | 0.2954622 | 8.4 | 0.001779002 | 8.7 | 0.009607882 | 0.065 | 0.0003143775
2005299-2 | 2005299 | Ст3пс А500 | арм. 12 | 539 | 167.7153 | 627 | 286.9837 | 1.163265 | 1.239579e-05 | 19 | 9.263284 | 6.1 | 5.485799 | 7.4 | 1.954459 | 0.084 | 1.61114e-06
2005299-3 | 2005299 | Ст3пс А500 | арм. 12 | 557 | 25.4975 | 643 | 0.8847172 | 1.154399 | 0.0001534504 | 19.5 | 6.46972 | 8 | 0.1955216 | 8.3 | 0.2480237 | 0.092 | 8.592005e-05
2005420-1 | 2005420 | Ст3пс А500 | арм. 14 | 541 | 26.66622 | 636 | 1.242677 | 1.175601 | 8.077216e-05 | 21.9 | 0.7735347 | 8.5 | 0.3521741 | 8.8 | 0.3860279 | 0.082 | 4.299919e-09
2051293-1 | 2051293 | Ст3пс А500 | арм. 14 | 549 | 8.043268 | 643 | 34.63612 | 1.17122 | 2.12244e-05 | 19.6 | 2.017797 | 9.6 | 0.2566004 | 9.9 | 0.2291427 | 0.087 | 2.566004e-05
2051293-2 | 2051293 | Ст3пс А500 | арм. 14 | 542 | 17.33835 | 633 | 16.9312 | 1.167897 | 1.64679e-06 | 22.6 | 2.494846 | 9.5 | 0.1652889 | 9.8 | 0.143405 | 0.089 | 4.992233e-05
2051294-1 | 2051294 | Ст3пс А500 | арм. 14 | 558 | 140.0924 | 647 | 97.71809 | 1.159498 | 5.062604e-05 | 21.6 | 0.3358298 | 9.7 | 0.3679119 | 10 | 0.3348804 | 0.091 | 8.218463e-05
2051294-1 | 2051294 | Ст3пс А500 | арм. 14 | 573 | 720.1744 | 662 | 619.2755 | 1.155323 | 0.0001274764 | 21.9 | 0.7735347 | 7.5 | 2.539059 | 7.8 | 2.628651 | 0.083 | 1.135447e-06
2051294-2 | 2051294 | Ст3пс А500 | арм. 14 | 554 | 61.40392 | 640 | 8.324644 | 1.155235 | 0.0001294759 | 23.3 | 5.196158 | 9.5 | 0.1652889 | 9.8 | 0.143405 | 0.065 | 0.0002867748
2051295-1 | 2051295 | Ст3пс А500 | арм. 14 | 548 | 3.371137 | 634 | 9.701693 | 1.156934 | 9.368497e-05 | 19.7 | 1.743699 | 10.8 | 2.912338 | 11.1 | 2.817995 | 0.086 | 1.652889e-05
2051295-1 | 2051295 | Ст3пс А500 | арм. 14 | 531 | 229.9449 | 620 | 292.9148 | 1.167608 | 9.897867e-07 | 22.7 | 2.820748 | 10 | 0.8218463 | 10.3 | 0.7720935 | 0.095 | 0.0001707092
2051295-2 | 2051295 | Ст3пс А500 | арм. 14 | 538 | 66.64983 | 624 | 171.9968 | 1.159851 | 4.572606e-05 | 21.9 | 0.7735347 | 11.4 | 5.320207 | 11.7 | 5.192421 | 0.093 | 0.0001224469
2051296-1 | 2051296 | Ст3пс А500 | арм. 14 | 545 | 1.354743 | 631 | 37.39022 | 1.157798 | 7.770847e-05 | 22.6 | 2.494846 | 11.1 | 4.026273 | 11.4 | 3.915208 | 0.069 | 0.0001672994
2051296-1 | 2051296 | Ст3пс А500 | арм. 14 | 547 | 0.6990056 | 632 | 26.16071 | 1.155393 | 0.0001258963 | 22 | 0.9594363 | 9.4 | 0.09397743 | 9.7 | 0.07766729 | 0.066 | 0.0002539059
2051285-1 | 2051285 | Ст3пс А500 | арм. 14 | 544 | 4.682612 | 638 | 0.7836603 | 1.172794 | 3.82012e-05 | 23.9 | 8.291567 | 8.9 | 0.03742005 | 9.2 | 0.04897877 | 0.087 | 2.566004e-05
2051285-2 | 2051285 | Ст3пс А500 | арм. 14 | 525 | 447.9121 | 620 | 292.9148 | 1.180952 | 0.0002056062 | 24.3 | 10.75517 | 11.2 | 4.437584 | 11.5 | 4.320946 | 0.087 | 2.566004e-05
2051304-1 | 2051304 | Ст3пс А500 | арм. 16 | 522 | 454.8376 | 611 | 515.814 | 1.170498 | 1.665125e-05 | 21 | 0.128288 | 9.2 | 0.02501872 | 9.5 | 0.02687708 | 0.091 | 5.05603e-05
2051304-1 | 2051304 | Ст3пс А500 | арм. 16 | 524 | 373.53 | 613 | 428.9678 | 1.169847 | 1.176379e-05 | 21.3 | 0.4331918 | 8.9 | 0.2099226 | 9.2 | 0.2152425 | 0.088 | 1.689684e-05
2051304-2 | 2051304 | Ст3пс А500 | арм. 16 | 530 | 177.6069 | 617 | 279.2755 | 1.164151 | 5.137231e-06 | 20.6 | 0.001749491 | 8.7 | 0.4331918 | 9 | 0.4408194 | 0.08 | 1.512761e-05
2051304-2 | 2051304 | Ст3пс А500 | арм. 16 | 529 | 205.2607 | 617 | 279.2755 | 1.166352 | 4.340532e-09 | 21 | 0.128288 | 9 | 0.128288 | 9.3 | 0.132454 | 0.089 | 2.6118e-05
2051305-2 | 2051305 | Ст3пс А500 | арм. 16 | 516 | 746.7607 | 603 | 943.1986 | 1.168605 | 4.783676e-06 | 20 | 0.4119418 | 9.4 | 0.001749491 | 9.7 | 0.001300157 | 0.099 | 0.0002283295
2051306-1 | 2051306 | Ст3пс А500 | арм. 16 | 531 | 151.953 | 617 | 279.2755 | 1.161959 | 1.988197e-05 | 20.4 | 0.05848026 | 9.4 | 0.001749491 | 9.7 | 0.001300157 | 0.068 | 0.0002524738
2051306-2 | 2051306 | Ст3пс А500 | арм. 16 | 538 | 28.37611 | 629 | 22.19859 | 1.169145 | 7.439212e-06 | 20.3 | 0.1168456 | 8.8 | 0.3115572 | 9.1 | 0.3180309 | 0.087 | 9.675689e-06
2051307-1 | 2051307 | Ст3пс А500 | арм. 16 | 533 | 106.6453 | 620 | 188.0063 | 1.163227 | 1.017912e-05 | 21.9 | 1.582999 | 11.6 | 5.025788 | 11.9 | 4.999954 | 0.09 | 3.733915e-05
2051307-1 | 2051307 | Ст3пс А500 | арм. 16 | 532 | 128.2992 | 620 | 188.0063 | 1.165414 | 1.007927e-06 | 20.4 | 0.05848026 | 11.4 | 4.169057 | 11.7 | 4.145531 | 0.073 | 0.0001185795
2051307-2 | 2051307 | Ст3пс А500 | арм. 16 | 533 | 106.6453 | 627 | 45.04475 | 1.17636 | 9.885799e-05 | 20.3 | 0.1168456 | 9 | 0.128288 | 9.3 | 0.132454 | 0.072 | 0.0001413584
2051306-1 | 2051306 | Ст3пс А500 | арм. 16 | 536 | 53.6838 | 624 | 94.31398 | 1.164179 | 5.010368e-06 | 21.6 | 0.9180956 | 8.8 | 0.3115572 | 9.1 | 0.3180309 | 0.086 | 4.454535e-06
2051306-2 | 2051306 | Ст3пс А500 | арм. 16 | 523 | 413.1838 | 611 | 515.814 | 1.16826 | 3.394986e-06 | 21.6 | 0.9180956 | 9.8 | 0.195211 | 10.1 | 0.1901463 | 0.1 | 0.0002595507
2051308-1 | 2051308 | Ст3пс А500 | арм. 16 | 542 | 1.760725 | 627 | 45.04475 | 1.156827 | 9.198577e-05 | 20.6 | 0.001749491 | 12 | 6.979249 | 12.3 | 6.9488 | 0.076 | 6.2243e-05
2051308-2 | 2051308 | Ст3пс А500 | арм. 16 | 537 | 40.02996 | 624 | 94.31398 | 1.162011 | 1.941562e-05 | 17.9 | 7.517615 | 8.4 | 0.9180956 | 8.7 | 0.9291848 | 0.071 | 0.0001661372
2051309-1 | 2051309 | Ст3пс А500 | арм. 16 | 552 | 75.22226 | 647 | 176.5832 | 1.172101 | 3.23074e-05 | 18.4 | 5.025788 | 8.8 | 0.3115572 | 9.1 | 0.3180309 | 0.083 | 7.910734e-07
2051309-1 | 2051309 | Ст3пс А500 | арм. 16 | 544 | 0.4530325 | 630 | 13.77552 | 1.158088 | 6.937648e-05 | 17.9 | 7.517615 | 8.9 | 0.2099226 | 9.2 | 0.2152425 | 0.072 | 0.0001413584
2051309-2 | 2051309 | Ст3пс А500 | арм. 16 | 543 | 0.1068787 | 629 | 22.19859 | 1.158379 | 6.46113e-05 | 18.9 | 3.033961 | 9.2 | 0.02501872 | 9.5 | 0.02687708 | 0.075 | 7.902184e-05
2051311-1 | 2051311 | Ст3пс А500 | арм. 16 | 548 | 21.83765 | 640 | 39.54475 | 1.167883 | 2.148341e-06 | 19 | 2.695596 | 8.4 | 0.9180956 | 8.7 | 0.9291848 | 0.091 | 5.05603e-05
2051311-1 | 2051311 | Ст3пс А500 | арм. 16 | 551 | 58.87611 | 645 | 127.4294 | 1.170599 | 1.748429e-05 | 18.6 | 4.169057 | 8 | 1.844634 | 8.3 | 1.860339 | 0.1 | 0.0002595507
2051311-2 | 2051311 | Ст3пс А500 | арм. 16 | 530 | 177.6069 | 622 | 137.1601 | 1.173585 | 5.137185e-05 | 21.1 | 0.2099226 | 12 | 6.979249 | 12.3 | 6.9488 | 0.068 | 0.0002524738
2051312-1 | 2051312 | Ст3пс А500 | арм. 16 | 552 | 75.22226 | 640 | 39.54475 | 1.15942 | 4.89608e-05 | 21.6 | 0.9180956 | 9.8 | 0.195211 | 10.1 | 0.1901463 | 0.091 | 5.05603e-05
2051312-2 | 2051312 | Ст3пс А500 | арм. 16 | 557 | 186.953 | 646 | 151.0063 | 1.159785 | 4.399575e-05 | 21 | 0.128288 | 8.4 | 0.9180956 | 8.7 | 0.9291848 | 0.073 | 0.0001185795
2051312-2 | 2051312 | Ст3пс А500 | арм. 16 | 558 | 215.2992 | 647 | 176.5832 | 1.159498 | 4.787646e-05 | 22.1 | 2.126269 | 10.4 | 1.085403 | 10.7 | 1.073416 | 0.065 | 0.0003568103
2051313-1 | 2051313 | Ст3пс А500 | арм. 16 | 575 | 1003.184 | 668 | 1175.699 | 1.161739 | 2.188704e-05 | 19.9 | 0.5503072 | 9.9 | 0.2935764 | 10.2 | 0.2873578 | 0.068 | 0.0002524738
2051313-1 | 2051313 | Ст3пс А500 | арм. 16 | 559 | 245.6453 | 648 | 204.1601 | 1.159213 | 5.19064e-05 | 19.6 | 1.085403 | 8.8 | 0.3115572 | 9.1 | 0.3180309 | 0.08 | 1.512761e-05
2051313-2 | 2051313 | Ст3пс А500 | арм. 16 | 573 | 880.4915 | 663 | 857.814 | 1.157068 | 8.741178e-05 | 19.8 | 0.7086726 | 9.5 | 0.02011488 | 9.8 | 0.0185117 | 0.09 | 3.733915e-05
2051314 | 2051314 | Ст3пс А500 | арм. 18 | 529 | 49.27489 | 613 | 215.6867 | 1.15879 | 0.0001506812 | 21.9 | 3.353925 | 9.5 | 0.1344444 | 9.8 | 0.1344444 | 0.075 | 4.366359e-05
2051314 | 2051314 | Ст3пс А500 | арм. 18 | 525 | 121.4318 | 613 | 215.6867 | 1.167619 | 1.187732e-05 | 20.7 | 0.3986313 | 9.4 | 0.07111111 | 9.7 | 0.07111111 | 0.096 | 0.0002071342
2051314 | 2051314 | Ст3пс А500 | арм. 18 | 527 | 81.35333 | 617 | 114.1965 | 1.170778 | 8.260326e-08 | 21.3 | 1.516278 | 7.9 | 1.521111 | 8.2 | 1.521111 | 0.074 | 5.787928e-05
2051315 | 2051315 | Ст3пс А500 | арм. 18 | 524 | 144.471 | 613 | 215.6867 | 1.169847 | 1.48369e-06 | 20.2 | 0.01725875 | 8.8 | 0.1111111 | 9.1 | 0.1111111 | 0.071 | 0.0001125263
2051315 | 2051315 | Ст3пс А500 | арм. 18 | 522 | 196.5494 | 612 | 246.0592 | 1.172414 | 1.818174e-06 | 20.4 | 0.1098078 | 8.9 | 0.05444444 | 9.2 | 0.05444444 | 0.068 | 0.0001851734
2051315 | 2051315 | Ст3пс А500 | арм. 18 | 525 | 121.4318 | 614 | 187.3141 | 1.169524 | 2.37649e-06 | 20.4 | 0.1098078 | 8.6 | 0.2844444 | 8.9 | 0.2844444 | 0.083 | 1.938101e-06
2051315 | 2051315 | Ст3пс А500 | арм. 18 | 517 | 361.7455 | 611 | 278.4318 | 1.181818 | 0.0001156224 | 18 | 4.27922 | 10 | 0.7511111 | 10.3 | 0.7511111 | 0.094 | 0.0001535656
2051315 | 2051315 | Ст3пс А500 | арм. 18 | 523 | 169.5102 | 614 | 187.3141 | 1.173996 | 8.589468e-06 | 21.1 | 1.063729 | 9.5 | 0.1344444 | 9.8 | 0.1344444 | 0.073 | 7.409496e-05
2051315 | 2051315 | Ст3пс А500 | арм. 18 | 527 | 81.35333 | 614 | 187.3141 | 1.165085 | 3.576049e-05 | 20.1 | 0.0009842368 | 9.8 | 0.4444444 | 10.1 | 0.4444444 | 0.071 | 0.0001125263
2051317 | 2051317 | Ст3пс А500 | арм. 18 | 539 | 8.882737 | 626 | 2.843522 | 1.16141 | 9.322632e-05 | 18.2 | 3.491769 | 8.3 | 0.6944444 | 8.6 | 0.6944444 | 0.077 | 2.123222e-05
2051317 | 2051317 | Ст3пс А500 | арм. 18 | 532 | 16.15725 | 626 | 2.843522 | 1.176692 | 3.165562e-05 | 19.3 | 0.5907882 | 8.6 | 0.2844444 | 8.9 | 0.2844444 | 0.087 | 2.907536e-05
2051317 | 2051317 | Ст3пс А500 | арм. 18 | 535 | 1.0396 | 627 | 0.4709727 | 1.171963 | 8.050044e-07 | 19.4 | 0.4470627 | 9.8 | 0.4444444 | 10.1 | 0.4444444 | 0.096 | 0.0002071342
2051322 | 2051322 | Ст3Гпс А500 | арм. 20 | 538 | 19.07372 | 626 | 54.88088 | 1.163569 | 1.91633e-05 | 19.8 | 0.4590754 | 9.4 | 0.01449813 | 9.7 | 0.00633486 | 0.066 | 0.0002952786
2051322 | 2051322 | Ст3Гпс А500 | арм. 20 | 536 | 40.54311 | 627 | 41.06456 | 1.169776 | 3.348003e-06 | 21.5 | 1.045402 | 10 | 0.5189879 | 10.3 | 0.4618451 | 0.083 | 3.373594e-08
2051326 | 2051326 | Ст3Гпс А500 | арм. 20 | 528 | 206.4207 | 619 | 207.5952 | 1.172348 | 1.937866e-05 | 21.4 | 0.8509121 | 7.4 | 3.532865 | 7.7 | 3.687968 | 0.067 | 0.0002619113
2051326 | 2051326 | Ст3Гпс А500 | арм. 20 | 525 | 301.6247 | 615 | 338.8605 | 1.171429 | 1.212577e-05 | 19.2 | 1.632137 | 7.9 | 1.903274 | 8.2 | 2.017559 | 0.085 | 3.299042e-06
2051327 | 2051327 | Ст3Гпс А500 | арм. 22 | 550 | 0.5971074 | 636 | 41.07645 | 1.156364 | 0.0001020975 | 18.4 | 1.847128 | 7.3 | 2.360413 | 9.6 | 0.02983471 | 0.098 | 0.0002168926
2051327 | 2051327 | Ст3Гпс А500 | арм. 22 | 547 | 14.23347 | 636 | 41.07645 | 1.162706 | 1.415492e-05 | 22 | 5.021674 | 9.5 | 0.4404132 | 9.8 | 0.0007438017 | 0.066 | 0.0002983471
2051327 | 2051327 | Ст3Гпс А500 | арм. 22 | 546 | 22.77893 | 637 | 29.25826 | 1.166667 | 3.948057e-08 | 20.9 | 1.301674 | 10.2 | 1.859504 | 10.5 | 0.5289256 | 0.084 | 5.289256e-07
2051330 | 2051330 | Ст3Гпс А500 | арм. 22 | 569 | 332.2335 | 661 | 345.6219 | 1.161687 | 2.285604e-05 | 21.6 | 3.388946 | 8.9 | 0.004049587 | 9.2 | 0.3280165 | 0.098 | 0.0002168926
2051330 | 2051330 | Ст3Гпс А500 | арм. 22 | 568 | 296.7789 | 662 | 383.8037 | 1.165493 | 9.506479e-07 | 19.5 | 0.0671281 | 10 | 1.35405 | 10.3 | 0.2780165 | 0.09 | 4.52562e-05
2051335 | 2051335 | Ст3Гпс А500 | арм. 25 | 558 | 51.88684 | 649 | 0.4775597 | 1.163082 | 0.0001983915 | 18.6 | 0.1156737 | 7 | 9.541235 | 7.3 | 9.556308 | 0.09 | 5.994704e-05
2051335 | 2051335 | Ст3Гпс А500 | арм. 25 | 556 | 27.07383 | 649 | 0.4775597 | 1.167266 | 9.803777e-05 | 18.7 | 0.05765204 | 7.1 | 8.933457 | 7.4 | 8.948043 | 0.096 | 0.0001888576
2051335 | 2051335 | Ст3Гпс А500 | арм. 25 | 558 | 51.88684 | 649 | 0.4775597 | 1.163082 | 0.0001983915 | 20 | 1.12337 | 9.8 | 0.08345679 | 10.1 | 0.08487195 | 0.082 | 6.628183e-08
2051335 | 2051335 | Ст3Гпс А500 | арм. 25 | 558 | 51.88684 | 649 | 0.4775597 | 1.163082 | 0.0001983915 | 18.1 | 0.7057821 | 10.4 | 0.09679012 | 10.7 | 0.09527846 | 0.086 | 1.400666e-05
2051335 | 2051335 | Ст3Гпс А500 | арм. 25 | 560 | 84.69985 | 652 | 13.6239 | 1.164286 | 0.0001659427 | 19.2 | 0.06754364 | 9.7 | 0.1512346 | 10 | 0.1531375 | 0.098 | 0.0002478278
2051335 | 2051335 | Ст3Гпс А500 | арм. 25 | 555 | 17.66733 | 647 | 1.713332 | 1.165766 | 0.0001300016 | 20.5 | 2.433262 | 9.9 | 0.03567901 | 10.2 | 0.03660637 | 0.081 | 1.581187e-06
2051336 | 2051336 | Ст3Гпс А500 | арм. 25 | 529 | 475.0982 | 622 | 692.1605 | 1.175803 | 1.861006e-06 | 19.9 | 0.9213919 | 8.2 | 3.567901 | 8.5 | 3.577121 | 0.079 | 1.0611e-05
2051336 | 2051336 | Ст3Гпс А500 | арм. 25 | 536 | 218.9438 | 621 | 745.7784 | 1.158582 | 0.0003454208 | 20.6 | 2.75524 | 10.3 | 0.0445679 | 10.6 | 0.04354404 | 0.089 | 4.546195e-05
2051336 | 2051336 | Ст3Гпс А500 | арм. 25 | 536 | 218.9438 | 620 | 801.3963 | 1.156716 | 0.0004182504 | 19.5 | 0.3134786 | 7.4 | 7.230123 | 7.7 | 7.243246 | 0.068 | 0.000203275
2051337 | 2051337 | Ст3Гпс А500 | арм. 25 | 529 | 475.0982 | 617 | 980.2499 | 1.166352 | 0.0001169855 | 17.4 | 2.371934 | 10.8 | 0.505679 | 11.1 | 0.5022161 | 0.071 | 0.0001267302
2051337 | 2051337 | Ст3Гпс А500 | арм. 25 | 528 | 519.6917 | 618 | 918.632 | 1.170455 | 4.506496e-05 | 16.9 | 4.162042 | 10.9 | 0.6579012 | 11.2 | 0.6539505 | 0.094 | 0.0001378874
2051337 | 2051337 | Ст3Гпс А500 | арм. 25 | 531 | 391.9112 | 620 | 801.3963 | 1.167608 | 9.138028e-05 | 17.1 | 3.385999 | 10.8 | 0.505679 | 11.1 | 0.5022161 | 0.093 | 0.0001154023
2051338 | 2051338 | Ст3Гпс А500 | арм. 25 | 535 | 249.5372 | 624 | 590.9247 | 1.166355 | 0.0001169091 | 16.2 | 7.508194 | 8.8 | 1.661235 | 9.1 | 1.667528 | 0.069 | 0.00017576
2051338 | 2051338 | Ст3Гпс А500 | арм. 25 | 536 | 218.9438 | 626 | 497.6889 | 1.16791 | 8.569467e-05 | 16.2 | 7.508194 | 10.4 | 0.09679012 | 10.7 | 0.09527846 | 0.068 | 0.000203275
2051339 | 2051339 | Ст3Гпс А500 | арм. 28 | 541 | 39.5102 | 638 | 97.32426 | 1.179298 | 2.354627e-05 | 19.9 | 1.469538 | 11 | 0.6439244 | 11.3 | 0.6341359 | 0.095 | 0.0001521447
2051339 | 2051339 | Ст3Гпс А500 | арм. 28 | 537 | 105.7959 | 639 | 78.59365 | 1.189944 | 3.357144e-05 | 19 | 0.09749688 | 11.3 | 1.215394 | 11.6 | 1.201932 | 0.071 | 0.0001360794
2051339 | 2051339 | Ст3Гпс А500 | арм. 28 | 534 | 176.5102 | 625 | 522.8222 | 1.170412 | 0.0001887344 | 19.4 | 0.5072928 | 10.4 | 0.04098559 | 10.7 | 0.03854411 | 0.1 | 0.0003004916
2051340 | 2051340 | Ст3Гпс А500 | арм. 28 | 526 | 453.0816 | 621 | 721.7447 | 1.180608 | 1.254351e-05 | 16.6 | 4.358721 | 8.6 | 2.552169 | 8.9 | 2.571769 | 0.099 | 0.0002668222
2051340 | 2051340 | Ст3Гпс А500 | арм. 28 | 519 | 800.0816 | 614 | 1146.859 | 1.183044 | 1.222642e-06 | 16.2 | 6.188925 | 8.8 | 1.953149 | 9.1 | 1.970299 | 0.097 | 0.0002054834
2051340 | 2051340 | Ст3Гпс А500 | арм. 28 | 515 | 1042.367 | 611 | 1359.051 | 1.186408 | 5.097298e-06 | 17 | 2.848517 | 11.2 | 1.004904 | 11.5 | 0.9926666 | 0.068 | 0.0002150712
2051341 | 2051341 | Ст3Гпс А500 | арм. 28 | 529 | 334.3673 | 626 | 478.0916 | 1.183365 | 6.165515e-07 | 16.2 | 6.188925 | 10.6 | 0.1619652 | 10.9 | 0.1570747 | 0.09 | 5.379773e-05
2075011 | 2075011 | Ст3Гпс А500 | арм. 28 | 526 | 453.0816 | 608 | 1589.243 | 1.155894 | 0.0007984304 | 16.9 | 3.196068 | 8.8 | 1.953149 | 9.1 | 1.970299 | 0.075 | 5.875692e-05
2075011 | 2075011 | Ст3Гпс А500 | арм. 28 | 525 | 496.6531 | 609 | 1510.512 | 1.16 | 0.0005832248 | 16.6 | 4.358721 | 9.4 | 0.6360876 | 9.7 | 0.645891 | 0.081 | 2.773244e-06
2051344 | 2051344 | Ст3Гпс А500 | арм. 32 | 522 | 202.6279 | 625 | 596.2309 | 1.197318 | 0.0001901951 | 19.2 | 0.3585929 | 10.4 | 9.262933e-05 | 10.7 | 7.934934e-06 | 0.072 | 0.0001315491
2051344 | 2051344 | Ст3Гпс А500 | арм. 32 | 526 | 104.7499 | 626 | 548.3952 | 1.190114 | 0.0004407927 | 20.3 | 2.886011 | 10.6 | 0.04394239 | 10.9 | 0.0411347 | 0.073 | 0.0001096101
2051345 | 2051345 | Ст3Гпс А500 | арм. 32 | 530 | 38.87201 | 635 | 207.8741 | 1.198113 | 0.0001688941 | 18.7 | 0.009766636 | 9.1 | 1.665069 | 9.4 | 1.682684 | 0.096 | 0.0001570138
2051345 | 2051345 | Ст3Гпс А500 | арм. 32 | 531 | 27.40252 | 637 | 154.2028 | 1.199623 | 0.0001319232 | 18.9 | 0.08929715 | 9.6 | 0.6246936 | 9.9 | 0.6355009 | 0.09 | 4.264764e-05
2051345 | 2051345 | Ст3Гпс А500 | арм. 32 | 531 | 27.40252 | 640 | 88.69572 | 1.205273 | 3.405964e-05 | 18 | 0.3614098 | 9.2 | 1.416994 | 9.5 | 1.433247 | 0.094 | 0.0001108918
2051346 | 2051346 | Ст3Гпс А500 | арм. 32 | 533 | 10.46355 | 643 | 41.18868 | 1.206379 | 2.237428e-05 | 18.6 | 1.377593e-06 | 8.1 | 5.24582 | 8.4 | 5.27705 | 0.088 | 2.052558e-05
2051346 | 2051346 | Ст3Гпс А500 | арм. 32 | 534 | 4.994071 | 636 | 180.0384 | 1.191011 | 0.0004039255 | 16.1 | 6.25587 | 8.5 | 3.57352 | 8.8 | 3.599304 | 0.075 | 7.173215e-05
2051346 | 2051346 | Ст3Гпс А500 | арм. 32 | 539 | 7.646653 | 640 | 88.69572 | 1.187384 | 0.0005628798 | 17.8 | 0.6418793 | 11.4 | 1.019341 | 11.7 | 1.005642 | 0.075 | 7.173215e-05
2051347 | 2051347 | Ст3Гпс А500 | арм. 32 | 545 | 76.82975 | 641 | 70.86004 | 1.176147 | 0.001222365 | 16.9 | 2.893992 | 7.7 | 7.238121 | 8 | 7.274797 | 0.096 | 0.0001570138
2051347 | 2051347 | Ст3Гпс А500 | арм. 32 | 548 | 138.4213 | 645 | 19.51731 | 1.177007 | 0.001162935 | 18.3 | 0.0907056 | 9.1 | 1.665069 | 9.4 | 1.682684 | 0.066 | 0.0003051829
2051347 | 2051347 | Ст3Гпс А500 | арм. 32 | 545 | 76.82975 | 640 | 88.69572 | 1.174312 | 0.001354034 | 16.6 | 4.004696 | 8.1 | 5.24582 | 8.4 | 5.27705 | 0.076 | 5.579318e-05
2051348 | 2051348 | Ст3Гпс А500 | арм. 32 | 560 | 564.7875 | 653 | 12.83187 | 1.166071 | 0.002028395 | 17.4 | 1.442818 | 7 | 11.49465 | 7.3 | 11.54085 | 0.073 | 0.0001096101
2051348 | 2051348 | Ст3Гпс А500 | арм. 32 | 556 | 390.6654 | 651 | 2.503229 | 1.170863 | 0.001619726 | 16.4 | 4.845166 | 8.7 | 2.85737 | 9 | 2.88043 | 0.077 | 4.185422e-05
2051348 | 2051348 | Ст3Гпс А500 | арм. 32 | 558 | 473.7265 | 653 | 12.83187 | 1.170251 | 0.001669396 | 16.8 | 3.244227 | 8.8 | 2.529295 | 9.1 | 2.550994 | 0.087 | 1.246455e-05
2051349 | 2051349 | Ст3Гпс А500 | арм. 32 | 506 | 914.1396 | 607 | 1799.273 | 1.199605 | 0.000132351 | 16.8 | 3.244227 | 9.4 | 0.9808438 | 9.7 | 0.9943741 | 0.089 | 3.058661e-05
2051349 | 2051349 | Ст3Гпс А500 | арм. 32 | 506 | 914.1396 | 609 | 1633.602 | 1.203557 | 5.703e-05 | 18.8 | 0.03953189 | 10.1 | 0.08431798 | 10.4 | 0.08831779 | 0.094 | 0.0001108918
2051349 | 2051349 | Ст3Гпс А500 | арм. 32 | 509 | 741.7312 | 611 | 1475.93 | 1.200393 | 0.0001148371 | 20.4 | 3.235776 | 8.8 | 2.529295 | 9.1 | 2.550994 | 0.066 | 0.0003051829
2051351 | 2051351 | Ст3Гпс А500 | арм. 32 | 522 | 202.6279 | 623 | 697.9023 | 1.193487 | 0.000310554 | 16.3 | 5.2954 | 10.8 | 0.1677922 | 11.1 | 0.1622615 | 0.072 | 0.0001315491
2051351 | 2051351 | Ст3Гпс А500 | арм. 32 | 522 | 202.6279 | 621 | 807.5737 | 1.189655 | 0.0004602724 | 18.6 | 1.377593e-06 | 10.7 | 0.09586728 | 11 | 0.09169808 | 0.091 | 5.670868e-05
2051351 | 2051351 | Ст3Гпс А500 | арм. 32 | 525 | 126.2194 | 625 | 596.2309 | 1.190476 | 0.0004257183 | 16.4 | 4.845166 | 9.7 | 0.4766185 | 10 | 0.4860643 | 0.08 | 1.203732e-05
2051350 | 2051350 | Ст3Гпс А500 | арм. 32 | 510 | 688.2617 | 613 | 1326.259 | 1.201961 | 8.369228e-05 | 20.6 | 3.995307 | 11 | 0.3716419 | 11.3 | 0.3633882 | 0.096 | 0.0001570138
2051350 | 2051350 | Ст3Гпс А500 | арм. 32 | 508 | 797.2006 | 613 | 1326.259 | 1.206693 | 1.9503e-05 | 16.2 | 5.765635 | 11.8 | 1.987041 | 12.1 | 1.967895 | 0.08 | 1.203732e-05
2075011 | 2075011 | Ст3Гпс А500 | арм. 28 | 526 | 453.0816 | 622 | 669.0141 | 1.18251 | 2.691377e-06 | 21.7 | 9.073619 | 10.2 | 5.997501e-06 | 10.5 | 1.349438e-05 | 0.075 | 5.875692e-05
2075011 | 2075011 | Ст3Гпс А500 | арм. 28 | 513 | 1175.51 | 611 | 1359.051 | 1.191033 | 4.737694e-05 | 18.3 | 0.150354 | 9.5 | 0.4865774 | 9.8 | 0.4951564 | 0.093 | 0.0001068059
2005564 | 2005564 | Ст3Гпс А500 | арм. 28 | 520 | 744.5102 | 628 | 394.6304 | 1.207692 | 0.000554238 | 19.5 | 0.6597418 | 11.3 | 1.215394 | 11.6 | 1.201932 | 0.093 | 0.0001068059
2005564 | 2005564 | Ст3Гпс А500 | арм. 28 | 509 | 1465.796 | 619 | 833.2059 | 1.21611 | 0.00102144 | 21.1 | 5.818925 | 10.2 | 5.997501e-06 | 10.5 | 1.349438e-05 | 0.08 | 7.103857e-06
2005569 | 2005569 | Ст3Гпс А500 | арм. 28 | 527 | 411.5102 | 629 | 355.8998 | 1.193548 | 8.832879e-05 | 22 | 10.97097 | 11.2 | 1.004904 | 11.5 | 0.9926666 | 0.092 | 8.713651e-05
2005569 | 2005569 | Ст3Гпс А500 | арм. 28 | 517 | 917.2245 | 618 | 891.9365 | 1.195358 | 0.0001256145 | 22.1 | 11.64342 | 11.3 | 1.215394 | 11.6 | 1.201932 | 0.082 | 4.426322e-07
2005565 | 2005565 | Ст3Гпс А500 | арм. 28 | 515 | 1042.367 | 625 | 522.8222 | 1.213592 | 0.0008668423 | 16.4 | 5.233823 | 9.9 | 0.08853661 | 10.2 | 0.09221758 | 0.083 | 1.1202e-07
2005565 | 2005565 | Ст3Гпс А500 | арм. 28 | 521 | 690.9388 | 628 | 394.6304 | 1.205374 | 0.0004504681 | 18.8 | 0.01259892 | 11.2 | 1.004904 | 11.5 | 0.9926666 | 0.066 | 0.0002777324
2005568 | 2005568 | Ст3Гпс А500 | арм. 28 | 508 | 1543.367 | 611 | 1359.051 | 1.202756 | 0.000346178 | 19.9 | 1.469538 | 10.4 | 0.04098559 | 10.7 | 0.03854411 | 0.088 | 2.845896e-05
2005568 | 2005568 | Ст3Гпс А500 | арм. 28 | 503 | 1961.224 | 610 | 1433.781 | 1.212724 | 0.0008164512 | 18.1 | 0.3454561 | 9.8 | 0.1580468 | 10.1 | 0.1629523 | 0.073 | 9.341814e-05
2005571 | 2005571 | Ст3Гпс А500 | арм. 28 | 534 | 176.5102 | 643 | 23.6712 | 1.20412 | 0.000398793 | 20.4 | 2.931783 | 11.2 | 1.004904 | 11.5 | 0.9926666 | 0.079 | 1.343447e-05
2005571 | 2005571 | Ст3Гпс А500 | арм. 28 | 525 | 496.6531 | 637 | 118.0549 | 1.213333 | 0.0008516642 | 21.2 | 6.311374 | 10.8 | 0.3629448 | 11.1 | 0.3556053 | 0.092 | 8.713651e-05
2005566 | 2005566 | Ст3Гпс А500 | арм. 28 | 519 | 800.0816 | 621 | 721.7447 | 1.196532 | 0.0001533076 | 21.9 | 10.31852 | 12.3 | 4.420292 | 12.5 | 3.98532 | 0.089 | 4.012835e-05
2005566 | 2005566 | Ст3Гпс А500 | арм. 28 | 527 | 411.5102 | 628 | 394.6304 | 1.191651 | 5.62621e-05 | 18.9 | 0.0450479 | 13.1 | 8.42421 | 13.4 | 8.388707 | 0.083 | 1.1202e-07
2005570 | 2005570 | Ст3Гпс А500 | арм. 28 | 545 | 5.22449 | 652 | 17.09569 | 1.19633 | 0.000148358 | 21.3 | 6.823823 | 12.1 | 3.619312 | 12.4 | 3.596054 | 0.069 | 0.0001867406
2005570 | 2005570 | Ст3Гпс А500 | арм. 28 | 538 | 86.22449 | 647 | 0.7487547 | 1.202602 | 0.0003404831 | 19.9 | 1.469538 | 10.5 | 0.09147539 | 10.8 | 0.08780941 | 0.086 | 1.112018e-05
2005567 | 2005567 | Ст3Гпс А500 | арм. 28 | 507 | 1622.939 | 611 | 1359.051 | 1.205128 | 0.0004400831 | 20.8 | 4.461579 | 12.3 | 4.420292 | 12.6 | 4.394585 | 0.077 | 3.209569e-05
2005567 | 2005567 | Ст3Гпс А500 | арм. 28 | 515 | 1042.367 | 617 | 952.6671 | 1.198058 | 0.0001934382 | 20.6 | 3.656681 | 12.1 | 3.619312 | 12.4 | 3.596054 | 0.08 | 7.103857e-06
2005573 | 2005573 | Ст3Гпс А500 | арм. 28 | 521 | 690.9388 | 635 | 165.5161 | 1.21881 | 0.001201311 | 20.5 | 3.284232 | 11.1 | 0.8144142 | 11.4 | 0.8034012 | 0.079 | 1.343447e-05
2005573 | 2005573 | Ст3Гпс А500 | арм. 28 | 517 | 917.2245 | 626 | 478.0916 | 1.210832 | 0.0007119117 | 19.8 | 1.237089 | 12.6 | 5.771761 | 12.9 | 5.742381 | 0.075 | 5.875692e-05
2005572 | 2005572 | Ст3Гпс А500 | арм. 28 | 515 | 1042.367 | 622 | 669.0141 | 1.207767 | 0.00055776 | 23.6 | 24.13015 | 13.1 | 8.42421 | 13.4 | 8.388707 | 0.073 | 9.341814e-05
2005572 | 2005572 | Ст3Гпс А500 | арм. 28 | 532 | 233.6531 | 642 | 34.40182 | 1.206767 | 0.0005115228 | 20 | 1.721987 | 10.1 | 0.009516202 | 10.4 | 0.01074819 | 0.075 | 5.875692e-05
2005574 | 2005574 | Ст3Гпс А500 | арм. 25 | 536 | 218.9438 | 635 | 177.128 | 1.184701 | 5.675969e-05 | 20.4 | 2.131283 | 13.1 | 9.06679 | 13.4 | 9.052108 | 0.068 | 0.000203275
2005574 | 2005574 | Ст3Гпс А500 | арм. 25 | 538 | 163.7568 | 637 | 127.8922 | 1.184015 | 4.688525e-05 | 19 | 0.003587004 | 13.5 | 11.63568 | 13.8 | 11.61905 | 0.075 | 5.267062e-05
2005573 | 2005573 | Ст3Гпс А500 | арм. 25 | 538 | 163.7568 | 637 | 127.8922 | 1.184015 | 4.688525e-05 | 18.9 | 0.001608684 | 11.1 | 1.022346 | 11.4 | 1.017419 | 0.082 | 6.628183e-08
2005573 | 2005573 | Ст3Гпс А500 | арм. 25 | 537 | 190.3503 | 636 | 151.5101 | 1.184358 | 5.169541e-05 | 17.8 | 1.299847 | 10.1 | 0.0001234568 | 10.4 | 7.520509e-05 | 0.097 | 0.0002173427
2075012 | 2075012 | Ст3Гпс А500 | арм. 32 | 555 | 352.1349 | 730 | 6493.484 | 1.315315 | 0.01085893 | 20.9 | 5.284602 | 12.4 | 4.03859 | 12.8 | 4.421839 | 0.098 | 0.0002111359
2075012 | 2075012 | Ст3Гпс А500 | арм. 32 | 584 | 2281.52 | 762 | 12674.74 | 1.304795 | 0.008776952 | 18.6 | 1.377593e-06 | 10.8 | 0.1677922 | 11.2 | 0.2528248 | 0.074 | 8.967112e-05
2075014 | 2075014 | Ст3Гпс А500 | арм. 32 | 538 | 3.116137 | 635 | 207.8741 | 1.180297 | 0.000949363 | 20.1 | 2.24648 | 8.8 | 2.529295 | 9.1 | 2.550994 | 0.075 | 7.173215e-05
2075014 | 2075014 | Ст3Гпс А500 | арм. 32 | 526 | 104.7499 | 630 | 377.0525 | 1.197719 | 0.0001793055 | 21.3 | 7.283663 | 13.9 | 12.31746 | 14.2 | 12.26973 | 0.085 | 2.342481e-06
2074689 | 2074689 | Ст3Гпс А500 | арм. 32 | 533 | 10.46355 | 635 | 207.8741 | 1.19137 | 0.0003896489 | 20.9 | 5.284602 | 11.5 | 1.231266 | 11.8 | 1.216205 | 0.099 | 0.0002411969
2074689 | 2074689 | Ст3Гпс А500 | арм. 32 | 519 | 297.0363 | 627 | 502.5596 | 1.208092 | 9.100162e-06 | 21.5 | 8.403194 | 11.8 | 1.987041 | 12.1 | 1.967895 | 0.077 | 4.185422e-05
2074720 | 2074720 | Ст3Гпс А500 | арм. 32 | 558 | 473.7265 | 742 | 8571.456 | 1.329749 | 0.01407544 | 18.8 | 0.03953189 | 9 | 1.933144 | 9.4 | 1.682684 | 0.091 | 5.670868e-05
2074720 | 2074720 | Ст3Гпс А500 | арм. 32 | 549 | 162.9518 | 738 | 7846.799 | 1.344262 | 0.01772976 | 17.1 | 2.253523 | 9.3 | 1.188919 | 9.7 | 0.9943741 | 0.075 | 7.173215e-05
2074721 | 2074721 | Ст3Гпс А500 | арм. 32 | 575 | 1502.745 | 758 | 11790.09 | 1.318261 | 0.01148149 | 18.5 | 0.01023612 | 12.4 | 4.03859 | 12.8 | 4.421839 | 0.073 | 0.0001096101
2074721 | 2074721 | Ст3Гпс А500 | арм. 32 | 546 | 95.36027 | 736 | 7496.47 | 1.347985 | 0.0187351 | 17.1 | 2.253523 | 12.1 | 2.922816 | 12.5 | 3.250149 | 0.076 | 5.579318e-05
2074892 | 2074892 | Ст3Гпс А500 | арм. 32 | 566 | 885.9706 | 732 | 6819.813 | 1.293286 | 0.006753073 | 19.1 | 0.2488277 | 11.1 | 0.5035668 | 11.5 | 0.644515 | 0.085 | 2.342481e-06
2074892 | 2074892 | Ст3Гпс А500 | арм. 32 | 532 | 17.93304 | 674 | 604.2826 | 1.266917 | 0.003114551 | 21 | 5.754368 | 13.9 | 12.31746 | 14.2 | 12.26973 | 0.086 | 6.403513e-06
2074891 | 2074891 | Ст3Гпс А500 | арм. 32 | 527 | 85.28046 | 625 | 596.2309 | 1.185958 | 0.0006325667 | 19.8 | 1.437184 | 10.9 | 0.259717 | 11.2 | 0.2528248 | 0.094 | 0.0001108918
2074891 | 2074891 | Ст3Гпс А500 | арм. 32 | 518 | 332.5058 | 617 | 1050.916 | 1.19112 | 0.0003995778 | 17 | 2.563757 | 8.4 | 3.961595 | 8.7 | 3.98874 | 0.083 | 2.204148e-07
2005648 | 2005648 | Ст3Гпс А500 | арм. 32 | 506 | 914.1396 | 628 | 458.7239 | 1.241107 | 0.0008998552 | 20.9 | 5.284602 | 9.9 | 0.2404682 | 10.2 | 0.247191 | 0.099 | 0.0002411969
2005649 | 2005649 | Ст3Гпс А500 | арм. 32 | 528 | 67.81097 | 642 | 55.02436 | 1.215909 | 2.30396e-05 | 20.3 | 2.886011 | 10.7 | 0.09586728 | 11 | 0.09169808 | 0.082 | 2.159382e-06
2005646 | 2005646 | Ст3Гпс А500 | арм. 32 | 525 | 126.2194 | 624 | 646.0666 | 1.188571 | 0.0005079481 | 20.7 | 4.405072 | 13.2 | 7.893989 | 13.5 | 7.855783 | 0.083 | 2.204148e-07
2005646 | 2005646 | Ст3Гпс А500 | арм. 32 | 526 | 104.7499 | 639 | 108.5314 | 1.214829 | 1.383665e-05 | 21.8 | 10.23249 | 11.5 | 1.231266 | 11.8 | 1.216205 | 0.093 | 9.083074e-05
2005645 | 2005645 | Ст3Гпс А500 | арм. 32 | 510 | 688.2617 | 626 | 548.3952 | 1.227451 | 0.000267056 | 21.2 | 6.753898 | 15.3 | 24.10441 | 15.6 | 24.03761 | 0.095 | 0.0001329528
2005645 | 2005645 | Ст3Гпс А500 | арм. 32 | 526 | 104.7499 | 636 | 180.0384 | 1.209125 | 3.934898e-06 | 21.8 | 10.23249 | 14.9 | 20.33671 | 15.2 | 20.27536 | 0.084 | 2.814477e-07
2005644 | 2005644 | Ст3Гпс А500 | арм. 32 | 512 | 587.3227 | 630 | 377.0525 | 1.23046875 | 0.0003747948 | 20.8 | 4.834837 | 16.1 | 32.59981 | 16.4 | 32.52212 | 0.075 | 7.173215e-05
2005644 | 2005644 | Ст3Гпс А500 | арм. 32 | 511 | 636.7922 | 624 | 646.0666 | 1.221135 | 0.0001005186 | 20.8 | 4.834837 | 11 | 0.3716419 | 11.3 | 0.3633882 | 0.072 | 0.0001315491
2005643 | 2005643 | Ст3Гпс А500 | арм. 32 | 513 | 539.8532 | 625 | 596.2309 | 1.218324 | 5.204834e-05 | 21.8 | 10.23249 | 10.8 | 0.1677922 | 11.1 | 0.1622615 | 0.076 | 5.579318e-05
2005643 | 2005643 | Ст3Гпс А500 | арм. 32 | 528 | 67.81097 | 637 | 154.2028 | 1.206439 | 2.180646e-05 | 19.9 | 1.68695 | 12.9 | 6.298215 | 13.2 | 6.264092 | 0.068 | 0.0002393049
2005642 | 2005642 | Ст3Гпс А500 | арм. 32 | 531 | 27.40252 | 645 | 19.51731 | 1.214689 | 1.281735e-05 | 19.4 | 0.6381234 | 8.8 | 2.529295 | 9.1 | 2.550994 | 0.074 | 8.967112e-05
2005642 | 2005642 | Ст3Гпс А500 | арм. 32 | 531 | 27.40252 | 646 | 11.68163 | 1.216573 | 2.984843e-05 | 16.4 | 4.845166 | 11 | 0.3716419 | 11.3 | 0.3633882 | 0.099 | 0.0002411969
2005641 | 2005641 | Ст3Гпс А500 | арм. 32 | 525 | 126.2194 | 635 | 207.8741 | 1.209524 | 2.513251e-06 | 20.4 | 3.235776 | 12.2 | 3.274741 | 12.5 | 3.250149 | 0.071 | 0.000155488
2005641 | 2005641 | Ст3Гпс А500 | арм. 32 | 544 | 60.29924 | 649 | 0.1745906 | 1.193015 | 0.0003274083 | 20.3 | 2.886011 | 11.1 | 0.5035668 | 11.4 | 0.4939516 | 0.094 | 0.0001108918
2005640 | 2005640 | Ст3Гпс А500 | арм. 32 | 526 | 104.7499 | 637 | 154.2028 | 1.211027 | 6.809062e-09 | 19.8 | 1.437184 | 10.8 | 0.1677922 | 11.1 | 0.1622615 | 0.083 | 2.204148e-07
2005640 | 2005640 | Ст3Гпс А500 | арм. 32 | 546 | 95.36027 | 650 | 0.3389098 | 1.190476 | 0.0004257183 | 21.8 | 10.23249 | 10 | 0.1523931 | 10.3 | 0.1577544 | 0.066 | 0.0003051829
2005639 | 2005639 | Ст3Гпс А500 | арм. 32 | 542 | 33.2382 | 649 | 0.1745906 | 1.197417 | 0.0001874752 | 19.8 | 1.437184 | 11.5 | 1.231266 | 11.8 | 1.216205 | 0.097 | 0.0001830749
2005639 | 2005639 | Ст3Гпс А500 | арм. 32 | 541 | 22.70769 | 648 | 2.010271 | 1.197782 | 0.0001776155 | 23 | 19.34967 | 14.2 | 14.51324 | 14.5 | 14.46142 | 0.077 | 4.185422e-05
2005638 | 2005638 | Ст3Гпс А500 | арм. 32 | 532 | 17.93304 | 641 | 70.86004 | 1.204887 | 3.871223e-05 | 20.7 | 4.405072 | 11.5 | 1.231266 | 11.8 | 1.216205 | 0.07 | 0.000181427
2005638 | 2005638 | Ст3Гпс А500 | арм. 32 | 527 | 85.28046 | 636 | 180.0384 | 1.206831 | 1.83014e-05 | 20.6 | 3.995307 | 11.2 | 0.6554917 | 11.5 | 0.644515 | 0.086 | 6.403513e-06
2005637 | 2005637 | Ст3Гпс А500 | арм. 32 | 521 | 232.0974 | 630 | 377.0525 | 1.209213 | 3.595124e-06 | 20.4 | 3.235776 | 14.2 | 14.51324 | 14.5 | 14.46142 | 0.096 | 0.0001570138
2005637 | 2005637 | Ст3Гпс А500 | арм. 32 | 524 | 149.6889 | 635 | 207.8741 | 1.211832 | 5.22625e-07 | 21.6 | 8.992959 | 10.7 | 0.09586728 | 11 | 0.09169808 | 0.071 | 0.000155488
2005636 | 2005636 | Ст3Гпс А500 | арм. 32 | 521 | 232.0974 | 628 | 458.7239 | 1.205374 | 3.288854e-05 | 19.5 | 0.8078887 | 7.6 | 7.786196 | 7.9 | 7.824233 | 0.085 | 2.342481e-06
2005636 | 2005636 | Ст3Гпс А500 | арм. 32 | 519 | 297.0363 | 629 | 416.8882 | 1.211946 | 7.004302e-07 | 19.6 | 0.997654 | 9.4 | 0.9808438 | 9.7 | 0.9943741 | 0.083 | 2.204148e-07
2005635 | 2005635 | Ст3Гпс А500 | арм. 32 | 522 | 202.6279 | 633 | 269.5455 | 1.212644 | 2.354829e-06 | 18.7 | 0.009766636 | 9.6 | 0.6246936 | 9.9 | 0.6355009 | 0.083 | 2.204148e-07
2005635 | 2005635 | Ст3Гпс А500 | арм. 32 | 535 | 1.524587 | 641 | 70.86004 | 1.198131 | 0.0001684361 | 19.9 | 1.68695 | 8.5 | 3.57352 | 8.8 | 3.599304 | 0.074 | 8.967112e-05
2005647 | 2005647 | Ст3Гпс А500 | арм. 32 | 529 | 52.34149 | 641 | 70.86004 | 1.21172 | 3.734357e-07 | 21.4 | 7.833429 | 7.7 | 7.238121 | 8 | 7.274797 | 0.068 | 0.0002393049
2005647 | 2005647 | Ст3Гпс А500 | арм. 32 | 524 | 149.6889 | 621 | 807.5737 | 1.185115 | 0.0006757207 | 22.6 | 15.99061 | 8.9 | 2.221219 | 9.2 | 2.241557 | 0.074 | 8.967112e-05
2005634 | 2005634 | Ст3Гпс А500 | арм. 32 | 529 | 52.34149 | 637 | 154.2028 | 1.204159 | 4.830727e-05 | 20.4 | 3.235776 | 7.3 | 9.550421 | 7.6 | 9.592543 | 0.099 | 0.0002411969
2005634 | 2005634 | Ст3Гпс А500 | арм. 32 | 543 | 45.76872 | 650 | 0.3389098 | 1.197053 | 0.0001975634 | 21.1 | 6.244133 | 10.2 | 0.03624286 | 10.5 | 0.03888117 | 0.092 | 7.276971e-05
2074719 | 2074719 | Ст3Гпс А500 | арм. 32 | 551 | 218.0129 | 744 | 8945.785 | 1.350272 | 0.01936637 | 17.8 | 0.6418793 | 10.7 | 0.09586728 | 11.1 | 0.1622615 | 0.099 | 0.0002411969
2005632 С пл. 2051349 | 2005632 | Ст3Гпс А500 | арм. 32 | 508 | 797.2006 | 620 | 865.4093 | 1.220472 | 8.767154e-05 | 20.3 | 2.886011 | 10.7 | 0.09586728 | 11 | 0.09169808 | 0.088 | 2.052558e-05
2005632 С пл. 2051349 | 2005632 | Ст3Гпс А500 | арм. 32 | 514 | 494.3837 | 623 | 697.9023 | 1.212062 | 9.08445e-07 | 19.4 | 0.6381234 | 10.2 | 0.03624286 | 10.5 | 0.03888117 | 0.073 | 0.0001096101
2005633 С пл. 2051349 | 2005633 | Ст3Гпс А500 | арм. 32 | 523 | 175.1584 | 614 | 1254.423 | 1.173996 | 0.001377372 | 21.7 | 9.602724 | 12 | 2.590891 | 12.3 | 2.569022 | 0.096 | 0.0001570138
2005633 С пл. 2051349 | 2005633 | Ст3Гпс А500 | арм. 32 | 522 | 202.6279 | 613 | 1326.259 | 1.17433 | 0.001352741 | 20.8 | 4.834837 | 12.2 | 3.274741 | 12.5 | 3.250149 | 0.091 | 5.670868e-05
2005631 С пл. 2051349 | 2005631 | Ст3Гпс А500 | арм. 32 | 514 | 494.3837 | 626 | 548.3952 | 1.217899 | 4.610002e-05 | 20.3 | 2.886011 | 11.6 | 1.463191 | 11.9 | 1.446768 | 0.087 | 1.246455e-05
2005631 С пл. 2051349 | 2005631 | Ст3Гпс А500 | арм. 32 | 521 | 232.0974 | 614 | 1254.423 | 1.178503 | 0.001063168 | 21.4 | 7.833429 | 11.5 | 1.231266 | 11.8 | 1.216205 | 0.077 | 4.185422e-05
2005625 С пл. 2051351 | 2005625 | Ст3Гпс А500 | арм. 32 | 531 | 27.40252 | 643 | 41.18868 | 1.210923 | 3.472476e-08 | 19.5 | 0.8078887 | 10 | 0.1523931 | 10.3 | 0.1577544 | 0.067 | 0.0002712439
2005625 С пл. 2051351 | 2005625 | Ст3Гпс А500 | арм. 32 | 537 | 0.5856201 | 646 | 11.68163 | 1.20298 | 6.609068e-05 | 22.6 | 15.99061 | 12.3 | 3.646665 | 12.6 | 3.620712 | 0.091 | 5.670868e-05
2005629 С пл. 2051350 | 2005629 | Ст3Гпс А500 | арм. 32 | 536 | 0.05510371 | 645 | 19.51731 | 1.203358 | 6.007682e-05 | 18.1 | 0.2511751 | 10.7 | 0.09586728 | 11 | 0.09169808 | 0.087 | 1.246455e-05
2005629 С пл. 2051350 | 2005629 | Ст3Гпс А500 | арм. 32 | 540 | 14.17717 | 648 | 2.010271 | 1.2 | 0.0001234128 | 21.6 | 8.992959 | 12.1 | 2.922816 | 12.4 | 2.899585 | 0.092 | 7.276971e-05
2005627 С пл. 2051351 | 2005627 | Ст3Гпс А500 | арм. 32 | 519 | 297.0363 | 629 | 416.8882 | 1.211946 | 7.004302e-07 | 20.3 | 2.886011 | 10.7 | 0.09586728 | 11 | 0.09169808 | 0.075 | 7.173215e-05
2005627 С пл. 2051351 | 2005627 | Ст3Гпс А500 | арм. 32 | 518 | 332.5058 | 627 | 502.5596 | 1.210425 | 4.684343e-07 | 21 | 5.754368 | 12.4 | 4.03859 | 12.7 | 4.011276 | 0.099 | 0.0002411969
2005626 С пл. 2051351 | 2005626 | Ст3Гпс А500 | арм. 32 | 543 | 45.76872 | 647 | 5.845952 | 1.191529 | 0.0003833994 | 21.1 | 6.244133 | 11 | 0.3716419 | 11.3 | 0.3633882 | 0.086 | 6.403513e-06
2005626 С пл. 2051351 | 2005626 | Ст3Гпс А500 | арм. 32 | 543 | 45.76872 | 647 | 5.845952 | 1.191529 | 0.0003833994 | 20.1 | 2.24648 | 13.1 | 7.342064 | 13.4 | 7.305219 | 0.082 | 2.159382e-06
2005630 С пл. 2051349 | 2005630 | Ст3Гпс А500 | арм. 32 | 530 | 38.87201 | 635 | 207.8741 | 1.198113 | 0.0001688941 | 19 | 0.1590624 | 10.1 | 0.08431798 | 10.4 | 0.08831779 | 0.075 | 7.173215e-05
2005630 С пл. 2051349 | 2005630 | Ст3Гпс А500 | арм. 32 | 535 | 1.524587 | 639 | 108.5314 | 1.194393 | 0.000279445 | 16.4 | 4.845166 | 11.3 | 0.8274166 | 11.6 | 0.8150784 | 0.094 | 0.0001108918
2051488-1 | 2051488 | Ст3пс А500 | арм. 10 | 566 | 78.64009 | 661 | 100.8193 | 1.167845 | 5.578654e-07 | 25 | 3.662369 | 9.5 | 1.541346 | 9.8 | 1.33071 | 0.093 | 0.0001131748
2051488-1 | 2051488 | Ст3пс А500 | арм. 10 | 571 | 192.3193 | 666 | 226.2281 | 1.166375 | 4.913518e-06 | 21.8 | 1.654486 | 9.4 | 1.303044 | 9.7 | 1.109997 | 0.084 | 2.684239e-06
2051488-2 | 2051488 | Ст3пс А500 | арм. 10 | 557 | 0.01744393 | 650 | 0.9199102 | 1.166966 | 2.642374e-06 | 24.2 | 1.240398 | 8.5 | 0.05832681 | 8.8 | 0.02358188 | 0.075 | 5.419367e-05
2051488-3 | 2051488 | Ст3пс А500 | арм. 10 | 568 | 118.1118 | 660 | 81.73752 | 1.161972 | 4.381905e-05 | 22.4 | 0.4709642 | 8.2 | 0.003421146 | 8.5 | 0.02144352 | 0.087 | 2.151443e-05
2051489-1 | 2051489 | Ст3пс А500 | арм. 10 | 564 | 47.16839 | 650 | 0.9199102 | 1.152482 | 0.000259505 | 24.8 | 2.936876 | 7.2 | 1.120402 | 7.5 | 1.314316 | 0.085 | 6.960969e-06
2051489-2 | 2051489 | Ст3пс А500 | арм. 10 | 572 | 221.0552 | 659 | 64.65576 | 1.152098 | 0.0002720364 | 26.2 | 9.695325 | 7.5 | 0.5753079 | 7.8 | 0.716454 | 0.084 | 2.684239e-06
2051489-3 | 2051489 | Ст3пс А500 | арм. 10 | 590 | 1080.3 | 680 | 843.3727 | 1.152542 | 0.0002575721 | 22.6 | 0.2364569 | 5.9 | 5.562478 | 7.2 | 2.092177 | 0.073 | 8.764021e-05
2051490-1 | 2051490 | Ст3пс А500 | арм. 10 | 539 | 328.7722 | 637 | 194.857 | 1.181818 | 0.000174947 | 23.4 | 0.09842755 | 5.1 | 9.976063 | 7.4 | 1.553603 | 0.071 | 0.0001290868
2051490-2 | 2051490 | Ст3пс А500 | арм. 10 | 545 | 147.1873 | 630 | 439.2847 | 1.155963 | 0.0001594695 | 22.6 | 0.2364569 | 7 | 1.583799 | 7.3 | 1.81289 | 0.099 | 0.0002768352
2051490-3 | 2051490 | Ст3пс А500 | арм. 10 | 535 | 489.8288 | 625 | 673.8759 | 1.168224 | 1.347828e-07 | 25 | 3.662369 | 7.8 | 0.2102136 | 8.1 | 0.2985924 | 0.086 | 1.32377e-05
2051491-1 | 2051491 | Ст3пс А500 | арм. 10 | 543 | 199.7156 | 633 | 322.53 | 1.165746 | 8.097271e-06 | 25.2 | 4.467862 | 6.8 | 2.127195 | 7.1 | 2.391464 | 0.094 | 0.0001354515
2051491-2 | 2051491 | Ст3пс А500 | арм. 10 | 555 | 4.545746 | 642 | 80.26582 | 1.156757 | 0.0001400594 | 22 | 1.179979 | 7.4 | 0.7370061 | 7.7 | 0.8957412 | 0.098 | 0.0002445585
2051491-3 | 2051491 | Ст3пс А500 | арм. 10 | 530 | 736.1495 | 618 | 1086.304 | 1.166038 | 6.521338e-06 | 26.6 | 12.34631 | 8.2 | 0.003421146 | 8.5 | 0.02144352 | 0.077 | 2.874713e-05
2051492-1 | 2051492 | Ст3пс А500 | арм. 10 | 532 | 631.6212 | 617 | 1153.222 | 1.159774 | 7.773933e-05 | 24.6 | 2.291384 | 6.2 | 4.237383 | 7.5 | 1.314316 | 0.085 | 6.960969e-06
2051492-2 | 2051492 | Ст3пс А500 | арм. 10 | 540 | 293.508 | 626 | 622.9576 | 1.159259 | 8.708935e-05 | 26 | 8.489832 | 7.1 | 1.3421 | 7.4 | 1.553603 | 0.069 | 0.0001785333
2051493-1 | 2051493 | Ст3пс А500 | арм. 10 | 552 | 26.3382 | 637 | 194.857 | 1.153986 | 0.0002133329 | 23.4 | 0.09842755 | 7.2 | 1.120402 | 7.5 | 1.314316 | 0.086 | 1.32377e-05
2051493-2 | 2051493 | Ст3пс А500 | арм. 10 | 562 | 23.69669 | 650 | 0.9199102 | 1.156584 | 0.0001441872 | 22 | 1.179979 | 7.5 | 0.5753079 | 7.8 | 0.716454 | 0.069 | 0.0001785333
2051493-3 | 2051493 | Ст3пс А500 | арм. 10 | 566 | 78.64009 | 653 | 4.165193 | 1.15371 | 0.0002214495 | 22.8 | 0.08194956 | 8.3 | 0.001723033 | 8.6 | 0.002156308 | 0.1 | 0.0003111119
2051496-2 | 2051496 | Ст3пс А500 | арм. 10 | 558 | 0.753293 | 648 | 8.756388 | 1.16129 | 5.330612e-05 | 24.1 | 1.027652 | 9.4 | 1.303044 | 9.7 | 1.109997 | 0.094 | 0.0001354515
2051496-3 | 2051496 | Ст3пс А500 | арм. 10 | 555 | 4.545746 | 644 | 48.42934 | 1.16036 | 6.775046e-05 | 26.1 | 9.082578 | 9.6 | 1.799648 | 9.9 | 1.571423 | 0.089 | 4.406789e-05
2051497-1 | 2051497 | Ст3пс А500 | арм. 10 | 545 | 147.1873 | 643 | 63.34758 | 1.179817 | 0.0001260026 | 26.4 | 10.98082 | 9.7 | 2.077949 | 10 | 1.832135 | 0.087 | 2.151443e-05
2051497-2 | 2051497 | Ст3пс А500 | арм. 10 | 533 | 582.3571 | 630 | 439.2847 | 1.181989 | 0.0001794881 | 24.6 | 2.291384 | 9.9 | 2.694553 | 10.2 | 2.413561 | 0.073 | 8.764021e-05
2051497-3 | 2051497 | Ст3пс А500 | арм. 10 | 512 | 2036.904 | 609 | 1760.568 | 1.189453125 | 0.0004352105 | 25.8 | 7.36434 | 10.1 | 3.391157 | 10.4 | 3.074986 | 0.087 | 2.151443e-05
2051498-1 | 2051498 | Ст3пс А500 | арм. 10 | 569 | 140.8476 | 660 | 81.73752 | 1.15993 | 7.502549e-05 | 25.6 | 6.318847 | 9.6 | 1.799648 | 9.9 | 1.571423 | 0.071 | 0.0001290868
2051498-2 | 2051498 | Ст3пс А500 | арм. 10 | 561 | 14.96084 | 651 | 0.001671216 | 1.160428 | 6.664468e-05 | 27.2 | 16.92279 | 8.2 | 0.003421146 | 8.5 | 0.02144352 | 0.065 | 0.0003014264
2051498-3 | 2051498 | Ст3пс А500 | арм. 10 | 572 | 221.0552 | 660 | 81.73752 | 1.153846 | 0.0002174231 | 26.4 | 10.98082 | 9.1 | 0.7081381 | 9.4 | 0.5678586 | 0.097 | 0.0002142817
2051499-1 | 2051499 | Ст3пс А500 | арм. 10 | 584 | 721.8854 | 673 | 485.8004 | 1.152397 | 0.000262251 | 21.6 | 2.208994 | 8.3 | 0.001723033 | 8.6 | 0.002156308 | 0.093 | 0.0001131748
2051499-2 | 2051499 | Ст3пс А500 | арм. 10 | 555 | 4.545746 | 648 | 8.756388 | 1.167568 | 1.048288e-06 | 23 | 0.007442227 | 8 | 0.06681737 | 8.3 | 0.1200179 | 0.075 | 5.419367e-05
2051500-1 | 2051500 | Ст3пс А500 | арм. 10 | 574 | 284.5269 | 661 | 100.8193 | 1.151568 | 0.000289799 | 24.2 | 1.240398 | 8.2 | 0.003421146 | 8.5 | 0.02144352 | 0.082 | 1.3078e-07
2051501-1 | 2051501 | Ст3пс А500 | арм. 10 | 551 | 37.60235 | 639 | 143.0205 | 1.15971 | 7.888651e-05 | 20.4 | 7.216038 | 6.5 | 3.092289 | 7.8 | 0.716454 | 0.094 | 0.0001354515
2051501-2 | 2051501 | Ст3пс А500 | арм. 10 | 553 | 17.07405 | 652 | 1.083432 | 1.179024 | 0.0001088283 | 23.8 | 0.5094129 | 7.2 | 1.120402 | 7.5 | 1.314316 | 0.073 | 8.764021e-05
2051503-1 | 2051503 | Ст3пс А500 | арм. 10 | 564 | 47.16839 | 655 | 16.32872 | 1.161348 | 5.247422e-05 | 23.8 | 0.5094129 | 8.8 | 0.2932325 | 9.1 | 0.2057202 | 0.077 | 2.874713e-05
2051503-2 | 2051503 | Ст3пс А500 | арм. 10 | 552 | 26.3382 | 646 | 24.59287 | 1.17029 | 2.884658e-06 | 24.8 | 2.936876 | 8.4 | 0.02002492 | 8.7 | 0.002869096 | 0.089 | 4.406789e-05
2051503-3 | 2051503 | Ст3пс А500 | арм. 10 | 570 | 165.5835 | 659 | 64.65576 | 1.15614 | 0.0001550293 | 21.6 | 2.208994 | 8 | 0.06681737 | 8.3 | 0.1200179 | 0.098 | 0.0002445585
2051504-1 | 2051504 | Ст3пс А500 | арм. 10 | 576 | 355.9986 | 673 | 485.8004 | 1.168403 | 3.558847e-08 | 25 | 3.662369 | 8.8 | 0.2932325 | 9.1 | 0.2057202 | 0.083 | 4.075096e-07
2051504-2 | 2051504 | Ст3пс А500 | арм. 10 | 567 | 97.37593 | 665 | 197.1463 | 1.17284 | 1.804618e-05 | 25.8 | 7.36434 | 9.2 | 0.88644 | 9.5 | 0.7285714 | 0.066 | 0.0002677031
2051504-3 | 2051504 | Ст3пс А500 | арм. 10 | 556 | 1.281595 | 650 | 0.9199102 | 1.169065 | 2.240331e-07 | 26 | 8.489832 | 9 | 0.5498362 | 9.3 | 0.4271458 | 0.073 | 8.764021e-05
2051505-1 | 2051505 | Ст3пс А500 | арм. 10 | 570 | 165.5835 | 658 | 49.574 | 1.154386 | 0.0002017951 | 24.1 | 1.027652 | 9 | 0.5498362 | 9.3 | 0.4271458 | 0.077 | 2.874713e-05
2051505-2 | 2051505 | Ст3пс А500 | арм. 10 | 538 | 366.0363 | 627 | 574.0394 | 1.165428 | 1.001037e-05 | 25.9 | 7.917086 | 9.2 | 0.88644 | 9.5 | 0.7285714 | 0.079 | 1.130059e-05
2051505-3 | 2051505 | Ст3пс А500 | арм. 10 | 518 | 1531.319 | 607 | 1932.404 | 1.171815 | 1.038931e-05 | 22 | 1.179979 | 7.5 | 0.5753079 | 7.8 | 0.716454 | 0.082 | 1.3078e-07
2051506-1 | 2051506 | Ст3пс А500 | арм. 10 | 559 | 3.489142 | 650 | 0.9199102 | 1.162791 | 3.364846e-05 | 22.7 | 0.1492032 | 8 | 0.06681737 | 8.3 | 0.1200179 | 0.097 | 0.0002142817
2051506-3 | 2051506 | Ст3пс А500 | арм. 10 | 539 | 328.7722 | 627 | 574.0394 | 1.163265 | 2.836756e-05 | 21.6 | 2.208994 | 8 | 0.06681737 | 8.3 | 0.1200179 | 0.097 | 0.0002142817
2006272-2 | 2006272 | Ст3пс А500 | арм. 10 | 571 | 192.3193 | 659 | 64.65576 | 1.154116 | 0.0002095499 | 21.7 | 1.92174 | 9.5 | 1.541346 | 9.8 | 1.33071 | 0.075 | 5.419367e-05
2006271-1 | 2006271 | Ст3пс А500 | арм. 10 | 584 | 721.8854 | 685 | 1158.782 | 1.172945 | 1.895539e-05 | 20.7 | 5.694277 | 8.3 | 0.001723033 | 8.6 | 0.002156308 | 0.087 | 2.151443e-05
2006271-2 | 2006271 | Ст3пс А500 | арм. 10 | 591 | 1147.036 | 691 | 1603.272 | 1.169205 | 3.761503e-07 | 23.4 | 0.09842755 | 9.2 | 0.88644 | 9.5 | 0.7285714 | 0.076 | 4.04704e-05
2006271-3 | 2006271 | Ст3пс А500 | арм. 10 | 587 | 892.0929 | 688 | 1372.027 | 1.172061 | 1.204022e-05 | 24.2 | 1.240398 | 8 | 0.06681737 | 8.3 | 0.1200179 | 0.085 | 6.960969e-06
2006270-1 | 2006270 | Ст3пс А500 | арм. 10 | 573 | 251.791 | 662 | 121.901 | 1.155323 | 0.0001760548 | 20 | 9.525052 | 8.8 | 0.2932325 | 9.1 | 0.2057202 | 0.077 | 2.874713e-05
2006270-2 | 2006270 | Ст3пс А500 | арм. 10 | 556 | 1.281595 | 651 | 0.001671216 | 1.170863 | 5.16145e-06 | 22.3 | 0.6182179 | 8.2 | 0.003421146 | 8.5 | 0.02144352 | 0.083 | 4.075096e-07
2006270-3 | 2006270 | Ст3пс А500 | арм. 10 | 568 | 118.1118 | 657 | 36.49224 | 1.15669 | 0.0001416406 | 22.3 | 0.6182179 | 8.9 | 0.4115344 | 9.2 | 0.306433 | 0.088 | 3.179116e-05
2006269-2 | 2006269 | Ст3пс А500 | арм. 10 | 577 | 394.7344 | 669 | 325.4734 | 1.159445 | 8.364967e-05 | 24.5 | 1.998637 | 7.4 | 0.7370061 | 7.7 | 0.8957412 | 0.08 | 5.577321e-06
2006269-3 | 2006269 | Ст3пс А500 | арм. 10 | 576 | 355.9986 | 672 | 442.7187 | 1.166667 | 3.704702e-06 | 22.3 | 0.6182179 | 8.7 | 0.1949306 | 9 | 0.1250075 | 0.082 | 1.3078e-07
2006268-1 | 2006268 | Ст3пс А500 | арм. 10 | 557 | 0.01744393 | 649 | 3.838149 | 1.165171 | 1.170235e-05 | 23.5 | 0.1711739 | 7.4 | 0.7370061 | 7.7 | 0.8957412 | 0.087 | 2.151443e-05
2006268-2 | 2006268 | Ст3пс А500 | арм. 10 | 563 | 34.43254 | 655 | 16.32872 | 1.16341 | 2.684406e-05 | 27.1 | 16.11004 | 10.2 | 3.769459 | 10.5 | 3.435699 | 0.095 | 0.0001597283
2006268-3 | 2006268 | Ст3пс А500 | арм. 10 | 552 | 26.3382 | 644 | 48.42934 | 1.166667 | 3.704702e-06 | 26.1 | 9.082578 | 8 | 0.06681737 | 8.3 | 0.1200179 | 0.085 | 6.960969e-06
2006059-1 | 2006059 | Ст3пс А500 | арм. 10 | 560 | 8.224991 | 648 | 8.756388 | 1.157143 | 0.0001310697 | 24.8 | 2.936876 | 7.4 | 0.7370061 | 7.7 | 0.8957412 | 0.08 | 5.577321e-06
2006059-2 | 2006059 | Ст3пс А500 | арм. 10 | 560 | 8.224991 | 648 | 8.756388 | 1.157143 | 0.0001310697 | 26.2 | 9.695325 | 9.2 | 0.88644 | 9.5 | 0.7285714 | 0.074 | 6.991694e-05
2006059-3 | 2006059 | Ст3пс А500 | арм. 10 | 550 | 50.8665 | 643 | 63.34758 | 1.169091 | 2.494825e-07 | 26 | 8.489832 | 10 | 3.032855 | 10.3 | 2.734274 | 0.069 | 0.0001785333
2051507-1 | 2051507 | Ст3пс А500 | арм. 10 | 562 | 23.69669 | 648 | 8.756388 | 1.153025 | 0.0002423164 | 26.6 | 12.34631 | 9.9 | 2.694553 | 10.2 | 2.413561 | 0.092 | 9.289808e-05
2051507-2 | 2051507 | Ст3пс А500 | арм. 10 | 557 | 0.01744393 | 647 | 15.67463 | 1.16158 | 4.916162e-05 | 23.9 | 0.6621592 | 8.1 | 0.02511926 | 8.4 | 0.06073073 | 0.097 | 0.0002142817
2051507-3 | 2051507 | Ст3пс А500 | арм. 10 | 571 | 192.3193 | 658 | 49.574 | 1.152364 | 0.0002633205 | 24.7 | 2.60413 | 10 | 3.032855 | 10.3 | 2.734274 | 0.09 | 5.834462e-05
2051513-1 | 2051513 | Ст3пс А500 | арм. 12 | 531 | 438.9232 | 611 | 1085.083 | 1.150659 | 0.0002600781 | 21.2 | 0.7116008 | 8.4 | 0.001779002 | 8.7 | 0.009607882 | 0.079 | 1.391807e-05
2051513-3 | 2051513 | Ст3пс А500 | арм. 12 | 532 | 398.0223 | 614 | 896.4392 | 1.154135 | 0.0001600411 | 22.6 | 0.3096206 | 8.4 | 0.001779002 | 8.7 | 0.009607882 | 0.094 | 0.0001269973
2051514-2 | 2051514 | Ст3пс А500 | арм. 12 | 538 | 194.6163 | 624 | 397.6273 | 1.159851 | 4.809105e-05 | 20.7 | 1.805165 | 8.8 | 0.1280364 | 9.1 | 0.09119204 | 0.092 | 8.592005e-05
2051514-3 | 2051514 | Ст3пс А500 | арм. 12 | 533 | 359.1213 | 619 | 622.0332 | 1.161351 | 2.95417e-05 | 22 | 0.001897853 | 10.2 | 3.089937 | 10.5 | 2.896737 | 0.099 | 0.0002646903
2051516-1 | 2051516 | Ст3пс А500 | арм. 12 | 569 | 290.6856 | 655 | 122.3105 | 1.151142 | 0.0002447259 | 20 | 4.176155 | 8.6 | 0.02490771 | 8.9 | 0.01039996 | 0.091 | 6.838144e-05
2051516-2 | 2051516 | Ст3пс А500 | арм. 12 | 537 | 223.5173 | 628 | 254.1025 | 1.16946 | 7.149691e-06 | 24 | 3.82764 | 8.8 | 0.1280364 | 9.1 | 0.09119204 | 0.088 | 2.77656e-05
2051516-3 | 2051516 | Ст3пс А500 | арм. 12 | 566 | 197.3886 | 655 | 122.3105 | 1.157244 | 9.105465e-05 | 23.8 | 3.085066 | 9.5 | 1.118987 | 9.8 | 1.003964 | 0.098 | 0.0002331517
2051517-1 | 2051517 | Ст3пс А500 | арм. 12 | 553 | 1.101461 | 638 | 35.29066 | 1.153707 | 0.0001710608 | 23.2 | 1.337343 | 8.7 | 0.06647207 | 9 | 0.040796 | 0.094 | 0.0001269973
2051517-2 | 2051517 | Ст3пс А500 | арм. 12 | 537 | 223.5173 | 623 | 438.5085 | 1.160149 | 4.405105e-05 | 24.5 | 6.034076 | 8.8 | 0.1280364 | 9.1 | 0.09119204 | 0.09 | 5.284282e-05
2051518-1 | 2051518 | Ст3пс А500 | арм. 12 | 563 | 122.0916 | 649 | 25.59759 | 1.152753 | 0.0001969241 | 22 | 0.001897853 | 9.3 | 0.7358582 | 9.6 | 0.6431722 | 0.094 | 0.0001269973
2051518-2 | 2051518 | Ст3пс А500 | арм. 12 | 550 | 3.804431 | 657 | 170.5481 | 1.194545 | 0.0007705833 | 20.2 | 3.39873 | 8.1 | 0.1170859 | 8.4 | 0.1584198 | 0.067 | 0.0002474547
2051518-3 | 2051518 | Ст3пс А500 | арм. 12 | 539 | 167.7153 | 629 | 223.2214 | 1.166976 | 3.602749e-08 | 22.3 | 0.06575924 | 9.3 | 0.7358582 | 9.7 | 0.8135683 | 0.089 | 3.930421e-05
2051519-2 | 2051519 | Ст3пс А500 | арм. 12 | 528 | 573.6262 | 635 | 79.93422 | 1.202652 | 0.00128633 | 21.2 | 0.7116008 | 6.6 | 3.393621 | 7.7 | 1.205647 | 0.075 | 5.976362e-05
2051520-1 | 2051520 | Ст3пс А500 | арм. 12 | 564 | 145.1906 | 652 | 64.95402 | 1.156028 | 0.0001157282 | 22.8 | 0.5721949 | 9 | 0.3111651 | 9.3 | 0.2519841 | 0.085 | 5.149754e-06
2051520-2 | 2051520 | Ст3пс А500 | арм. 12 | 554 | 4.200471 | 643 | 0.8847172 | 1.16065 | 3.76536e-05 | 24 | 3.82764 | 8 | 0.1955216 | 8.3 | 0.2480237 | 0.096 | 0.0001760745
2051520-3 | 2051520 | Ст3пс А500 | арм. 12 | 539 | 167.7153 | 626 | 321.8649 | 1.16141 | 2.890195e-05 | 23.8 | 3.085066 | 8.2 | 0.05865029 | 8.5 | 0.0888158 | 0.1 | 0.000298229
2051521-1 | 2051521 | Ст3пс А500 | арм. 12 | 526 | 673.4282 | 620 | 573.152 | 1.178707 | 0.0001421139 | 23.7 | 2.743779 | 10.7 | 5.097759 | 11 | 4.848717 | 0.072 | 0.0001151478
2051521-2 | 2051521 | Ст3пс А500 | арм. 12 | 535 | 287.3193 | 626 | 321.8649 | 1.170093 | 1.09388e-05 | 24 | 3.82764 | 10.5 | 4.23463 | 10.8 | 4.007925 | 0.091 | 6.838144e-05
2051521-3 | 2051521 | Ст3пс А500 | арм. 12 | 551 | 0.9034408 | 640 | 15.52828 | 1.161525 | 2.768413e-05 | 24.2 | 4.650215 | 9.7 | 1.582116 | 10 | 1.444756 | 0.088 | 2.77656e-05
2051522-1 | 2051522 | Ст3пс А500 | арм. 12 | 566 | 197.3886 | 654 | 101.1916 | 1.155477 | 0.0001278944 | 20 | 4.176155 | 10.9 | 6.040888 | 11.2 | 5.769509 | 0.097 | 0.0002036131
2051522-2 | 2051522 | Ст3пс А500 | арм. 12 | 564 | 145.1906 | 651 | 49.83521 | 1.154255 | 0.0001570198 | 23.2 | 1.337343 | 10.8 | 5.559324 | 11.1 | 5.299113 | 0.075 | 5.976362e-05
2051522-3 | 2051522 | Ст3пс А500 | арм. 12 | 555 | 9.29948 | 639 | 24.40947 | 1.151351 | 0.0002382306 | 21 | 1.089027 | 9.7 | 1.582116 | 10 | 1.444756 | 0.099 | 0.0002646903
2051523-1 | 2051523 | Ст3пс А500 | арм. 12 | 555 | 9.29948 | 642 | 3.765905 | 1.156757 | 0.0001005872 | 21.9 | 0.02061072 | 6 | 5.964234 | 7.3 | 2.244063 | 0.092 | 8.592005e-05
2051524-1 | 2051524 | Ст3пс А500 | арм. 12 | 567 | 226.4876 | 653 | 82.07284 | 1.151675 | 0.0002283298 | 21.9 | 0.02061072 | 8.9 | 0.2096008 | 9.2 | 0.1615881 | 0.086 | 1.068837e-05
2051524-2 | 2051524 | Ст3пс А500 | арм. 12 | 553 | 1.101461 | 639 | 24.40947 | 1.155515 | 0.0001270287 | 21.4 | 0.4141751 | 9.3 | 0.7358582 | 9.6 | 0.6431722 | 0.081 | 2.995299e-06
2051528-1 | 2051528 | Ст3пс А500 | арм. 14 | 608 | 3823.699 | 713 | 5758.571 | 1.172697 | 3.70146e-05 | 18.2 | 7.955174 | 9 | 0.008731524 | 9.4 | 0.000454179 | 0.092 | 0.0001013158
2051528-1 | 2051528 | Ст3пс А500 | арм. 14 | 600 | 2898.322 | 702 | 4210.095 | 1.17 | 1.146902e-05 | 18.2 | 7.955174 | 10.1 | 1.013158 | 10.5 | 1.163569 | 0.078 | 1.547971e-05
2051528-2 | 2051528 | Ст3пс А500 | арм. 14 | 627 | 6534.469 | 728 | 8260.128 | 1.161085 | 3.056848e-05 | 17.5 | 12.39386 | 9.7 | 0.3679119 | 10.1 | 0.4606181 | 0.098 | 0.0002581027
2051528-2 | 2051528 | Ст3пс А500 | арм. 14 | 607 | 3701.027 | 708 | 5024.718 | 1.166392 | 4.897977e-08 | 18.9 | 4.496485 | 7.8 | 1.672994 | 8.2 | 1.491602 | 0.084 | 4.266595e-06
2051529-1 | 2051529 | Ст3пс А500 | арм. 14 | 557 | 117.4203 | 646 | 78.94759 | 1.159785 | 4.663314e-05 | 23.6 | 6.653863 | 9.3 | 0.04266595 | 9.6 | 0.03192959 | 0.087 | 2.566004e-05
2051529-2 | 2051529 | Ст3пс А500 | арм. 14 | 542 | 17.33835 | 632 | 26.16071 | 1.166052 | 3.15558e-07 | 23 | 3.918453 | 8.8 | 0.08610857 | 9.1 | 0.1032411 | 0.067 | 0.0002230371
2051530-1 | 2051530 | Ст3пс А500 | арм. 14 | 561 | 220.1088 | 658 | 436.1935 | 1.172906 | 3.959077e-05 | 21.4 | 0.1440265 | 7.4 | 2.867748 | 7.7 | 2.962913 | 0.074 | 6.295512e-05
2051540-1 | 2051540 | Ст3пс А500 | арм. 16 | 530 | 177.6069 | 616 | 313.6986 | 1.162264 | 1.725022e-05 | 23.8 | 9.974057 | 9.5 | 0.02011488 | 9.8 | 0.0185117 | 0.1 | 0.0002595507
2051540-2 | 2051540 | Ст3пс А500 | арм. 16 | 524 | 373.53 | 610 | 562.2371 | 1.164122 | 5.268641e-06 | 22.6 | 3.834442 | 12.1 | 7.517615 | 12.4 | 7.486012 | 0.078 | 3.46853e-05
2051541-1 | 2051541 | Ст3пс А500 | арм. 16 | 538 | 28.37611 | 623 | 114.7371 | 1.157993 | 7.097935e-05 | 22.4 | 3.091173 | 8.1 | 1.582999 | 8.4 | 1.59755 | 0.099 | 0.0002283295
2051541-2 | 2051541 | Ст3пс А500 | арм. 16 | 520 | 544.1453 | 612 | 471.3909 | 1.176923 | 0.0001103674 | 21.9 | 1.582999 | 9.9 | 0.2935764 | 10.2 | 0.2873578 | 0.092 | 6.578146e-05
2006053-1 | 2006053 | Ст3пс А500 | арм. 16 | 539 | 18.72226 | 625 | 75.8909 | 1.159555 | 4.709745e-05 | 23.8 | 9.974057 | 10.5 | 1.303769 | 10.8 | 1.290627 | 0.074 | 9.780069e-05
2006053-2 | 2006053 | Ст3пс А500 | арм. 16 | 534 | 86.99149 | 617 | 279.2755 | 1.155431 | 0.0001207093 | 22.1 | 2.126269 | 10 | 0.4119418 | 10.3 | 0.4045694 | 0.071 | 0.0001661372
2076221-1 | 2076221 | Ст3пс А500 | арм. 16 | 580 | 1344.915 | 682 | 2331.776 | 1.175862 | 8.920008e-05 | 23.1 | 6.042615 | 10.6 | 1.542134 | 10.9 | 1.527839 | 0.097 | 0.0001718872
2076221-2 | 2076221 | Ст3пс А500 | арм. 16 | 572 | 822.1453 | 676 | 1788.314 | 1.181818 | 0.0002371813 | 20.8 | 0.02501872 | 9.6 | 0.05848026 | 9.9 | 0.05572323 | 0.079 | 2.390646e-05
2076040 | 2076040 | Ст3пс А500 | арм. 18 | 535 | 1.0396 | 628 | 0.09842368 | 1.173832 | 7.652854e-06 | 21.8 | 2.997651 | 11.1 | 3.867778 | 11.4 | 3.867778 | 0.073 | 7.409496e-05
2051544 | 2051544 | Ст3пс А500 | арм. 18 | 546 | 99.60823 | 631 | 10.98078 | 1.155678 | 0.0002367826 | 21.8 | 2.997651 | 11.3 | 4.694444 | 11.6 | 4.694444 | 0.084 | 5.722414e-06
2051544 | 2051544 | Ст3пс А500 | арм. 18 | 544 | 63.68666 | 631 | 10.98078 | 1.159926 | 0.0001240757 | 23.8 | 13.92314 | 11.3 | 4.694444 | 11.6 | 4.694444 | 0.067 | 0.0002133891
2051544 | 2051544 | Ст3пс А500 | арм. 18 | 539 | 8.882737 | 627 | 0.4709727 | 1.163265 | 6.084141e-05 | 21 | 0.8674548 | 9.2 | 0.004444444 | 9.5 | 0.004444444 | 0.08 | 2.58516e-06
2051548 | 2051548 | Ст3Гпс А500 | арм. 20 | 539 | 11.33903 | 633 | 0.1665973 | 1.174397 | 4.161111e-05 | 20.2 | 0.07703457 | 11.3 | 4.082049 | 11.6 | 3.918784 | 0.1 | 0.0002827888
2051548 | 2051548 | Ст3Гпс А500 | арм. 20 | 541 | 1.869638 | 635 | 2.533944 | 1.173752 | 3.370901e-05 | 21.8 | 1.748871 | 9.4 | 0.01449813 | 9.7 | 0.00633486 | 0.091 | 6.109496e-05
2006380 | 2006380 | Ст3Гпс А500 | арм. 25 | 561 | 104.1064 | 654 | 32.38813 | 1.165775 | 0.000129782 | 19.2 | 0.06754364 | 7 | 9.541235 | 7.3 | 9.556308 | 0.099 | 0.0002803129
2051552 | 2051552 | Ст3Гпс А500 | арм. 28 | 546 | 1.653061 | 637 | 118.0549 | 1.166667 | 0.0003056686 | 17.4 | 1.658313 | 10.3 | 0.01049579 | 10.6 | 0.0092788 | 0.073 | 9.341814e-05
2051553 | 2051553 | Ст3Гпс А500 | арм. 28 | 623 | 5732.653 | 728 | 6421.569 | 1.168539 | 0.0002436946 | 17 | 2.848517 | 13 | 7.85372 | 13.4 | 8.388707 | 0.075 | 5.875692e-05
2051553 | 2051553 | Ст3Гпс А500 | арм. 28 | 615 | 4585.224 | 723 | 5645.222 | 1.17561 | 7.293657e-05 | 16.6 | 4.358721 | 9 | 1.434128 | 9.4 | 1.218095 | 0.076 | 4.442631e-05
2005564 | 2005564 | Ст3Гпс А500 | арм. 28 | 553 | 32.65306 | 646 | 3.479367 | 1.168174 | 0.0002552469 | 16.4 | 5.233823 | 10.4 | 0.04098559 | 10.7 | 0.03854411 | 0.091 | 6.946712e-05
2005564 | 2005564 | Ст3Гпс А500 | арм. 28 | 557 | 94.36735 | 649 | 1.28753 | 1.165171 | 0.0003602211 | 17.1 | 2.520966 | 9 | 1.434128 | 9.3 | 1.44883 | 0.093 | 0.0001068059
2051555 | 2051555 | Ст3Гпс А500 | арм. 32 | 545 | 76.82975 | 656 | 43.32483 | 1.20367 | 5.534479e-05 | 16.9 | 2.893992 | 11.7 | 1.715116 | 12 | 1.697332 | 0.067 | 0.0002712439
2051555 | 2051555 | Ст3Гпс А500 | арм. 32 | 541 | 22.70769 | 655 | 31.16051 | 1.210721 | 1.507348e-07 | 16.3 | 5.2954 | 12.4 | 4.03859 | 12.7 | 4.011276 | 0.075 | 7.173215e-05
2051555 | 2051555 | Ст3Гпс А500 | арм. 32 | 541 | 22.70769 | 656 | 43.32483 | 1.212569 | 2.132135e-06 | 17.1 | 2.253523 | 12.7 | 5.334365 | 13 | 5.302966 | 0.087 | 1.246455e-05
2006364 | 2006364 | Ст3Гпс А500 | арм. 32 | 534 | 4.994071 | 637 | 154.2028 | 1.192884 | 0.0003321593 | 19.1 | 0.2488277 | 11.4 | 1.019341 | 11.7 | 1.005642 | 0.09 | 4.264764e-05
2006364 | 2006364 | Ст3Гпс А500 | арм. 32 | 530 | 38.87201 | 637 | 154.2028 | 1.201887 | 8.505157e-05 | 18.8 | 0.03953189 | 10 | 0.1523931 | 10.3 | 0.1577544 | 0.088 | 2.052558e-05
2006363 | 2006363 | Ст3Гпс А500 | арм. 32 | 525 | 126.2194 | 637 | 154.2028 | 1.213333 | 4.947067e-06 | 18.8 | 0.03953189 | 11.7 | 1.715116 | 12 | 1.697332 | 0.095 | 0.0001329528
2006363 | 2006363 | Ст3Гпс А500 | арм. 32 | 546 | 95.36027 | 649 | 0.1745906 | 1.188645 | 0.0005046513 | 17.4 | 1.442818 | 12.7 | 5.334365 | 13 | 5.302966 | 0.082 | 2.159382e-06
2006362 | 2006362 | Ст3Гпс А500 | арм. 32 | 537 | 0.5856201 | 642 | 55.02436 | 1.195531 | 0.0002426868 | 17.5 | 1.212584 | 11 | 0.3716419 | 11.3 | 0.3633882 | 0.086 | 6.403513e-06
2006361 | 2006361 | Ст3Гпс А500 | арм. 32 | 544 | 60.29924 | 653 | 12.83187 | 1.200368 | 0.0001153795 | 16.3 | 5.2954 | 10.9 | 0.259717 | 11.2 | 0.2528248 | 0.09 | 4.264764e-05
2006361 | 2006361 | Ст3Гпс А500 | арм. 32 | 545 | 76.82975 | 651 | 2.503229 | 1.194495 | 0.0002760157 | 16.4 | 4.845166 | 9.2 | 1.416994 | 9.5 | 1.433247 | 0.067 | 0.0002712439
2006360 | 2006360 | Ст3Гпс А500 | арм. 32 | 539 | 7.646653 | 646 | 11.68163 | 1.198516 | 0.0001585928 | 18 | 0.3614098 | 10.2 | 0.03624286 | 10.5 | 0.03888117 | 0.083 | 2.204148e-07
2006360 | 2006360 | Ст3Гпс А500 | арм. 32 | 538 | 3.116137 | 643 | 41.18868 | 1.195167 | 0.0002541425 | 17.4 | 1.442818 | 9.9 | 0.2404682 | 10.2 | 0.247191 | 0.097 | 0.0001830749
2006359 | 2006359 | Ст3Гпс А500 | арм. 32 | 560 | 564.7875 | 661 | 134.1464 | 1.180357 | 0.0009456849 | 16.3 | 5.2954 | 10.3 | 0.008167747 | 10.6 | 0.009444555 | 0.089 | 3.058661e-05
2006359 | 2006359 | Ст3Гпс А500 | арм. 32 | 553 | 281.0739 | 658 | 73.65346 | 1.189873 | 0.0004509556 | 17.7 | 0.8121141 | 10.1 | 0.08431798 | 10.4 | 0.08831779 | 0.067 | 0.0002712439
2051556 | 2051556 | Ст3Гпс А500 | арм. 32 | 599 | 3939.478 | 719 | 4841.677 | 1.200334 | 0.0001161059 | 16.6 | 4.004696 | 9.1 | 1.665069 | 9.4 | 1.682684 | 0.068 | 0.0002393049
2051556 | 2051556 | Ст3Гпс А500 | арм. 32 | 597 | 3692.417 | 717 | 4567.348 | 1.201005 | 0.000102093 | 17.2 | 1.963288 | 12.1 | 2.922816 | 12.4 | 2.899585 | 0.077 | 4.185422e-05
2051557 | 2051557 | Ст3Гпс А500 | арм. 32 | 534 | 4.994071 | 639 | 108.5314 | 1.196629 | 0.0002096681 | 16.2 | 5.765635 | 9.8 | 0.3485433 | 10.1 | 0.3566277 | 0.083 | 2.204148e-07
2051557 | 2051557 | Ст3Гпс А500 | арм. 32 | 536 | 0.05510371 | 637 | 154.2028 | 1.188433 | 0.0005142145 | 17.3 | 1.693053 | 11.8 | 1.987041 | 12.1 | 1.967895 | 0.068 | 0.0002393049
2051557 | 2051557 | Ст3Гпс А500 | арм. 32 | 537 | 0.5856201 | 639 | 108.5314 | 1.189944 | 0.0004479572 | 17.8 | 0.6418793 | 11.6 | 1.463191 | 11.9 | 1.446768 | 0.068 | 0.0002393049
2051558 | 2051558 | Ст3Гпс А500 | арм. 36 | 571 | 854.2335 | 675 | 481.5032 | 1.182137 | 0.0005570667 | 17.2 | 0.9068233 | 10 | 0.2614928 | 10.3 | 0.264991 | 0.09 | 8.059143e-05
2051558 | 2051558 | Ст3Гпс А500 | арм. 36 | 568 | 687.8698 | 675 | 481.5032 | 1.18838 | 0.0003013204 | 16.9 | 1.568187 | 10.8 | 0.08331095 | 11.1 | 0.0813546 | 0.085 | 1.58187e-05
2051558 | 2051558 | Ст3Гпс А500 | арм. 36 | 562 | 409.1426 | 667 | 194.4123 | 1.186833 | 0.0003574415 | 16.7 | 2.109096 | 10.1 | 0.16922 | 10.4 | 0.1720364 | 0.071 | 0.0001004551
2006375 | 2006375 | Ст3Гпс А500 | арм. 25 | 523 | 772.6592 | 620 | 801.3963 | 1.185468 | 6.89043e-05 | 20.1 | 1.345349 | 12.8 | 7.350123 | 13.1 | 7.336904 | 0.069 | 0.00017576
2006377 | 2006377 | Ст3Гпс А500 | арм. 25 | 571 | 408.1714 | 660 | 136.6808 | 1.155867 | 0.0004537194 | 19.3 | 0.129522 | 7.6 | 6.194568 | 7.9 | 6.206715 | 0.091 | 7.643214e-05
2006377 | 2006377 | Ст3Гпс А500 | арм. 25 | 565 | 201.7324 | 659 | 114.2987 | 1.166372 | 0.0001165516 | 17.5 | 2.073912 | 10.1 | 0.0001234568 | 10.4 | 7.520509e-05 | 0.099 | 0.0002803129
2006378 | 2006378 | Ст3Гпс А500 | арм. 25 | 567 | 262.5454 | 657 | 75.53447 | 1.15873 | 0.0003399389 | 17.6 | 1.795891 | 10 | 0.007901235 | 10.3 | 0.008340788 | 0.068 | 0.000203275
2006378 | 2006378 | Ст3Гпс А500 | арм. 25 | 522 | 829.2527 | 620 | 801.3963 | 1.187739 | 0.0001117645 | 19.8 | 0.7394136 | 10.8 | 0.505679 | 11.1 | 0.5022161 | 0.082 | 6.628183e-08
2006379 | 2006379 | Ст3Гпс А500 | арм. 25 | 547 | 14.4153 | 652 | 13.6239 | 1.191956 | 0.0002187008 | 19.4 | 0.2115003 | 10 | 0.007901235 | 10.3 | 0.008340788 | 0.075 | 5.267062e-05
2006380 | 2006380 | Ст3Гпс А500 | арм. 25 | 564 | 174.3259 | 657 | 75.53447 | 1.164894 | 0.0001506504 | 18.4 | 0.2917171 | 8.7 | 1.929012 | 9 | 1.935793 | 0.098 | 0.0002478278
2076389 | 2076389 | Ст3Гпс А500 | арм. 32 | 577 | 1661.806 | 712 | 3916.527 | 1.233969 | 0.0005225646 | 18.9 | 0.08929715 | 11.4 | 1.019341 | 11.8 | 1.216205 | 0.072 | 0.0001315491
2076389 | 2076389 | Ст3Гпс А500 | арм. 32 | 578 | 1744.337 | 713 | 4042.691 | 1.233564 | 0.0005042217 | 18.3 | 0.0907056 | 11.1 | 0.5035668 | 11.5 | 0.644515 | 0.076 | 5.579318e-05
2075482 | 2075482 | Ст3Гпс А500 | арм. 32 | 583 | 2186.989 | 699 | 2458.391 | 1.198971 | 0.0001473381 | 19.1 | 0.2488277 | 11.5 | 1.231266 | 11.8 | 1.216205 | 0.086 | 6.403513e-06
2075649 | 2075649 | Ст3Гпс А500 | арм. 32 | 604 | 4592.13 | 722 | 5268.17 | 1.195364 | 0.0002479017 | 18.8 | 0.03953189 | 10.8 | 0.1677922 | 11.2 | 0.2528248 | 0.097 | 0.0001830749
2005624 | 2005624 | Ст3Гпс А500 | арм. 32 | 523 | 175.1584 | 637 | 154.2028 | 1.217973 | 4.711585e-05 | 19.5 | 0.8078887 | 10.6 | 0.04394239 | 10.9 | 0.0411347 | 0.066 | 0.0003051829
2005624 | 2005624 | Ст3Гпс А500 | арм. 32 | 524 | 149.6889 | 638 | 130.3671 | 1.217557 | 4.157824e-05 | 18.6 | 1.377593e-06 | 11.7 | 1.715116 | 12 | 1.697332 | 0.072 | 0.0001315491
2005625 | 2005625 | Ст3Гпс А500 | арм. 32 | 540 | 14.17717 | 656 | 43.32483 | 1.214815 | 1.373208e-05 | 20.1 | 2.24648 | 10.6 | 0.04394239 | 10.9 | 0.0411347 | 0.081 | 6.098349e-06
2005625 | 2005625 | Ст3Гпс А500 | арм. 32 | 539 | 7.646653 | 653 | 12.83187 | 1.211503 | 1.549603e-07 | 20.2 | 2.556246 | 10.8 | 0.1677922 | 11.1 | 0.1622615 | 0.098 | 0.0002111359
2006361 | 2006361 | Ст3Гпс А500 | арм. 32 | 529 | 52.34149 | 643 | 41.18868 | 1.215501 | 1.928801e-05 | 20 | 1.956715 | 12.1 | 2.922816 | 12.4 | 2.899585 | 0.092 | 7.276971e-05
2006361 | 2006361 | Ст3Гпс А500 | арм. 32 | 529 | 52.34149 | 644 | 29.35299 | 1.217391 | 3.946568e-05 | 21.3 | 7.283663 | 10.6 | 0.04394239 | 10.9 | 0.0411347 | 0.071 | 0.000155488
2006364 | 2006364 | Ст3Гпс А500 | арм. 32 | 520 | 263.5668 | 635 | 207.8741 | 1.221154 | 0.0001008963 | 20.1 | 2.24648 | 11.3 | 0.8274166 | 11.6 | 0.8150784 | 0.097 | 0.0001830749
2006364 | 2006364 | Ст3Гпс А500 | арм. 32 | 521 | 232.0974 | 635 | 207.8741 | 1.21881 | 5.930306e-05 | 21.5 | 8.403194 | 12.1 | 2.922816 | 12.4 | 2.899585 | 0.084 | 2.814477e-07
2006363 | 2006363 | Ст3Гпс А500 | арм. 32 | 519 | 297.0363 | 638 | 130.3671 | 1.229287 | 0.0003304381 | 20.1 | 2.24648 | 12 | 2.590891 | 12.3 | 2.569022 | 0.081 | 6.098349e-06
2006363 | 2006363 | Ст3Гпс А500 | арм. 32 | 535 | 1.524587 | 650 | 0.3389098 | 1.214953 | 1.47774e-05 | 21.9 | 10.88225 | 11.3 | 0.8274166 | 11.6 | 0.8150784 | 0.073 | 0.0001096101
2006365 | 2006365 | Ст3Гпс А500 | арм. 32 | 528 | 67.81097 | 645 | 19.51731 | 1.221591 | 0.0001098676 | 20.2 | 2.556246 | 11 | 0.3716419 | 11.3 | 0.3633882 | 0.095 | 0.0001329528
2006365 | 2006365 | Ст3Гпс А500 | арм. 32 | 532 | 17.93304 | 646 | 11.68163 | 1.214286 | 1.009067e-05 | 20 | 1.956715 | 12 | 2.590891 | 12.3 | 2.569022 | 0.076 | 5.579318e-05
2006358 | 2006358 | Ст3Гпс А500 | арм. 32 | 548 | 138.4213 | 668 | 345.2967 | 1.218978 | 6.192068e-05 | 19.1 | 0.2488277 | 11 | 0.3716419 | 11.3 | 0.3633882 | 0.088 | 2.052558e-05
2006358 | 2006358 | Ст3Гпс А500 | арм. 32 | 545 | 76.82975 | 669 | 383.461 | 1.227523 | 0.0002694129 | 16.4 | 4.845166 | 10.6 | 0.04394239 | 10.9 | 0.0411347 | 0.079 | 1.997628e-05
2006357 | 2006357 | Ст3Гпс А500 | арм. 32 | 559 | 518.257 | 669 | 383.461 | 1.19678 | 0.0002053251 | 18.9 | 0.08929715 | 11.5 | 1.231266 | 11.8 | 1.216205 | 0.095 | 0.0001329528
2006357 | 2006357 | Ст3Гпс А500 | арм. 32 | 550 | 189.4823 | 664 | 212.6394 | 1.207273 | 1.471801e-05 | 20.9 | 5.284602 | 11 | 0.3716419 | 11.3 | 0.3633882 | 0.099 | 0.0002411969
2006367 | 2006367 | Ст3Гпс А500 | арм. 32 | 534 | 4.994071 | 649 | 0.1745906 | 1.215356 | 1.803423e-05 | 21.5 | 8.403194 | 11.1 | 0.5035668 | 11.4 | 0.4939516 | 0.093 | 9.083074e-05
2006367 | 2006367 | Ст3Гпс А500 | арм. 32 | 534 | 4.994071 | 650 | 0.3389098 | 1.217228 | 3.744622e-05 | 18.9 | 0.08929715 | 11.2 | 0.6554917 | 11.5 | 0.644515 | 0.082 | 2.159382e-06
2006368 | 2006368 | Ст3Гпс А500 | арм. 32 | 546 | 95.36027 | 661 | 134.1464 | 1.210623 | 2.366067e-07 | 19 | 0.1590624 | 10.8 | 0.1677922 | 11.1 | 0.1622615 | 0.087 | 1.246455e-05
2006368 | 2006368 | Ст3Гпс А500 | арм. 32 | 549 | 162.9518 | 664 | 212.6394 | 1.209472 | 2.680968e-06 | 19.8 | 1.437184 | 10.9 | 0.259717 | 11.2 | 0.2528248 | 0.076 | 5.579318e-05
2006357 с пл. 2051558 | 2006357 | Ст3Гпс А500 | арм. 36 | 552 | 104.5971 | 663 | 98.86686 | 1.201087 | 2.164024e-05 | 20.6 | 5.991369 | 12 | 2.216038 | 12.3 | 2.2059 | 0.082 | 9.55062e-07
2006357 с пл. 2051558 | 2006357 | Ст3Гпс А500 | арм. 36 | 559 | 296.7789 | 667 | 194.4123 | 1.193202 | 0.0001571693 | 18.9 | 0.5590961 | 10 | 0.2614928 | 10.3 | 0.264991 | 0.082 | 9.55062e-07
2006356 с пл. 2051558 | 2006356 | Ст3Гпс А500 | арм. 36 | 566 | 586.9607 | 678 | 622.1623 | 1.19788 | 6.176396e-05 | 20.1 | 3.793642 | 11 | 0.2387655 | 11.3 | 0.2354455 | 0.073 | 6.436415e-05
2006356 с пл. 2051558 | 2006356 | Ст3Гпс А500 | арм. 36 | 562 | 409.1426 | 674 | 438.6169 | 1.199288 | 4.161034e-05 | 20.7 | 6.490914 | 11.2 | 0.47422 | 11.5 | 0.4695364 | 0.094 | 0.0001684096
2006355 с пл. 2051558 | 2006355 | Ст3Гпс А500 | арм. 36 | 577 | 1240.961 | 689 | 1291.912 | 1.194107 | 0.0001352897 | 19.6 | 2.095914 | 10.1 | 0.16922 | 10.4 | 0.1720364 | 0.073 | 6.436415e-05
2006355 с пл. 2051558 | 2006355 | Ст3Гпс А500 | арм. 36 | 578 | 1312.415 | 692 | 1516.571 | 1.197232 | 7.236956e-05 | 18.4 | 0.0613688 | 9 | 2.28422 | 9.3 | 2.294536 | 0.074 | 4.93187e-05
2006354 с пл. 2051558 | 2006354 | Ст3Гпс А500 | арм. 36 | 577 | 1240.961 | 692 | 1516.571 | 1.199307 | 4.137197e-05 | 17.9 | 0.06364153 | 9.1 | 1.991947 | 9.4 | 2.001582 | 0.079 | 4.091426e-06
2006354 с пл. 2051558 | 2006354 | Ст3Гпс А500 | арм. 36 | 579 | 1385.87 | 695 | 1759.231 | 1.200345 | 2.90892e-05 | 17.9 | 0.06364153 | 9.4 | 1.235129 | 9.7 | 1.242718 | 0.071 | 0.0001004551
2006362 | 2006362 | Ст3Гпс А500 | арм. 32 | 537 | 0.5856201 | 648 | 2.010271 | 1.206704 | 1.940598e-05 | 19.1 | 0.2488277 | 11.3 | 0.8274166 | 11.6 | 0.8150784 | 0.094 | 0.0001108918
2006362 | 2006362 | Ст3Гпс А500 | арм. 32 | 538 | 3.116137 | 653 | 12.83187 | 1.213755 | 6.998743e-06 | 18.8 | 0.03953189 | 9.2 | 1.416994 | 9.5 | 1.433247 | 0.082 | 2.159382e-06
2006360 | 2006360 | Ст3Гпс А500 | арм. 32 | 527 | 85.28046 | 645 | 19.51731 | 1.223909 | 0.0001638345 | 19.5 | 0.8078887 | 10.4 | 9.262933e-05 | 10.7 | 7.934934e-06 | 0.065 | 0.0003411218
2006360 | 2006360 | Ст3Гпс А500 | арм. 32 | 522 | 202.6279 | 642 | 55.02436 | 1.229885 | 0.0003525353 | 20.1 | 2.24648 | 12 | 2.590891 | 12.3 | 2.569022 | 0.075 | 7.173215e-05
2006359 | 2006359 | Ст3Гпс А500 | арм. 32 | 536 | 0.05510371 | 656 | 43.32483 | 1.223881 | 0.0001631103 | 19.6 | 0.997654 | 11.5 | 1.231266 | 11.8 | 1.216205 | 0.094 | 0.0001108918
2006359 | 2006359 | Ст3Гпс А500 | арм. 32 | 538 | 3.116137 | 657 | 57.48914 | 1.22119 | 0.0001016156 | 20.5 | 3.605541 | 11.5 | 1.231266 | 11.8 | 1.216205 | 0.086 | 6.403513e-06
2006366 с пл. 2051555 | 2006366 | Ст3Гпс А500 | арм. 32 | 537 | 0.5856201 | 651 | 2.503229 | 1.212291 | 1.395635e-06 | 18.1 | 0.2511751 | 10 | 0.1523931 | 10.3 | 0.1577544 | 0.099 | 0.0002411969
2006366 с пл. 2051555 | 2006366 | Ст3Гпс А500 | арм. 32 | 539 | 7.646653 | 652 | 6.667548 | 1.209647 | 2.136385e-06 | 18.8 | 0.03953189 | 10 | 0.1523931 | 10.3 | 0.1577544 | 0.088 | 2.052558e-05
2051662 | 2051662 | Ст3Гпс А500 | арм. 36 | 536 | 33.32438 | 654 | 0.8895919 | 1.220149 | 0.0002076593 | 20 | 3.414096 | 11.3 | 0.6219473 | 11.6 | 0.6165819 | 0.09 | 8.059143e-05
2051662 | 2051662 | Ст3Гпс А500 | арм. 36 | 572 | 913.688 | 680 | 725.935 | 1.188811 | 0.0002865462 | 19.2 | 1.097732 | 10.9 | 0.1510382 | 11.2 | 0.1484001 | 0.095 | 0.0001953642
2051663 | 2051663 | Ст3Гпс А500 | арм. 32 | 546 | 95.36027 | 652 | 6.667548 | 1.194139 | 0.0002879788 | 17.7 | 0.8121141 | 7.4 | 8.942346 | 7.7 | 8.983107 | 0.066 | 0.0003051829
2051663 | 2051663 | Ст3Гпс А500 | арм. 32 | 537 | 0.5856201 | 645 | 19.51731 | 1.201117 | 9.983636e-05 | 18.1 | 0.2511751 | 8.2 | 4.797745 | 8.5 | 4.827614 | 0.093 | 9.083074e-05
2051663 | 2051663 | Ст3Гпс А500 | арм. 32 | 540 | 14.17717 | 648 | 2.010271 | 1.2 | 0.0001234128 | 17.9 | 0.4916446 | 7.1 | 10.82657 | 7.4 | 10.87142 | 0.1 | 0.000273258
2051664 | 2051664 | Ст3Гпс А500 | арм. 32 | 548 | 138.4213 | 658 | 73.65346 | 1.20073 | 0.0001077279 | 16.9 | 2.893992 | 11.3 | 0.8274166 | 11.6 | 0.8150784 | 0.084 | 2.814477e-07
2051664 | 2051664 | Ст3Гпс А500 | арм. 32 | 549 | 162.9518 | 658 | 73.65346 | 1.198543 | 0.0001579126 | 16.7 | 3.614461 | 7.7 | 7.238121 | 8 | 7.274797 | 0.071 | 0.000155488
2051664 | 2051664 | Ст3Гпс А500 | арм. 32 | 550 | 189.4823 | 660 | 111.9821 | 1.2 | 0.0001234128 | 19 | 0.1590624 | 8.8 | 2.529295 | 9.1 | 2.550994 | 0.074 | 8.967112e-05
2051665 | 2051665 | Ст3Гпс А500 | арм. 32 | 551 | 218.0129 | 661 | 134.1464 | 1.199637 | 0.0001316093 | 17.4 | 1.442818 | 9.1 | 1.665069 | 9.4 | 1.682684 | 0.081 | 6.098349e-06
2051665 | 2051665 | Ст3Гпс А500 | арм. 32 | 553 | 281.0739 | 658 | 73.65346 | 1.189873 | 0.0004509556 | 17.3 | 1.693053 | 9.4 | 0.9808438 | 9.7 | 0.9943741 | 0.096 | 0.0001570138
2051665 | 2051665 | Ст3Гпс А500 | арм. 32 | 543 | 45.76872 | 654 | 20.99619 | 1.20442 | 4.474598e-05 | 17.2 | 1.963288 | 11.5 | 1.231266 | 11.8 | 1.216205 | 0.086 | 6.403513e-06
2006792 | 2006792 | Ст3Гпс А500 | арм. 32 | 552 | 248.5434 | 659 | 91.81778 | 1.193841 | 0.0002982029 | 16.2 | 5.765635 | 8.1 | 5.24582 | 8.4 | 5.27705 | 0.091 | 5.670868e-05
2006792 | 2006792 | Ст3Гпс А500 | арм. 32 | 553 | 281.0739 | 660 | 111.9821 | 1.19349 | 0.0003104319 | 16.9 | 2.893992 | 9.6 | 0.6246936 | 9.9 | 0.6355009 | 0.074 | 8.967112e-05
2051668 | 2051668 | Ст3Гпс А500 | арм. 28 | 577 | 882.9388 | 677 | 848.8304 | 1.17331 | 0.0001175017 | 16.8 | 3.563619 | 9.2 | 0.995108 | 9.5 | 1.00736 | 0.088 | 2.845896e-05
2051668 | 2051668 | Ст3Гпс А500 | арм. 28 | 585 | 1422.367 | 679 | 969.3692 | 1.160684 | 0.0005506666 | 16 | 7.224027 | 9.8 | 0.1580468 | 10.1 | 0.1629523 | 0.098 | 0.0002351528
2051669 | 2051669 | Ст3Гпс А500 | арм. 28 | 559 | 137.2245 | 665 | 293.5977 | 1.189624 | 2.996776e-05 | 16.6 | 4.358721 | 10.7 | 0.252455 | 11 | 0.24634 | 0.065 | 0.000312063
2051669 | 2051669 | Ст3Гпс А500 | арм. 28 | 558 | 114.7959 | 665 | 293.5977 | 1.191756 | 5.785466e-05 | 16.4 | 5.233823 | 10.5 | 0.09147539 | 10.8 | 0.08780941 | 0.097 | 0.0002054834
2051670 | 2051670 | Ст3Гпс А500 | арм. 28 | 569 | 471.5102 | 659 | 123.9814 | 1.158172 | 0.0006748469 | 17.5 | 1.410762 | 10.1 | 0.009516202 | 11.4 | 0.8034012 | 0.07 | 0.00016041
2051670 | 2051670 | Ст3Гпс А500 | арм. 28 | 558 | 114.7959 | 656 | 66.17324 | 1.175627 | 7.263824e-05 | 16.3 | 5.701374 | 9.8 | 0.1580468 | 10.1 | 0.1629523 | 0.074 | 7.508753e-05
2051670 | 2051670 | Ст3Гпс А500 | арм. 28 | 564 | 279.3673 | 659 | 123.9814 | 1.16844 | 0.0002468145 | 16.6 | 4.358721 | 10 | 0.03902641 | 10.3 | 0.04148288 | 0.072 | 0.0001137488
2051671 | 2051671 | Ст3Гпс А500 | арм. 28 | 558 | 114.7959 | 651 | 9.826306 | 1.166667 | 0.0003056686 | 16.7 | 3.95117 | 10 | 0.03902641 | 10.3 | 0.04148288 | 0.08 | 7.103857e-06
2051671 | 2051671 | Ст3Гпс А500 | арм. 28 | 571 | 562.3673 | 659 | 123.9814 | 1.154116 | 0.0009020688 | 16.1 | 6.696476 | 9.7 | 0.247557 | 10 | 0.253687 | 0.073 | 9.341814e-05
2051671 | 2051671 | Ст3Гпс А500 | арм. 28 | 561 | 188.0816 | 657 | 83.44263 | 1.171123 | 0.0001697041 | 16.6 | 4.358721 | 9.5 | 0.4865774 | 9.8 | 0.4951564 | 0.089 | 4.012835e-05
2051672 | 2051672 | Ст3Гпс А500 | арм. 25 | 543 | 60.78928 | 631 | 299.5995 | 1.162063 | 0.0002281603 | 20.5 | 2.433262 | 12 | 3.652346 | 12.3 | 3.643029 | 0.078 | 1.81259e-05
2051672 | 2051672 | Ст3Гпс А500 | арм. 25 | 544 | 46.19578 | 633 | 234.3637 | 1.163603 | 0.0001839997 | 20.8 | 3.459197 | 13 | 8.474568 | 13.3 | 8.460373 | 0.074 | 6.818552e-05
2051672 | 2051672 | Ст3Гпс А500 | арм. 25 | 545 | 33.60229 | 632 | 265.9816 | 1.159633 | 0.0003074609 | 21.9 | 8.760958 | 10 | 0.007901235 | 10.3 | 0.008340788 | 0.066 | 0.0002643048
2051673 | 2051673 | Ст3Гпс А500 | арм. 25 | 571 | 408.1714 | 670 | 470.5019 | 1.17338 | 1.434557e-05 | 16.8 | 4.580064 | 7.2 | 8.345679 | 7.5 | 8.359777 | 0.095 | 0.0001623725
2051678 | 2051678 | Ст3Гпс А500 | арм. 22 | 554 | 10.41529 | 641 | 1.985537 | 1.15704 | 8.889205e-05 | 22.2 | 5.958037 | 11.4 | 6.572231 | 11.7 | 3.71438 | 0.069 | 0.0002037107
2051684 | 2051684 | Ст3пс А500 | арм. 18 | 549 | 168.4906 | 643 | 234.5102 | 1.17122 | 2.402633e-08 | 19.1 | 0.9382391 | 8.2 | 0.8711111 | 8.5 | 0.8711111 | 0.072 | 9.231065e-05
2051684 | 2051684 | Ст3пс А500 | арм. 18 | 546 | 99.60823 | 640 | 151.6278 | 1.172161 | 1.200724e-06 | 19.7 | 0.1358862 | 7.4 | 3.004444 | 7.7 | 3.004444 | 0.089 | 5.464398e-05
2051684 | 2051684 | Ст3пс А500 | арм. 18 | 547 | 120.569 | 642 | 204.8827 | 1.173675 | 6.807884e-06 | 20.3 | 0.05353326 | 8 | 1.284444 | 8.3 | 1.284444 | 0.068 | 0.0001851734
2051685-1 | 2051685 | Ст3пс А500 | арм. 16 | 562 | 348.6838 | 650 | 265.314 | 1.156584 | 9.67048e-05 | 21.6 | 0.9180956 | 11.6 | 5.025788 | 11.9 | 4.999954 | 0.086 | 4.454535e-06
2051685-1 | 2051685 | Ст3пс А500 | арм. 16 | 552 | 75.22226 | 646 | 151.0063 | 1.17029 | 1.499521e-05 | 20.5 | 0.02011488 | 8.5 | 0.736461 | 8.8 | 0.7463963 | 0.096 | 0.0001466661
2051685-2 | 2051685 | Ст3пс А500 | арм. 16 | 556 | 160.6069 | 651 | 298.8909 | 1.170863 | 1.976531e-05 | 19.8 | 0.7086726 | 8.8 | 0.3115572 | 9.1 | 0.3180309 | 0.091 | 5.05603e-05
2051685-2 | 2051685 | Ст3пс А500 | арм. 16 | 564 | 427.3761 | 653 | 372.0447 | 1.157801 | 7.423668e-05 | 20.3 | 0.1168456 | 9.6 | 0.05848026 | 9.9 | 0.05572323 | 0.096 | 0.0001466661
2051686-1 | 2051686 | Ст3пс А500 | арм. 16 | 542 | 1.760725 | 630 | 13.77552 | 1.162362 | 1.645005e-05 | 21.5 | 0.736461 | 6.3 | 9.352423 | 7.6 | 4.259858 | 0.099 | 0.0002283295
2051686-2 | 2051686 | Ст3пс А500 | арм. 16 | 556 | 160.6069 | 652 | 334.4678 | 1.172662 | 3.899229e-05 | 20.5 | 0.02011488 | 10.5 | 1.303769 | 10.8 | 1.290627 | 0.098 | 0.0001991084
2051687-1 | 2051687 | Ст3пс А500 | арм. 16 | 541 | 5.414571 | 627 | 45.04475 | 1.158965 | 5.554139e-05 | 21.3 | 0.4331918 | 9.2 | 0.02501872 | 9.5 | 0.02687708 | 0.083 | 7.910734e-07
2051687-1 | 2051687 | Ст3пс А500 | арм. 16 | 536 | 53.6838 | 629 | 22.19859 | 1.173507 | 5.026772e-05 | 21.1 | 0.2099226 | 9 | 0.128288 | 9.3 | 0.132454 | 0.09 | 3.733915e-05
2051687-2 | 2051687 | Ст3пс А500 | арм. 16 | 549 | 32.1838 | 644 | 105.8524 | 1.173042 | 4.388274e-05 | 16.5 | 17.15473 | 8.2 | 1.341365 | 8.5 | 1.354762 | 0.071 | 0.0001661372
2051688-1 | 2051688 | Ст3пс А500 | арм. 16 | 539 | 18.72226 | 623 | 114.7371 | 1.155844 | 0.0001117954 | 23.5 | 8.169153 | 9.7 | 0.1168456 | 10 | 0.1129348 | 0.092 | 6.578146e-05
2051690-1 | 2051690 | Ст3пс А500 | арм. 16 | 526 | 300.2223 | 619 | 216.4294 | 1.176806 | 0.0001079229 | 19.9 | 0.5503072 | 11.5 | 4.587423 | 11.8 | 4.562742 | 0.084 | 1.222726e-08
2051690-2 | 2051690 | Ст3пс А500 | арм. 16 | 523 | 413.1838 | 614 | 388.5447 | 1.173996 | 5.743649e-05 | 21.3 | 0.4331918 | 9.6 | 0.05848026 | 9.9 | 0.05572323 | 0.079 | 2.390646e-05
2051692-1 | 2051692 | Ст3пс А500 | арм. 16 | 555 | 136.2607 | 643 | 86.27552 | 1.158559 | 6.17628e-05 | 22 | 1.844634 | 8.1 | 1.582999 | 8.4 | 1.59755 | 0.088 | 1.689684e-05
2051692-1 | 2051692 | Ст3пс А500 | арм. 16 | 558 | 215.2992 | 645 | 127.4294 | 1.155914 | 0.0001103237 | 19.8 | 0.7086726 | 9.1 | 0.06665334 | 9.4 | 0.06966554 | 0.089 | 2.6118e-05
2051693-1 | 2051693 | Ст3пс А500 | арм. 16 | 529 | 205.2607 | 617 | 279.2755 | 1.166352 | 4.340532e-09 | 21.4 | 0.5748264 | 9.5 | 0.02011488 | 9.8 | 0.0185117 | 0.086 | 4.454535e-06
2051693-1 | 2051693 | Ст3пс А500 | арм. 16 | 534 | 86.99149 | 618 | 246.8524 | 1.157303 | 8.306716e-05 | 20.4 | 0.05848026 | 10.3 | 0.887038 | 10.6 | 0.876204 | 0.072 | 0.0001413584
2051693-2 | 2051693 | Ст3пс А500 | арм. 16 | 511 | 1045.03 | 601 | 1070.045 | 1.176125 | 9.424051e-05 | 20.6 | 0.001749491 | 8.6 | 0.5748264 | 8.9 | 0.5836078 | 0.072 | 0.0001413584
2051694-1 | 2051694 | Ст3пс А500 | арм. 16 | 542 | 1.760725 | 628 | 32.62167 | 1.158672 | 5.999901e-05 | 24.5 | 14.8855 | 10.5 | 1.303769 | 10.8 | 1.290627 | 0.094 | 0.0001022238
2051700-1 | 2051700 | Ст3пс А500 | арм. 14 | 535 | 124.6334 | 625 | 146.7673 | 1.168224 | 2.594976e-06 | 19.1 | 3.688289 | 8.8 | 0.08610857 | 9.1 | 0.1032411 | 0.071 | 0.0001195617
2051700-1 | 2051700 | Ст3пс А500 | арм. 14 | 526 | 406.5843 | 616 | 445.8328 | 1.171103 | 2.015342e-05 | 22.9 | 3.532551 | 10.4 | 1.707092 | 10.7 | 1.635044 | 0.1 | 0.000326365
2051700-2 | 2051700 | Ст3пс А500 | арм. 14 | 525 | 447.9121 | 616 | 445.8328 | 1.173333 | 4.515742e-05 | 22.1 | 1.165338 | 8.5 | 0.3521741 | 8.8 | 0.3860279 | 0.089 | 4.992233e-05
2051700-2 | 2051700 | Ст3пс А500 | арм. 14 | 535 | 124.6334 | 623 | 199.2263 | 1.164486 | 4.525936e-06 | 19.1 | 3.688289 | 8.5 | 0.3521741 | 8.8 | 0.3860279 | 0.1 | 0.000326365
2051701-2 | 2051701 | Ст3пс А500 | арм. 14 | 531 | 229.9449 | 616 | 445.8328 | 1.160075 | 4.274644e-05 | 20.3 | 0.5191084 | 11.8 | 7.325453 | 12.1 | 7.175372 | 0.075 | 4.808627e-05
2006937-1 | 2006937 | Ст3пс А500 | арм. 14 | 566 | 393.4695 | 656 | 356.6525 | 1.159011 | 5.780265e-05 | 17.3 | 13.84206 | 6.6 | 6.217256 | 7.9 | 2.314389 | 0.081 | 8.731524e-07
2006937-2 | 2006937 | Ст3пс А500 | арм. 14 | 557 | 117.4203 | 653 | 252.341 | 1.172352 | 3.293014e-05 | 21.4 | 0.1440265 | 9.4 | 0.09397743 | 9.7 | 0.07766729 | 0.077 | 2.434856e-05
2051708-1 | 2051708 | Ст3пс А500 | арм. 12 | 545 | 48.30938 | 641 | 8.647093 | 1.176147 | 8.762302e-05 | 22.4 | 0.1270464 | 7 | 2.079878 | 7.3 | 2.244063 | 0.096 | 0.0001760745
2051708-1 | 2051708 | Ст3пс А500 | арм. 12 | 554 | 4.200471 | 642 | 3.765905 | 1.158845 | 6.306435e-05 | 21.7 | 0.1180365 | 6 | 5.964234 | 7.3 | 2.244063 | 0.085 | 5.149754e-06
2051708-2 | 2051708 | Ст3пс А500 | арм. 12 | 537 | 223.5173 | 634 | 98.81541 | 1.180633 | 0.0001917415 | 20.7 | 1.805165 | 7.9 | 0.2939572 | 8.2 | 0.3576277 | 0.084 | 1.61114e-06
2051708-2 | 2051708 | Ст3пс А500 | арм. 12 | 537 | 223.5173 | 630 | 194.3402 | 1.173184 | 4.093806e-05 | 22.5 | 0.2083335 | 6.4 | 4.170492 | 7.7 | 1.205647 | 0.08 | 7.456685e-06
2051708-3 | 2051708 | Ст3пс А500 | арм. 12 | 542 | 99.01235 | 636 | 63.05303 | 1.173432 | 4.416483e-05 | 22 | 0.001897853 | 8 | 0.1955216 | 8.3 | 0.2480237 | 0.091 | 6.838144e-05
2051708-3 | 2051708 | Ст3пс А500 | арм. 12 | 536 | 254.4183 | 632 | 142.5778 | 1.179104 | 0.0001517431 | 21.7 | 0.1180365 | 7 | 2.079878 | 7.3 | 2.244063 | 0.084 | 1.61114e-06
2051709-2 | 2051709 | Ст3пс А500 | арм. 12 | 586 | 1159.369 | 676 | 1027.806 | 1.153584 | 0.0001743048 | 22.3 | 0.06575924 | 7 | 2.079878 | 7.3 | 2.244063 | 0.081 | 2.995299e-06
2051709-3 | 2051709 | Ст3пс А500 | арм. 12 | 592 | 1603.963 | 684 | 1604.756 | 1.155405 | 0.0001295196 | 20 | 4.176155 | 8.6 | 0.02490771 | 8.9 | 0.01039996 | 0.096 | 0.0001760745
2051710-2 | 2051710 | Ст3пс А500 | арм. 12 | 573 | 443.0817 | 664 | 402.3798 | 1.158813 | 6.356568e-05 | 21.2 | 0.7116008 | 9 | 0.3111651 | 9.3 | 0.2519841 | 0.095 | 0.0001505359
2051710-3 | 2051710 | Ст3пс А500 | арм. 12 | 581 | 843.8737 | 672 | 787.3303 | 1.156627 | 0.0001032168 | 22.5 | 0.2083335 | 8 | 0.1955216 | 8.3 | 0.2480237 | 0.086 | 1.068837e-05
2051711-2 | 2051711 | Ст3пс А500 | арм. 12 | 549 | 8.705421 | 642 | 3.765905 | 1.169399 | 6.826906e-06 | 24 | 3.82764 | 7.2 | 1.543007 | 7.5 | 1.684855 | 0.079 | 1.391807e-05
2051711-3 | 2051711 | Ст3пс А500 | арм. 12 | 559 | 49.69552 | 647 | 9.359965 | 1.157424 | 8.764893e-05 | 22 | 0.001897853 | 6.8 | 2.696749 | 7.1 | 2.883271 | 0.083 | 7.252622e-08
2051713-1 | 2051713 | Ст3пс А500 | арм. 12 | 574 | 486.1807 | 668 | 578.855 | 1.163763 | 9.138565e-06 | 22.7 | 0.4309078 | 9.9 | 2.125244 | 10.2 | 1.965548 | 0.079 | 1.391807e-05
2051713-2 | 2051713 | Ст3пс А500 | арм. 12 | 575 | 531.2797 | 668 | 578.855 | 1.161739 | 2.547162e-05 | 20.3 | 3.040017 | 7.6 | 0.7092642 | 7.9 | 0.8064396 | 0.082 | 5.339124e-07
2051713-3 | 2051713 | Ст3пс А500 | арм. 12 | 585 | 1092.27 | 679 | 1229.162 | 1.160684 | 3.723821e-05 | 22.8 | 0.5721949 | 7.4 | 1.086135 | 7.7 | 1.205647 | 0.072 | 0.0001151478
2051714-1 | 2051714 | Ст3пс А500 | арм. 12 | 561 | 81.89354 | 655 | 122.3105 | 1.167558 | 5.95768e-07 | 22.8 | 0.5721949 | 8.1 | 0.1170859 | 8.4 | 0.1584198 | 0.08 | 7.456685e-06
2051714-2 | 2051714 | Ст3пс А500 | арм. 12 | 552 | 0.00245074 | 644 | 0.003529066 | 1.166667 | 1.425768e-08 | 20.8 | 1.546452 | 9.4 | 0.9174226 | 9.7 | 0.8135683 | 0.083 | 7.252622e-08
2051714-3 | 2051714 | Ст3пс А500 | арм. 12 | 543 | 80.11136 | 637 | 48.17185 | 1.173112 | 4.002165e-05 | 21.5 | 0.2954622 | 7.9 | 0.2939572 | 8.2 | 0.3576277 | 0.083 | 7.252622e-08
2051715-2 | 2051715 | Ст3пс А500 | арм. 12 | 564 | 145.1906 | 654 | 101.1916 | 1.159574 | 5.200723e-05 | 21.7 | 0.1180365 | 8 | 0.1955216 | 8.3 | 0.2480237 | 0.076 | 4.530223e-05
2051715-3 | 2051715 | Ст3пс А500 | арм. 12 | 565 | 170.2896 | 651 | 49.83521 | 1.152212 | 0.0002123922 | 20.7 | 1.805165 | 8.3 | 0.02021465 | 8.6 | 0.03921184 | 0.07 | 0.0001620705
2051716-3 | 2051716 | Ст3пс А500 | арм. 12 | 573 | 443.0817 | 659 | 226.7857 | 1.150087 | 0.0002788503 | 21 | 1.089027 | 10.2 | 3.089937 | 10.5 | 2.896737 | 0.09 | 5.284282e-05
2005577 | 2005577 | Ст3Гпс А500 | арм. 25 | 518 | 1075.627 | 625 | 543.3068 | 1.206564 | 0.0008641317 | 19.5 | 0.3134786 | 11.2 | 1.234568 | 11.5 | 1.229154 | 0.09 | 5.994704e-05
2005577 | 2005577 | Ст3Гпс А500 | арм. 25 | 513 | 1428.594 | 615 | 1109.486 | 1.19883 | 0.0004692778 | 19.8 | 0.7394136 | 11.9 | 3.280123 | 12.2 | 3.271295 | 0.083 | 5.513767e-07
2005576 | 2005576 | Ст3Гпс А500 | арм. 25 | 523 | 772.6592 | 624 | 590.9247 | 1.193117 | 0.000254372 | 19.8 | 0.7394136 | 11.5 | 1.991235 | 11.8 | 1.984357 | 0.067 | 0.0002327899
2005575 | 2005575 | Ст3Гпс А500 | арм. 25 | 518 | 1075.627 | 622 | 692.1605 | 1.200772 | 0.0005571777 | 20.5 | 2.433262 | 11.6 | 2.283457 | 11.9 | 2.276091 | 0.086 | 1.400666e-05
2005578 | 2005578 | Ст3Гпс А500 | арм. 25 | 513 | 1428.594 | 616 | 1043.868 | 1.20078 | 0.000557533 | 22.2 | 10.62689 | 11.5 | 1.991235 | 11.8 | 1.984357 | 0.07 | 0.0001502451
2005579 | 2005579 | Ст3Гпс А500 | арм. 25 | 512 | 1505.188 | 616 | 1043.868 | 1.203125 | 0.0006737872 | 19.6 | 0.4354569 | 11.2 | 1.234568 | 11.5 | 1.229154 | 0.1 | 0.000314798
2005579 | 2005579 | Ст3Гпс А500 | арм. 25 | 522 | 829.2527 | 627 | 454.0711 | 1.201149 | 0.0005751284 | 19.7 | 0.5774352 | 11.2 | 1.234568 | 11.5 | 1.229154 | 0.07 | 0.0001502451
2005580 | 2005580 | Ст3Гпс А500 | арм. 25 | 522 | 829.2527 | 622 | 692.1605 | 1.191571 | 0.0002074548 | 24.8 | 34.33833 | 12.6 | 6.305679 | 12.9 | 6.293436 | 0.086 | 1.400666e-05
2005580 | 2005580 | Ст3Гпс А500 | арм. 25 | 522 | 829.2527 | 623 | 640.5426 | 1.193487 | 0.0002663098 | 22.1 | 9.984915 | 11.8 | 2.927901 | 12.1 | 2.91956 | 0.079 | 1.0611e-05
2005588 | 2005588 | Ст3Гпс А500 | арм. 25 | 524 | 718.0657 | 624 | 590.9247 | 1.19084 | 0.0001869265 | 21.7 | 7.617002 | 9.6 | 0.2390123 | 9.9 | 0.2414031 | 0.082 | 6.628183e-08
2005588 | 2005588 | Ст3Гпс А500 | арм. 25 | 530 | 432.5047 | 636 | 151.5101 | 1.2 | 0.000521319 | 21 | 4.243153 | 10.9 | 0.6579012 | 11.2 | 0.6539505 | 0.073 | 8.570043e-05
2005582 | 2005582 | Ст3Гпс А500 | арм. 25 | 516 | 1210.814 | 626 | 497.6889 | 1.213178 | 0.001296771 | 20.1 | 1.345349 | 11.8 | 2.927901 | 12.1 | 2.91956 | 0.097 | 0.0002173427
2006778 | 2006778 | Ст3Гпс А500 | арм. 25 | 590 | 1536.895 | 683 | 1203.469 | 1.157627 | 0.00038183 | 19.5 | 0.3134786 | 11.6 | 2.283457 | 11.9 | 2.276091 | 0.095 | 0.0001623725
2006778 | 2006778 | Ст3Гпс А500 | арм. 25 | 591 | 1616.301 | 686 | 1420.616 | 1.160745 | 0.0002697178 | 19 | 0.003587004 | 9.3 | 0.6223457 | 9.6 | 0.6261999 | 0.078 | 1.81259e-05
2006776 | 2006776 | Ст3Гпс А500 | арм. 25 | 583 | 1037.049 | 682 | 1135.087 | 1.169811 | 5.411469e-05 | 19.7 | 0.5774352 | 11.2 | 1.234568 | 11.5 | 1.229154 | 0.092 | 9.491723e-05
2006776 | 2006776 | Ст3Гпс А500 | арм. 25 | 581 | 912.2364 | 675 | 712.4125 | 1.16179 | 0.0002364697 | 18.7 | 0.05765204 | 9.1 | 0.9779012 | 9.4 | 0.982731 | 0.089 | 4.546195e-05
2051729-3 | 2051729 | Ст3пс А500 | арм. 10 | 562 | 23.69669 | 649 | 3.838149 | 1.154804 | 0.0001900857 | 22 | 1.179979 | 6.6 | 2.750591 | 7.9 | 0.5571668 | 0.088 | 3.179116e-05
2076788 с пл.2051668 | 2076788 | Ст3Гпс А500 | арм. 28 | 574 | 713.6531 | 679 | 969.3692 | 1.182927 | 1.496262e-06 | 20.1 | 1.994436 | 10 | 0.03902641 | 10.3 | 0.04148288 | 0.069 | 0.0001867406
2076788 с пл.2051668 | 2076788 | Ст3Гпс А500 | арм. 28 | 576 | 824.5102 | 682 | 1165.177 | 1.184028 | 1.494982e-08 | 17.1 | 2.520966 | 9.5 | 0.4865774 | 9.8 | 0.4951564 | 0.092 | 8.713651e-05
2076787 с пл.2051668 | 2076787 | Ст3Гпс А500 | арм. 28 | 575 | 768.0816 | 680 | 1032.639 | 1.182609 | 2.375765e-06 | 18.1 | 0.3454561 | 9.7 | 0.247557 | 10 | 0.253687 | 0.074 | 7.508753e-05
2076787 с пл.2051668 | 2076787 | Ст3Гпс А500 | арм. 28 | 583 | 1275.51 | 685 | 1378.985 | 1.174957 | 8.450994e-05 | 19.6 | 0.8321908 | 9.5 | 0.4865774 | 9.8 | 0.4951564 | 0.097 | 0.0002054834
2076399 с пл.2051668 | 2076399 | Ст3Гпс А500 | арм. 28 | 577 | 882.9388 | 680 | 1032.639 | 1.17851 | 3.181541e-05 | 16.4 | 5.233823 | 9.6 | 0.3570672 | 9.9 | 0.3644217 | 0.09 | 5.379773e-05
2076399 с пл.2051668 | 2076399 | Ст3Гпс А500 | арм. 28 | 575 | 768.0816 | 680 | 1032.639 | 1.182609 | 2.375765e-06 | 22.1 | 11.64342 | 10.5 | 0.09147539 | 10.8 | 0.08780941 | 0.082 | 4.426322e-07
2076924-1 | 2076924 | Ст3пс А500 | арм. 10 | 592 | 1215.772 | 692 | 1684.354 | 1.168919 | 1.072511e-07 | 22 | 1.179979 | 8 | 0.06681737 | 8.3 | 0.1200179 | 0.073 | 8.764021e-05
2076924-2 | 2076924 | Ст3пс А500 | арм. 10 | 585 | 776.6212 | 690 | 1524.19 | 1.179487 | 0.0001187174 | 19.4 | 13.58857 | 8.5 | 0.05832681 | 8.8 | 0.02358188 | 0.076 | 4.04704e-05
2076924-3 | 2076924 | Ст3пс А500 | арм. 10 | 561 | 14.96084 | 660 | 81.73752 | 1.176471 | 6.208118e-05 | 24.6 | 2.291384 | 7.2 | 1.120402 | 7.5 | 1.314316 | 0.076 | 4.04704e-05
2051730-3 | 2051730 | Ст3пс А500 | арм. 10 | 554 | 9.809897 | 641 | 99.18406 | 1.15704 | 0.0001334421 | 27.4 | 18.60828 | 8.4 | 0.02002492 | 8.7 | 0.002869096 | 0.072 | 0.0001073635
2051731-1 | 2051731 | Ст3пс А500 | арм. 10 | 561 | 14.96084 | 653 | 4.165193 | 1.163993 | 2.114673e-05 | 23.7 | 0.3766665 | 8 | 0.06681737 | 8.3 | 0.1200179 | 0.097 | 0.0002142817
2051731-2 | 2051731 | Ст3пс А500 | арм. 10 | 573 | 251.791 | 662 | 121.901 | 1.155323 | 0.0001760548 | 20.8 | 5.227023 | 8.5 | 0.05832681 | 8.8 | 0.02358188 | 0.098 | 0.0002445585
2051734-3 | 2051734 | Ст3пс А500 | арм. 10 | 599 | 1752.923 | 691 | 1603.272 | 1.153589 | 0.0002250633 | 22.2 | 0.7854716 | 7.6 | 0.4336098 | 7.9 | 0.5571668 | 0.083 | 4.075096e-07
2051735-2 | 2051735 | Ст3пс А500 | арм. 10 | 594 | 1359.244 | 688 | 1372.027 | 1.158249 | 0.0001069625 | 22.2 | 0.7854716 | 8.5 | 0.05832681 | 8.8 | 0.02358188 | 0.08 | 5.577321e-06
2051735-3 | 2051735 | Ст3пс А500 | арм. 10 | 587 | 892.0929 | 676 | 627.0457 | 1.151618 | 0.0002880837 | 22.8 | 0.08194956 | 9.1 | 0.7081381 | 9.4 | 0.5678586 | 0.096 | 0.000186005
2006782 | 2006782 | Ст3Гпс А500 | арм. 25 | 535 | 249.5372 | 631 | 299.5995 | 1.179439 | 5.160452e-06 | 19.6 | 0.4354569 | 10.6 | 0.2612346 | 10.9 | 0.2587473 | 0.075 | 5.267062e-05
2006782 | 2006782 | Ст3Гпс А500 | арм. 25 | 538 | 163.7568 | 631 | 299.5995 | 1.172862 | 1.85342e-05 | 19.8 | 0.7394136 | 11.8 | 2.927901 | 12.1 | 2.91956 | 0.08 | 5.096092e-06
2006781 | 2006781 | Ст3Гпс А500 | арм. 25 | 536 | 218.9438 | 629 | 372.8353 | 1.173507 | 1.339653e-05 | 21 | 4.243153 | 10.2 | 0.01234568 | 10.5 | 0.01180962 | 0.096 | 0.0001888576
2006781 | 2006781 | Ст3Гпс А500 | арм. 25 | 539 | 139.1633 | 632 | 265.9816 | 1.172542 | 2.139845e-05 | 20.8 | 3.459197 | 11.1 | 1.022346 | 11.4 | 1.017419 | 0.089 | 4.546195e-05
2006780 | 2006780 | Ст3Гпс А500 | арм. 25 | 546 | 23.00879 | 639 | 86.65642 | 1.17033 | 4.675714e-05 | 18.5 | 0.1936954 | 9.6 | 0.2390123 | 9.9 | 0.2414031 | 0.078 | 1.81259e-05
2006780 | 2006780 | Ст3Гпс А500 | арм. 25 | 541 | 95.97627 | 632 | 265.9816 | 1.168207 | 8.029174e-05 | 22.2 | 10.62689 | 12.2 | 4.45679 | 12.5 | 4.446498 | 0.087 | 2.249176e-05
2076398 | 2076398 | Ст3Гпс А500 | арм. 28 | 575 | 768.0816 | 680 | 1032.639 | 1.182609 | 2.375765e-06 | 20.1 | 1.994436 | 13.8 | 12.97764 | 14.1 | 12.93356 | 0.083 | 1.1202e-07
2076398 | 2076398 | Ст3Гпс А500 | арм. 28 | 571 | 562.3673 | 677 | 848.8304 | 1.185639 | 2.217664e-06 | 18.3 | 0.150354 | 10.8 | 0.3629448 | 11.1 | 0.3556053 | 0.078 | 2.176508e-05
2076353 | 2076353 | Ст3Гпс А500 | арм. 28 | 549 | 2.938776 | 662 | 199.7896 | 1.205829 | 0.0004699674 | 18.5 | 0.03525198 | 10.6 | 0.1619652 | 10.9 | 0.1570747 | 0.098 | 0.0002351528
2076353 | 2076353 | Ст3Гпс А500 | арм. 28 | 551 | 13.79592 | 664 | 260.3283 | 1.205082 | 0.0004381328 | 19.6 | 0.8321908 | 12.8 | 6.772741 | 13.1 | 6.740911 | 0.096 | 0.0001778141
2075563 | 2075563 | Ст3Гпс А500 | арм. 28 | 550 | 7.367347 | 662 | 199.7896 | 1.203636 | 0.0003797165 | 19.8 | 1.237089 | 12.1 | 3.619312 | 12.4 | 3.596054 | 0.065 | 0.000312063
2051736-1 | 2051736 | Ст3пс А500 | арм. 10 | 569 | 140.8476 | 656 | 25.41048 | 1.1529 | 0.0002462264 | 24.6 | 2.291384 | 7.4 | 0.7370061 | 7.7 | 0.8957412 | 0.095 | 0.0001597283
2051736-2 | 2051736 | Ст3пс А500 | арм. 10 | 588 | 952.8288 | 677 | 678.1275 | 1.151361 | 0.0002969033 | 21.2 | 3.558008 | 8.4 | 0.02002492 | 8.7 | 0.002869096 | 0.096 | 0.000186005
2075563 | 2075563 | Ст3Гпс А500 | арм. 28 | 550 | 7.367347 | 662 | 199.7896 | 1.203636 | 0.0003797165 | 18.6 | 0.007700958 | 10.7 | 0.252455 | 11 | 0.24634 | 0.097 | 0.0002054834
2051736-3 | 2051736 | Ст3пс А500 | арм. 10 | 582 | 618.4137 | 670 | 362.5551 | 1.151203 | 0.0003023661 | 18.2 | 23.87562 | 7.9 | 0.1285155 | 8.2 | 0.1993052 | 0.089 | 4.406789e-05
2075562 | 2075562 | Ст3Гпс А500 | арм. 28 | 549 | 2.938776 | 662 | 199.7896 | 1.205829 | 0.0004699674 | 20.1 | 1.994436 | 11.3 | 1.215394 | 11.6 | 1.201932 | 0.065 | 0.000312063
2075562 | 2075562 | Ст3Гпс А500 | арм. 28 | 551 | 13.79592 | 662 | 199.7896 | 1.201452 | 0.0002993543 | 20.3 | 2.599334 | 10.8 | 0.3629448 | 11.1 | 0.3556053 | 0.098 | 0.0002351528
2005564 | 2005564 | Ст3Гпс А500 | арм. 28 | 558 | 114.7959 | 653 | 26.36508 | 1.170251 | 0.0001931864 | 19.3 | 0.3748438 | 13 | 7.85372 | 13.3 | 7.819442 | 0.085 | 5.450796e-06
2005564 | 2005564 | Ст3Гпс А500 | арм. 28 | 555 | 59.5102 | 652 | 17.09569 | 1.174775 | 8.789573e-05 | 19.2 | 0.2623948 | 12.7 | 6.262251 | 13 | 6.231646 | 0.099 | 0.0002668222
2005563 | 2005563 | Ст3Гпс А500 | арм. 28 | 554 | 45.08163 | 653 | 26.36508 | 1.1787 | 2.969908e-05 | 18.6 | 0.007700958 | 10.5 | 0.09147539 | 10.8 | 0.08780941 | 0.068 | 0.0002150712
2005563 | 2005563 | Ст3Гпс А500 | арм. 28 | 553 | 32.65306 | 653 | 26.36508 | 1.180832 | 1.101059e-05 | 17.8 | 0.7881091 | 9.9 | 0.08853661 | 10.2 | 0.09221758 | 0.089 | 4.012835e-05
2006787 с пл. 2051670 | 2006787 | Ст3Гпс А500 | арм. 28 | 555 | 59.5102 | 654 | 37.63447 | 1.178378 | 3.331216e-05 | 20.1 | 1.994436 | 11.3 | 1.215394 | 11.6 | 1.201932 | 0.095 | 0.0001521447
2006787 с пл. 2051670 | 2006787 | Ст3Гпс А500 | арм. 28 | 552 | 22.22449 | 652 | 17.09569 | 1.181159 | 8.94385e-06 | 20 | 1.721987 | 11.5 | 1.696373 | 11.8 | 1.680462 | 0.069 | 0.0001867406
2006786 с пл. 2051670 | 2006786 | Ст3Гпс А500 | арм. 28 | 553 | 32.65306 | 651 | 9.826306 | 1.177215 | 4.809225e-05 | 21.2 | 6.311374 | 12.4 | 4.850782 | 12.7 | 4.82385 | 0.075 | 5.875692e-05
2006786 с пл. 2051670 | 2006786 | Ст3Гпс А500 | арм. 28 | 554 | 45.08163 | 653 | 26.36508 | 1.1787 | 2.969908e-05 | 19.9 | 1.469538 | 10.4 | 0.04098559 | 10.7 | 0.03854411 | 0.096 | 0.0001778141
2006785 с пл. 2051670 | 2006785 | Ст3Гпс А500 | арм. 28 | 551 | 13.79592 | 653 | 26.36508 | 1.185118 | 9.368693e-07 | 18.5 | 0.03525198 | 8.3 | 3.6007 | 8.6 | 3.623973 | 0.072 | 0.0001137488
2006785 с пл. 2051670 | 2006785 | Ст3Гпс А500 | арм. 28 | 552 | 22.22449 | 653 | 26.36508 | 1.182971 | 1.390118e-06 | 18.8 | 0.01259892 | 9.8 | 0.1580468 | 10.1 | 0.1629523 | 0.074 | 7.508753e-05
2006783 с пл. 2051671 | 2006783 | Ст3Гпс А500 | арм. 28 | 551 | 13.79592 | 651 | 9.826306 | 1.181488 | 7.085413e-06 | 18.6 | 0.007700958 | 10.5 | 0.09147539 | 10.8 | 0.08780941 | 0.092 | 8.713651e-05
2006783 с пл. 2051671 | 2006783 | Ст3Гпс А500 | арм. 28 | 547 | 0.08163265 | 651 | 9.826306 | 1.190128 | 3.573557e-05 | 16.4 | 5.233823 | 10.5 | 0.09147539 | 10.8 | 0.08780941 | 0.085 | 5.450796e-06
2006782 с пл. 2051671 | 2006782 | Ст3Гпс А500 | арм. 28 | 564 | 279.3673 | 657 | 83.44263 | 1.164894 | 0.0003708101 | 17.7 | 0.9756601 | 9.6 | 0.3570672 | 9.9 | 0.3644217 | 0.075 | 5.875692e-05
2006782 с пл. 2051671 | 2006782 | Ст3Гпс А500 | арм. 28 | 564 | 279.3673 | 657 | 83.44263 | 1.164894 | 0.0003708101 | 16.9 | 3.196068 | 10.8 | 0.3629448 | 11.1 | 0.3556053 | 0.071 | 0.0001360794
2006855 с пл. 2051663 | 2006855 | Ст3Гпс А500 | арм. 32 | 535 | 1.524587 | 653 | 12.83187 | 1.220561 | 8.933302e-05 | 18.3 | 0.0907056 | 10.1 | 0.08431798 | 10.4 | 0.08831779 | 0.095 | 0.0001329528
2006855 с пл. 2051663 | 2006855 | Ст3Гпс А500 | арм. 32 | 532 | 17.93304 | 653 | 12.83187 | 1.227444 | 0.0002668151 | 18.4 | 0.04047086 | 10.8 | 0.1677922 | 11.2 | 0.2528248 | 0.092 | 7.276971e-05
2006856 с пл. 2051663 | 2006856 | Ст3Гпс А500 | арм. 32 | 542 | 33.2382 | 659 | 91.81778 | 1.215867 | 2.263881e-05 | 19.6 | 0.997654 | 9.5 | 0.7927687 | 9.8 | 0.8049375 | 0.097 | 0.0001830749
2006856 с пл. 2051663 | 2006856 | Ст3Гпс А500 | арм. 32 | 542 | 33.2382 | 659 | 91.81778 | 1.215867 | 2.263881e-05 | 23.9 | 28.07756 | 11.4 | 1.019341 | 11.7 | 1.005642 | 0.069 | 0.000209366
2006857 с пл. 2051663 | 2006857 | Ст3Гпс А500 | арм. 32 | 531 | 27.40252 | 650 | 0.3389098 | 1.224105 | 0.0001689046 | 19 | 0.1590624 | 11.5 | 1.231266 | 11.8 | 1.216205 | 0.095 | 0.0001329528
2006857 с пл. 2051663 | 2006857 | Ст3Гпс А500 | арм. 32 | 537 | 0.5856201 | 653 | 12.83187 | 1.216015 | 2.406653e-05 | 20.1 | 2.24648 | 10.9 | 0.259717 | 11.2 | 0.2528248 | 0.088 | 2.052558e-05
2006858 с пл. 2051663 | 2006858 | Ст3Гпс А500 | арм. 32 | 511 | 636.7922 | 630 | 377.0525 | 1.232877 | 0.0004738275 | 20 | 1.956715 | 11.8 | 1.987041 | 12.1 | 1.967895 | 0.087 | 1.246455e-05
2006858 с пл. 2051663 | 2006858 | Ст3Гпс А500 | арм. 32 | 519 | 297.0363 | 639 | 108.5314 | 1.231214 | 0.0004042006 | 18.9 | 0.08929715 | 11.5 | 1.231266 | 11.8 | 1.216205 | 0.089 | 3.058661e-05
2006854 с пл.№2051664 | 2006854 | Ст3Гпс А500 | арм. 32 | 535 | 1.524587 | 651 | 2.503229 | 1.216822 | 3.264176e-05 | 20.9 | 5.284602 | 12.8 | 5.80629 | 13.1 | 5.773529 | 0.086 | 6.403513e-06
2006854 с пл.№2051664 | 2006854 | Ст3Гпс А500 | арм. 32 | 535 | 1.524587 | 649 | 0.1745906 | 1.213084 | 3.900543e-06 | 20.2 | 2.556246 | 10.9 | 0.259717 | 11.2 | 0.2528248 | 0.08 | 1.203732e-05
2006853 с пл.№2051664 | 2006853 | Ст3Гпс А500 | арм. 32 | 533 | 10.46355 | 652 | 6.667548 | 1.223265 | 0.0001477539 | 16.3 | 5.2954 | 10.2 | 0.03624286 | 10.5 | 0.03888117 | 0.093 | 9.083074e-05
2006853 с пл.№2051664 | 2006853 | Ст3Гпс А500 | арм. 32 | 537 | 0.5856201 | 652 | 6.667548 | 1.214153 | 9.263301e-06 | 20.4 | 3.235776 | 10 | 0.1523931 | 10.3 | 0.1577544 | 0.087 | 1.246455e-05
2006852 с пл.№2051664 | 2006852 | Ст3Гпс А500 | арм. 32 | 540 | 14.17717 | 653 | 12.83187 | 1.209259 | 3.422033e-06 | 16.8 | 3.244227 | 11.1 | 0.5035668 | 11.4 | 0.4939516 | 0.094 | 0.0001108918
2006852 с пл.№2051664 | 2006852 | Ст3Гпс А500 | арм. 32 | 538 | 3.116137 | 654 | 20.99619 | 1.215613 | 2.028827e-05 | 19.4 | 0.6381234 | 10.5 | 0.01201751 | 10.8 | 0.01057132 | 0.081 | 6.098349e-06
2006851 с пл.№2051664 | 2006851 | Ст3Гпс А500 | арм. 32 | 526 | 104.7499 | 647 | 5.845952 | 1.230038 | 0.0003583029 | 18.2 | 0.1609403 | 9.7 | 0.4766185 | 10 | 0.4860643 | 0.067 | 0.0002712439
2006851 с пл.№2051664 | 2006851 | Ст3Гпс А500 | арм. 32 | 563 | 716.379 | 684 | 1195.926 | 1.21492 | 1.452325e-05 | 18.7 | 0.009766636 | 10.2 | 0.03624286 | 10.5 | 0.03888117 | 0.09 | 4.264764e-05
2006850 с пл.№2051665 | 2006850 | Ст3Гпс А500 | арм. 32 | 535 | 1.524587 | 653 | 12.83187 | 1.220561 | 8.933302e-05 | 20.2 | 2.556246 | 11.8 | 1.987041 | 12.1 | 1.967895 | 0.068 | 0.0002393049
2006850 с пл.№2051665 | 2006850 | Ст3Гпс А500 | арм. 32 | 537 | 0.5856201 | 654 | 20.99619 | 1.217877 | 4.580531e-05 | 18.8 | 0.03953189 | 10 | 0.1523931 | 10.3 | 0.1577544 | 0.077 | 4.185422e-05
2006849 с пл.№2051665 | 2006849 | Ст3Гпс А500 | арм. 32 | 562 | 663.8485 | 676 | 706.6112 | 1.202847 | 6.826325e-05 | 17.6 | 1.002349 | 9.8 | 0.3485433 | 10.1 | 0.3566277 | 0.092 | 7.276971e-05
2006849 с пл.№2051665 | 2006849 | Ст3Гпс А500 | арм. 32 | 564 | 770.9096 | 674 | 604.2826 | 1.195035 | 0.0002583629 | 17.8 | 0.6418793 | 9.4 | 0.9808438 | 9.7 | 0.9943741 | 0.08 | 1.203732e-05
2006794 с пл.№2051665 | 2006794 | Ст3Гпс А500 | арм. 32 | 563 | 716.379 | 684 | 1195.926 | 1.21492 | 1.452325e-05 | 18.8 | 0.03953189 | 10.6 | 0.04394239 | 10.9 | 0.0411347 | 0.082 | 2.159382e-06
2006794 с пл.№2051665 | 2006794 | Ст3Гпс А500 | арм. 32 | 563 | 716.379 | 682 | 1061.597 | 1.211368 | 6.684302e-08 | 17.2 | 1.963288 | 10.2 | 0.03624286 | 10.5 | 0.03888117 | 0.077 | 4.185422e-05
2006793 с пл.№2051665 | 2006793 | Ст3Гпс А500 | арм. 32 | 565 | 827.4401 | 686 | 1338.254 | 1.214159 | 9.30347e-06 | 18.4 | 0.04047086 | 9.8 | 0.3485433 | 10.1 | 0.3566277 | 0.074 | 8.967112e-05
2006793 с пл.№2051665 | 2006793 | Ст3Гпс А500 | арм. 32 | 527 | 85.28046 | 645 | 19.51731 | 1.223909 | 0.0001638345 | 20.1 | 2.24648 | 10.5 | 0.01201751 | 10.8 | 0.01057132 | 0.095 | 0.0001329528
2006860 | 2006860 | Ст3Гпс А500 | арм. 36 | 556 | 202.4153 | 670 | 287.0714 | 1.205036 | 4.940578e-07 | 20.2 | 4.193187 | 12.7 | 4.790129 | 13 | 4.775218 | 0.065 | 0.0002567278
2006860 | 2006860 | Ст3Гпс А500 | арм. 36 | 555 | 174.9607 | 670 | 287.0714 | 1.207207 | 2.156033e-06 | 19.4 | 1.556823 | 10.8 | 0.08331095 | 11.1 | 0.0813546 | 0.069 | 0.000144546
2006859 | 2006859 | Ст3Гпс А500 | арм. 36 | 531 | 116.0517 | 654 | 0.8895919 | 1.231638 | 0.0006707869 | 21.2 | 9.288642 | 11.2 | 0.47422 | 11.5 | 0.4695364 | 0.067 | 0.0001966369
2006859 | 2006859 | Ст3Гпс А500 | арм. 36 | 527 | 218.2335 | 651 | 4.230501 | 1.235294 | 0.000873513 | 20 | 3.414096 | 12.5 | 3.954675 | 12.8 | 3.941127 | 0.099 | 0.0003231823
2006858 | 2006858 | Ст3Гпс А500 | арм. 36 | 537 | 22.77893 | 656 | 8.662319 | 1.221601 | 0.0002516229 | 20.6 | 5.991369 | 13.6 | 9.539675 | 13.9 | 9.518627 | 0.08 | 1.045971e-06
2006858 | 2006858 | Ст3Гпс А500 | арм. 36 | 529 | 163.1426 | 652 | 1.116865 | 1.232514 | 0.0007169174 | 21.9 | 14.04546 | 14.2 | 13.60604 | 14.5 | 13.5809 | 0.082 | 9.55062e-07
2051770-1 | 2051770 | Ст3пс А500 | арм. 10 | 584 | 721.8854 | 679 | 786.291 | 1.162671 | 3.50487e-05 | 21 | 4.352516 | 7 | 1.583799 | 7.3 | 1.81289 | 0.093 | 0.0001131748
2051770-2 | 2051770 | Ст3пс А500 | арм. 10 | 613 | 3121.225 | 706 | 3029.499 | 1.151713 | 0.0002848851 | 21.8 | 1.654486 | 7.6 | 0.4336098 | 8 | 0.4178796 | 0.079 | 1.130059e-05
2051771-2 | 2051771 | Ст3пс А500 | арм. 10 | 590 | 1080.3 | 682 | 963.5363 | 1.155932 | 0.0001602559 | 24 | 0.8349055 | 9.1 | 0.7081381 | 9.4 | 0.5678586 | 0.067 | 0.0002359798
2051771-3 | 2051771 | Ст3пс А500 | арм. 10 | 591 | 1147.036 | 682 | 963.5363 | 1.153976 | 0.0002136016 | 24.4 | 1.725891 | 9.4 | 1.303044 | 9.7 | 1.109997 | 0.099 | 0.0002768352
2051773-2 | 2051773 | Ст3пс А500 | арм. 10 | 563 | 34.43254 | 652 | 1.083432 | 1.158082 | 0.0001104542 | 22.8 | 0.08194956 | 8.4 | 0.02002492 | 8.7 | 0.002869096 | 0.093 | 0.0001131748
2051774-1 | 2051774 | Ст3пс А500 | арм. 10 | 546 | 123.9231 | 634 | 287.6117 | 1.161172 | 5.50455e-05 | 22.4 | 0.4709642 | 8.4 | 0.02002492 | 8.7 | 0.002869096 | 0.077 | 2.874713e-05
2051774-2 | 2051774 | Ст3пс А500 | арм. 10 | 535 | 489.8288 | 629 | 482.2029 | 1.175701 | 5.05451e-05 | 26.4 | 10.98082 | 10.2 | 3.769459 | 10.5 | 3.435699 | 0.072 | 0.0001073635
2051774-3 | 2051774 | Ст3пс А500 | арм. 10 | 555 | 4.545746 | 643 | 63.34758 | 1.158559 | 0.0001006584 | 22 | 1.179979 | 9.4 | 1.303044 | 9.7 | 1.109997 | 0.1 | 0.0003111119
2051775-1 | 2051775 | Ст3пс А500 | арм. 10 | 556 | 1.281595 | 646 | 24.59287 | 1.161871 | 4.517081e-05 | 20 | 9.525052 | 11.6 | 11.16569 | 11.9 | 10.58568 | 0.092 | 9.289808e-05
2051775-2 | 2051775 | Ст3пс А500 | арм. 10 | 557 | 0.01744393 | 650 | 0.9199102 | 1.166966 | 2.642374e-06 | 21.9 | 1.407233 | 7.7 | 0.3119117 | 8 | 0.4178796 | 0.083 | 4.075096e-07
2051776-1 | 2051776 | Ст3пс А500 | арм. 10 | 542 | 228.9797 | 630 | 439.2847 | 1.162362 | 3.881045e-05 | 24.3 | 1.473145 | 9.4 | 1.303044 | 9.7 | 1.109997 | 0.08 | 5.577321e-06
2051776-2 | 2051776 | Ст3пс А500 | арм. 10 | 570 | 165.5835 | 659 | 64.65576 | 1.15614 | 0.0001550293 | 24 | 0.8349055 | 5.8 | 6.044176 | 7.1 | 2.391464 | 0.084 | 2.684239e-06
2051776-3 | 2051776 | Ст3пс А500 | арм. 10 | 568 | 118.1118 | 660 | 81.73752 | 1.161972 | 4.381905e-05 | 23.1 | 0.0001885584 | 6 | 5.10078 | 7.3 | 1.81289 | 0.077 | 2.874713e-05
2051777-1 | 2051777 | Ст3пс А500 | арм. 10 | 537 | 405.3005 | 629 | 482.2029 | 1.171322 | 7.456904e-06 | 23.4 | 0.09842755 | 7.3 | 0.9187042 | 7.6 | 1.095028 | 0.065 | 0.0003014264
2051777-2 | 2051777 | Ст3пс А500 | арм. 10 | 571 | 192.3193 | 658 | 49.574 | 1.152364 | 0.0002633205 | 24.4 | 1.725891 | 8.1 | 0.02511926 | 8.4 | 0.06073073 | 0.095 | 0.0001597283
2051777-3 | 2051777 | Ст3пс А500 | арм. 10 | 562 | 23.69669 | 651 | 0.001671216 | 1.158363 | 0.0001046209 | 23.8 | 0.5094129 | 9.6 | 1.799648 | 9.9 | 1.571423 | 0.089 | 4.406789e-05
2051778-2 | 2051778 | Ст3пс А500 | арм. 10 | 545 | 147.1873 | 634 | 287.6117 | 1.163303 | 2.797008e-05 | 22.4 | 0.4709642 | 7.8 | 0.2102136 | 8.1 | 0.2985924 | 0.089 | 4.406789e-05
2051779-1 | 2051779 | Ст3пс А500 | арм. 10 | 556 | 1.281595 | 646 | 24.59287 | 1.161871 | 4.517081e-05 | 22.6 | 0.2364569 | 8.9 | 0.4115344 | 9.2 | 0.306433 | 0.078 | 1.902386e-05
2051779-2 | 2051779 | Ст3пс А500 | арм. 10 | 577 | 394.7344 | 669 | 325.4734 | 1.159445 | 8.364967e-05 | 22.2 | 0.7854716 | 8.7 | 0.1949306 | 9 | 0.1250075 | 0.081 | 1.85405e-06
2051779-3 | 2051779 | Ст3пс А500 | арм. 10 | 566 | 78.64009 | 659 | 64.65576 | 1.164311 | 1.832245e-05 | 23.4 | 0.09842755 | 9 | 0.5498362 | 9.3 | 0.4271458 | 0.074 | 6.991694e-05
2051780-3 | 2051780 | Ст3пс А500 | арм. 10 | 577 | 394.7344 | 665 | 197.1463 | 1.152513 | 0.0002585159 | 23 | 0.007442227 | 9 | 0.5498362 | 9.3 | 0.4271458 | 0.1 | 0.0003111119
2051781-3 | 2051781 | Ст3пс А500 | арм. 10 | 583 | 669.1495 | 674 | 530.8822 | 1.156089 | 0.0001563058 | 21.2 | 3.558008 | 8.4 | 0.02002492 | 8.7 | 0.002869096 | 0.067 | 0.0002359798
2051782-3 | 2051782 | Ст3пс А500 | арм. 10 | 552 | 26.3382 | 637 | 194.857 | 1.153986 | 0.0002133329 | 21.8 | 1.654486 | 7.6 | 0.4336098 | 7.9 | 0.5571668 | 0.074 | 6.991694e-05
2051784-3 | 2051784 | Ст3пс А500 | арм. 10 | 555 | 4.545746 | 641 | 99.18406 | 1.154955 | 0.0001859534 | 23.7 | 0.3766665 | 8.9 | 0.4115344 | 9.2 | 0.306433 | 0.084 | 2.684239e-06
2051785-3 | 2051785 | Ст3пс А500 | арм. 10 | 561 | 14.96084 | 646 | 24.59287 | 1.151515 | 0.0002915992 | 22.2 | 0.7854716 | 6.9 | 1.845497 | 7.2 | 2.092177 | 0.071 | 0.0001290868
2051786-1 | 2051786 | Ст3пс А500 | арм. 10 | 610 | 2795.017 | 703 | 2708.253 | 1.152459 | 0.0002602547 | 22.6 | 0.2364569 | 9.2 | 0.88644 | 9.5 | 0.7285714 | 0.067 | 0.0002359798
2051786-2 | 2051786 | Ст3пс А500 | арм. 10 | 607 | 2486.81 | 700 | 2405.008 | 1.153213 | 0.0002365108 | 23 | 0.007442227 | 7.9 | 0.1285155 | 8.2 | 0.1993052 | 0.093 | 0.0001131748
2051786-3 | 2051786 | Ст3пс А500 | арм. 10 | 581 | 569.6778 | 673 | 485.8004 | 1.158348 | 0.0001049344 | 20.5 | 6.688784 | 8.5 | 0.05832681 | 8.8 | 0.02358188 | 0.075 | 5.419367e-05
2051787-3 | 2051787 | Ст3пс А500 | арм. 10 | 546 | 123.9231 | 634 | 287.6117 | 1.161172 | 5.50455e-05 | 22.4 | 0.4709642 | 10.5 | 5.024365 | 10.8 | 4.637838 | 0.088 | 3.179116e-05
2051788-2 | 2051788 | Ст3пс А500 | арм. 10 | 573 | 251.791 | 660 | 81.73752 | 1.151832 | 0.0002808629 | 22.2 | 0.7854716 | 8.5 | 0.05832681 | 8.8 | 0.02358188 | 0.096 | 0.000186005
2051789-2 | 2051789 | Ст3пс А500 | арм. 10 | 567 | 97.37593 | 656 | 25.41048 | 1.156966 | 0.0001351391 | 24.6 | 2.291384 | 9.8 | 2.376251 | 10.1 | 2.112848 | 0.083 | 4.075096e-07
2051793-2 | 2051793 | Ст3пс А500 | арм. 10 | 582 | 618.4137 | 674 | 530.8822 | 1.158076 | 0.0001105826 | 23.4 | 0.09842755 | 8.8 | 0.2932325 | 9.1 | 0.2057202 | 0.075 | 5.419367e-05
2051800-1 | 2051800 | Ст3пс А500 | арм. 12 | 537 | 223.5173 | 619 | 622.0332 | 1.1527 | 0.0001984122 | 20.1 | 3.777442 | 10.4 | 3.833066 | 10.7 | 3.617529 | 0.1 | 0.000298229
2051800-2 | 2051800 | Ст3пс А500 | арм. 12 | 546 | 35.40839 | 632 | 142.5778 | 1.157509 | 8.606115e-05 | 20.4 | 2.701304 | 8.7 | 0.06647207 | 9 | 0.040796 | 0.085 | 5.149754e-06
2051800-2 | 2051800 | Ст3пс А500 | арм. 12 | 524 | 781.2302 | 611 | 1085.083 | 1.166031 | 5.708374e-07 | 22.7 | 0.4309078 | 7 | 2.079878 | 7.3 | 2.244063 | 0.065 | 0.0003143775
2051801-1 | 2051801 | Ст3пс А500 | арм. 12 | 530 | 481.8242 | 619 | 622.0332 | 1.167925 | 1.296082e-06 | 23.7 | 2.743779 | 9 | 0.3111651 | 9.3 | 0.2519841 | 0.079 | 1.391807e-05
2051801-3 | 2051801 | Ст3пс А500 | арм. 12 | 547 | 24.5074 | 630 | 194.3402 | 1.151737 | 0.0002264822 | 24 | 3.82764 | 6.4 | 4.170492 | 7.7 | 1.205647 | 0.075 | 5.976362e-05
2051803-1 | 2051803 | Ст3пс А500 | арм. 12 | 556 | 16.39849 | 645 | 1.122341 | 1.160072 | 4.507954e-05 | 21.3 | 0.552888 | 9.1 | 0.4327295 | 9.4 | 0.3623802 | 0.099 | 0.0002646903
2051803-2 | 2051803 | Ст3пс А500 | арм. 12 | 571 | 362.8836 | 661 | 291.0233 | 1.157618 | 8.404963e-05 | 20.5 | 2.382591 | 9 | 0.3111651 | 9.3 | 0.2519841 | 0.087 | 1.822698e-05
2051803-3 | 2051803 | Ст3пс А500 | арм. 12 | 556 | 16.39849 | 645 | 1.122341 | 1.160072 | 4.507954e-05 | 22 | 0.001897853 | 9.6 | 1.340551 | 9.9 | 1.21436 | 0.073 | 9.468639e-05
2051807-2 | 2051807 | Ст3пс А500 | арм. 12 | 564 | 145.1906 | 649 | 25.59759 | 1.150709 | 0.0002584652 | 20.7 | 1.805165 | 9 | 0.3111651 | 9.3 | 0.2519841 | 0.081 | 2.995299e-06
2051808-2 | 2051808 | Ст3пс А500 | арм. 12 | 579 | 731.6757 | 667 | 531.7362 | 1.151986 | 0.0002190367 | 23.8 | 3.085066 | 7.4 | 1.086135 | 7.7 | 1.205647 | 0.098 | 0.0002331517
2051813-2 | 2051813 | Ст3пс А500 | арм. 12 | 554 | 4.200471 | 641 | 8.647093 | 1.15704 | 9.499155e-05 | 19.6 | 5.971007 | 5.7 | 7.519541 | 7 | 3.232875 | 0.075 | 5.976362e-05
2051813-3 | 2051813 | Ст3пс А500 | арм. 12 | 557 | 25.4975 | 642 | 3.765905 | 1.152603 | 0.000201153 | 19.9 | 4.594868 | 8.2 | 0.05865029 | 8.5 | 0.0888158 | 0.088 | 2.77656e-05
2051814-3 | 2051814 | Ст3пс А500 | арм. 12 | 561 | 81.89354 | 647 | 9.359965 | 1.153298 | 0.0001819367 | 20.9 | 1.307739 | 7.7 | 0.5508285 | 8 | 0.6368356 | 0.08 | 7.456685e-06
2051815-1 | 2051815 | Ст3пс А500 | арм. 12 | 555 | 9.29948 | 644 | 0.003529066 | 1.16036 | 4.128977e-05 | 22.7 | 0.4309078 | 10.8 | 5.559324 | 11.1 | 5.299113 | 0.08 | 7.456685e-06
2051815-2 | 2051815 | Ст3пс А500 | арм. 12 | 563 | 122.0916 | 650 | 36.7164 | 1.154529 | 0.0001502283 | 21.3 | 0.552888 | 7.6 | 0.7092642 | 7.9 | 0.8064396 | 0.081 | 2.995299e-06
2051817-2 | 2051817 | Ст3пс А500 | арм. 12 | 555 | 9.29948 | 644 | 0.003529066 | 1.16036 | 4.128977e-05 | 24.3 | 5.091502 | 8.2 | 0.05865029 | 8.5 | 0.0888158 | 0.073 | 9.468639e-05
2051817-3 | 2051817 | Ст3пс А500 | арм. 12 | 562 | 100.9925 | 648 | 16.47878 | 1.153025 | 0.0001893696 | 22.3 | 0.06575924 | 6.8 | 2.696749 | 7.1 | 2.883271 | 0.067 | 0.0002474547

## Сводный отчет
Результаты оценки уровня качества проката при долговременном контроле за 2020 г.
арматурного проката класса А500С по ГОСТ 34028-2016 производства Филиала ООО "УГМК-Сталь" в г. Тюмени «МЗ «Электросталь Тюмени»
Профиль | Кол-во партий | Значение коэффициента k (табл.10, табл.11 ГОСТ 34028-2016) |  | Предел текучести, σт, Н/мм² |  |  | Временное сопротивление, σв, Н/мм² |  |  | Отношение σв/σт |  |  | Относительное удлинение, δ5, % |  |  | Относительное равномерное удлинение, δр, % |  |  | Относительное удлинение при максимальной нагрузке, δmax, % |  |  | Относительная площадь смятия поперечных ребер, fr
|  | P=0,95 | P=0,90 | ср.(Хср) | СТО (S) | Итог | ср.(Хср) | СТО (S) | Итог | ср.(Хср) | СТО (S) | Итог | ср.(Хср) | СТО (S) | Итог | ср.(Хср) | СТО (S) | Итог | ср.(Хср) | СТО (S) | Итог | ср.(Хср) | СТО (S) | Итог
арм. 10 | 954 | 1.71 | 1.34 | 557.1321 | 18.1038 | 526.1746 | 650.9591 | 18.74672 | 618.9022 | 1.168591 | 0.01046756 | 1.150692 | 23.08627 | 1.617401 | 20.91895 | 8.258491 | 1.157075 | 6.70801 | 8.646436 | 1.023545 | 7.274886 | 0.08236164 | 0.01037061 | 0.0646279
арм. 12 | 505 | 1.75 | 1.36 | 551.9505 | 15.37516 | 525.044 | 643.9406 | 16.19597 | 615.5977 | 1.166786 | 0.00953175 | 1.150106 | 22.04356 | 1.425206 | 20.10528 | 8.442178 | 1.180847 | 6.836227 | 8.79802 | 1.098332 | 7.304289 | 0.08273069 | 0.01001082 | 0.06521175
арм. 14 | 122 | 1.86 | 1.47 | 546.1639 | 16.13893 | 516.1455 | 637.1148 | 17.74648 | 604.1063 | 1.166613 | 0.008344981 | 1.151092 | 21.02049 | 1.792285 | 18.38583 | 9.093443 | 1.22927 | 7.286416 | 9.421311 | 1.183855 | 7.681044 | 0.08193443 | 0.0107823 | 0.06187935
арм. 16 | 208 | 1.79 | 1.41 | 543.3269 | 13.27225 | 519.5696 | 633.7115 | 14.65118 | 607.4859 | 1.166417 | 0.007828948 | 1.152404 | 20.64183 | 1.505544 | 18.51901 | 9.358173 | 1.049877 | 7.877847 | 9.663942 | 1.037609 | 8.200914 | 0.08388942 | 0.009764156 | 0.06641158
арм. 18 | 51 | 1.97 | 1.56 | 536.0196 | 12.0106 | 512.3587 | 627.6863 | 13.77051 | 600.5584 | 1.171065 | 0.009552965 | 1.152246 | 20.06863 | 1.511847 | 17.71015 | 9.133333 | 0.971489 | 7.617811 | 9.433333 | 0.971489 | 7.917811 | 0.08160784 | 0.01092412 | 0.06008733
арм. 20 | 49 | 1.97 | 1.56 | 542.3673 | 14.42885 | 513.9425 | 633.4082 | 15.37281 | 603.1237 | 1.167946 | 0.006608906 | 1.154927 | 20.47755 | 1.546459 | 18.06507 | 9.279592 | 1.361269 | 7.156012 | 9.620408 | 1.279346 | 7.624628 | 0.08318367 | 0.01043674 | 0.0626233
арм. 22 | 22 | 2.21 | 1.77 | 550.7727 | 14.11296 | 519.5831 | 642.4091 | 14.81295 | 609.6725 | 1.166468 | 0.005900701 | 1.153427 | 19.75909 | 1.924875 | 16.35206 | 8.836364 | 1.997167 | 5.301377 | 9.772727 | 1.510924 | 7.098391 | 0.08327273 | 0.0101228 | 0.06090134
арм. 25 | 369 | 1.77 | 1.39 | 550.7967 | 14.61908 | 524.921 | 648.3089 | 16.56594 | 618.9872 | 1.177168 | 0.01519208 | 1.150278 | 18.94011 | 1.795256 | 16.4447 | 10.08889 | 1.519596 | 7.97665 | 10.39133 | 1.521635 | 8.276256 | 0.08225745 | 0.01010548 | 0.06437075
арм. 28 | 245 | 1.78 | 1.4 | 547.2857 | 18.36434 | 514.5972 | 647.8653 | 17.05388 | 617.5094 | 1.18415 | 0.01642481 | 1.154914 | 18.68776 | 1.848732 | 16.09953 | 10.19755 | 1.381508 | 8.263439 | 10.50367 | 1.382761 | 8.567808 | 0.08266531 | 0.01018854 | 0.0645297
арм. 32 | 426 | 1.75 | 1.37 | 536.2347 | 17.75092 | 505.1706 | 649.4178 | 25.63254 | 604.5609 | 1.211109 | 0.02668818 | 1.164405 | 18.60117 | 1.700034 | 16.27213 | 10.39038 | 1.549822 | 8.267119 | 10.69718 | 1.546264 | 8.578802 | 0.08346948 | 0.01013038 | 0.06574131
арм. 36 | 88 | 1.87 | 1.48 | 541.7727 | 17.98846 | 508.1343 | 653.0568 | 18.76067 | 617.9744 | 1.205739 | 0.01987859 | 1.168566 | 18.15227 | 1.412765 | 16.06138 | 10.51136 | 1.176612 | 8.769978 | 10.81477 | 1.177395 | 9.072228 | 0.08102273 | 0.009608208 | 0.06305538
Требования ГОСТ 34028-2016, не менее |  |  |  | - | - | 500 | - | - | 600 | - | - | 1,15* | - | - | 16,0* | - |  | 2 |  |  | 7,0* |  |  | 0.056
* - указано для категории пластичности "Е"
|  |  |  | Начальник управления качества и сертификации | [13 empty] | В.А. Хващевский